## 1
Общество с ограниченной ответственностью "Инженерная геология" (ООО "ИнжГео") | [11 empty] | Общество с ограниченной ответственностью "Инженерная геология" (ООО "ИнжГео")
Юр. адрес: 117279, г. Москва, ул. Миклухо-Маклая, 36 а, этаж 5, пом. XXIII к. 76-84 | [11 empty] | Юр. адрес: 117279, г. Москва, ул. Миклухо-Маклая, 36 а, этаж 5, пом. XXIII к. 76-84 | [8 empty] | нагр |  |  | X0 | Y0 | R |  | нагр |  |  |  | X0 | Y0 | R | нагр |  |  |  | X0 | Y0 | R |  | нагр |  |  |  | X0 | Y0 | R
Телефон/факс +7 (495) 132-30-00, Адрес электронной почты inbox@inj-geo.ru | [11 empty] | Телефон/факс +7 (495) 132-30-00, Адрес электронной почты inbox@inj-geo.ru | [12 empty] | 0 | [7 empty] | 0 | [6 empty] | 0 | [7 empty] | 0
[21 empty] | девиатор | [6 empty] | девиатор | [6 empty] | девиатор | [7 empty] | девиатор
Испытательная лаборатория ООО «ИнжГео» | [11 empty] | Испытательная лаборатория ООО «ИнжГео» | [8 empty] | x0 | Угол | X | Y |  |  |  | x0 |  | Угол | X | Y |  |  | x0 |  | Угол | X | Y |  |  |  | x0 |  | Угол | X | Y
Адрес места осуществления деятельности лаборатории: г. Москва, просп. Вернадского, д. 51, стр. 1 | [11 empty] | Адрес места осуществления деятельности лаборатории: г. Москва, просп. Вернадского, д. 51, стр. 1 | [9 empty] | 0 | [7 empty] | 0 | [6 empty] | 0 | [7 empty] | 0
Телефон +7(910)4557682, E-mail: slg85@mail.ru | [11 empty] | Телефон +7(910)4557682, E-mail: slg85@mail.ru | [9 empty] | 5 | [7 empty] | 5 | [6 empty] | 5 | [7 empty] | 5
[22 empty] | 10 | [7 empty] | 10 | [6 empty] | 10 | [7 empty] | 10
[12 empty] | Протокол испытаний № 13-63/183 от 30-04-2023 | [9 empty] | 15 | [7 empty] | 15 | [6 empty] | 15 | [7 empty] | 15
[22 empty] | 20 | [7 empty] | 20 | [6 empty] | 20 | [7 empty] | 20
[12 empty] | Наименование и адрес заказчика: Переход трубопровода через р. Енисей | [9 empty] | 25 | [7 empty] | 25 | [6 empty] | 25 | [7 empty] | 25
[12 empty] | Наименование объекта: ООО Регионстрой | [9 empty] | 30 | [7 empty] | 30 | [6 empty] | 30 | [7 empty] | 30
Наименование используемого метода/методики: ГОСТ 12248.4-2020 | [11 empty] | Наименование используемого метода/методики: ГОСТ 12248.3-2020 | [9 empty] | 35 | [7 empty] | 35 | [6 empty] | 35 | [7 empty] | 35
Условия проведения испытания: температура окружающей среды (18 - 25)0С, влажность воздуха (40 - 75)% | [11 empty] | Условия проведения испытания: температура окружающей среды (18 - 25)0С, влажность воздуха (40 - 75)% | [9 empty] | 40 | [7 empty] | 40 | [6 empty] | 40 | [7 empty] | 40
[12 empty] | Дата получение объекта подлежащего испытаниям: 03-04-2023 | [9 empty] | 45 | [7 empty] | 45 | [6 empty] | 45 | [7 empty] | 45
[12 empty] | Дата испытания: 25.10.2022-19.11.2183 | [9 empty] | 50 | [7 empty] | 50 | [6 empty] | 50 | [7 empty] | 50
[22 empty] | 55 | [7 empty] | 55 | [6 empty] | 55 | [7 empty] | 55
Испытание грунтов методом трехосного сжатия | [11 empty] | Испытание грунтов методом трехосного сжатия | [9 empty] | 60 | [7 empty] | 60 | [6 empty] | 60 | [7 empty] | 60
[22 empty] | 65 | [7 empty] | 65 | [6 empty] | 65 | [7 empty] | 65
Лабораторный номер: | [6 empty] | We, д.е. = |  |  |  |  | Лабораторный номер: |  | 1218 |  |  |  | We, д.е. = | 0.678000435 |  |  | 70 | [7 empty] | 70 | [6 empty] | 70 | [7 empty] | 70
Номер скважины: | [6 empty] | ρ, г/см3 = |  |  |  |  | Номер скважины: |  | BH-100 |  |  |  | ρ, г/см3 = | 1.53 |  |  | 75 | [7 empty] | 75 | [6 empty] | 75 | [7 empty] | 75
Глубина отбора, м: | [6 empty] | ρs, г/см3 = |  |  |  |  | Глубина отбора, м: |  | 1.3 |  |  |  | ρs, г/см3 = | 2.74 |  |  | 80 | [7 empty] | 80 | [6 empty] | 80 | [7 empty] | 80
Наименование грунта: | [6 empty] | e, д.е. = |  |  |  |  | Наименование грунта: |  | Суглинок, после оттаивания текучий, легкий пылеватый |  |  |  | e, д.е. = | 2.005047 |  |  | 85 | [7 empty] | 85 | [6 empty] | 85 | [7 empty] | 85
Схема проведения опыта: | [6 empty] | IL, д.е. = |  |  |  |  | Схема проведения опыта: |  | КД |  |  |  | IL, д.е. = | 3.717 |  |  | 90 | [7 empty] | 90 | [6 empty] | 90 | [7 empty] | 90
[22 empty] | 95 | [7 empty] | 95 | [6 empty] | 95 | [7 empty] | 95
[22 empty] | 100 | [7 empty] | 100 | [6 empty] | 100 | [7 empty] | 100
Результаты испытаний | [11 empty] | Результаты испытаний | [9 empty] | 105 | [7 empty] | 105 | [6 empty] | 105 | [7 empty] | 105
[22 empty] | 110 | [7 empty] | 110 | [6 empty] | 110 | [7 empty] | 110
[22 empty] | 115 | [7 empty] | 115 | [6 empty] | 115 | [7 empty] | 115
[22 empty] | 120 | [7 empty] | 120 | [6 empty] | 120 | [7 empty] | 120
[22 empty] | 125 | [7 empty] | 125 | [6 empty] | 125 | [7 empty] | 125
[22 empty] | 130 | [7 empty] | 130 | [6 empty] | 130 | [7 empty] | 130
[22 empty] | 135 | [7 empty] | 135 | [6 empty] | 135 | [7 empty] | 135
[22 empty] | 140 | [7 empty] | 140 | [6 empty] | 140 | [7 empty] | 140
[22 empty] | 145 | [7 empty] | 145 | [6 empty] | 145 | [7 empty] | 145
[22 empty] | 150 | [7 empty] | 150 | [6 empty] | 150 | [7 empty] | 150
[22 empty] | 155 | [7 empty] | 155 | [6 empty] | 155 | [7 empty] | 155
[22 empty] | 160 | [7 empty] | 160 | [6 empty] | 160 | [7 empty] | 160
[22 empty] | 165 | [7 empty] | 165 | [6 empty] | 165 | [7 empty] | 165
[22 empty] | 170 | [7 empty] | 170 | [6 empty] | 170 | [7 empty] | 170
[22 empty] | 175 | [7 empty] | 175 | [6 empty] | 175 | [7 empty] | 175
[22 empty] | 180 | [7 empty] | 180 | [6 empty] | 180 | [7 empty] | 180
[13 empty] | Давление в камере, Мпа σ3 | Вертикальная нагрузка, Мпа σ1 | Поровое давление, Мпа u
[7 empty] | Коэфф. Точки | [5 empty] | 0.05 | 0.07292063 | [5 empty] | 1 | [6 empty] | σ3,кПа | σ1,кПа | u, кПа |  |  |  | 4
[13 empty] | 0.15 | 0.2006772 | [27 empty] | δ3, Мпа | δ1-δ3, МПа | δ1, МПа | δ1, КПа
|  |  | Модуль деформации, МПа: | [9 empty] | 0.25 | 0.3284337 | [21 empty] | С, МПа:
|  |  | Е0= | [32 empty] | φ, град:
|  |  | E50 = | [32 empty] | E, Мпа
|  |  | Коэф. Поперечной деформации, ϑ = | [9 empty] | Эффективные значения угла внутреннего трения и удельного сцепления ϕ', С' | [13 empty] | x | 0
[13 empty] | ϕ', град. = | 7 | [12 empty] | y |  |  |  | С, кПа | φ,°
[13 empty] | С', МПа = | 0.004
| Исполнитель: | [6 empty] | Морозов Д.С. |  |  |  |  | Исполнитель: |  |  |  |  | Морозов Д.С.
| Начальник исп. лаборатории: | [6 empty] | Семиколенова Л.Г. |  |  |  |  | Начальник исп. лаборатории: |  |  |  |  | Семиколенова Л.Г.
Лист 1 , всего листов 2 | [11 empty] | Лист 2 , всего листов 2
Частичное воспроизведение протокола испытаний без письменного разрешения ООО «ИнжГео» ЗАПРЕЩАЕТСЯ | [11 empty] | Частичное воспроизведение протокола испытаний без письменного разрешения ООО «ИнжГео» ЗАПРЕЩАЕТСЯ
[5 empty] | второй график |  | первый график | [9 empty] | К Пуассона
dev50 | epsE50 | ind | devE0 | epsE0 | dev | eps | sigma |  | dev1 | eps1 | dev2 | eps2 | dev3 | eps3 |  | Глины
0.01146031 | 0.01022475 |  |  |  | 0 | 0 |  |  | 0 | 0 | 0 | 0 | 0 | 0 |  | < 0 | 0,20-0,30
ind |  |  |  |  | 0.001299962 | 0.0007800723 |  |  | 0.003960685 | 0.000771539 | 0.007376234 | 0.0007710434 | 0.001299962 | 0.0007800723 |  | 0-0,25 | 0,30-0,38
2 |  |  |  |  | 0.002635854 | 0.001560145 |  |  | 0.007682289 | 0.001543078 | 0.01425716 | 0.001542087 | 0.002635854 | 0.001560145 |  | 0,25< | 0,38-0,45
E0 |  |  |  |  | 0.003753106 | 0.002340217 |  |  | 0.012 | 0.002449142 | 0.02074679 | 0.00231313 | 0.003753106 | 0.002340217 |  | Суглинки | 0,35-0,37
epsE0 | devE0 |  |  |  | 0.005 | 0.00312265625 |  |  | 0.0141541 | 0.003086156 | 0.02544918 | 0.003084174 | 0.005 | 0.00312265625 |  | Пески и супеси | 0,30-0,35
0.00312265625 | 0.005 |  |  |  | 0.005715394 | 0.003900362 |  |  | 0.01654997 | 0.003857695 | 0.03 | 0.00386308 | 0.005715394 | 0.003900362
[5 empty] | 0.006790437 | 0.004680434 |  |  | 0.01924641 | 0.004629234 | 0.03260743 | 0.00462626 | 0.006790437 | 0.004680434
График E50 |  | График E |  |  | 0.007418795 | 0.005460506 |  |  | 0.02118784 | 0.005400773 | 0.0348653 | 0.005397304 | 0.007418795 | 0.005460506
eps | q | sigma |  |  | 0.008196985 | 0.006240579 |  |  | 0.02321868 | 0.006172312 | 0.03711135 | 0.006168347 | 0.008196985 | 0.006240579
Горизонтальная линия E50 |  | Касательная |  |  | 0.009121521 | 0.007020651 |  |  | 0.02428335 | 0.006943851 | 0.03921685 | 0.007214183 | 0.009121521 | 0.007020651
0 |  | a | b |  | 0.009688919 | 0.007800723 |  |  | 0.02533858 | 0.007387832 | 0.03999184 | 0.007710434 | 0.009688919 | 0.007800723
|  |  | 0 |  | 0.01029569 | 0.008580796 |  |  | 0.0265618 | 0.008486929 | 0.04084314 | 0.008481478 | 0.01029569 | 0.008580796
Вертикальная линия E50 |  | p1 и p2 |  |  | 0.01083836 | 0.009360868 |  |  | 0.02774007 | 0.009258468 | 0.04218372 | 0.009252521 | 0.01083836 | 0.009360868
| 0 | 0 |  |  | 0.01146031 | 0.01022475 |  |  | 0.02850095 | 0.01003001 | 0.04371275 | 0.01002356 | 0.01146031 | 0.01022475
[5 empty] | 0.01184521 | 0.01092101 |  |  | 0.02964424 | 0.01080155 | 0.04512939 | 0.01079461 | 0.01184521 | 0.01092101
Касательная линия E50 |  |  |  |  | 0.01207359 | 0.01170109 |  |  | 0.03016974 | 0.01157308 | 0.0467328 | 0.01156565 | 0.01207359 | 0.01170109
0 | 0 | Горизонтальная 1 |  |  | 0.01269864 | 0.01248116 |  |  | 0.03147724 | 0.01234462 | 0.04772213 | 0.01233669 | 0.01269864 | 0.01248116
[5 empty] | 0.01292 | 0.01326123 |  |  | 0.03186654 | 0.01311616 | 0.04919656 | 0.01310774 | 0.01292 | 0.01326123
Горизонтальная линия qкр |  |  |  |  | 0.01353731 | 0.0140413 |  |  | 0.03273743 | 0.0138877 | 0.05035524 | 0.01387878 | 0.01353731 | 0.0140413
Горизонтальная линия q |  | Горизонтальная 2 |  |  | 0.01375023 | 0.01482137 |  |  | 0.03368971 | 0.01465924 | 0.05179734 | 0.01464982 | 0.01375023 | 0.01482137
0 |  | 0 |  |  | 0.0142584 | 0.01560145 |  |  | 0.03452318 | 0.01543078 | 0.05272201 | 0.01542087 | 0.0142584 | 0.01560145
[5 empty] | 0.01476148 | 0.01638152 |  |  | 0.03563763 | 0.01620232 | 0.05382841 | 0.01619191 | 0.01476148 | 0.01638152
Вертикальная линия q |  |  |  |  | 0.0149591 | 0.01716159 |  |  | 0.03653286 | 0.01697386 | 0.05531572 | 0.01696296 | 0.0149591 | 0.01716159
| 0 |  |  |  | 0.01555091 | 0.01794166 |  |  | 0.03720866 | 0.0177454 | 0.05608309 | 0.017734 | 0.01555091 | 0.01794166
[5 empty] | 0.01573657 | 0.01872174 |  |  | 0.03786483 | 0.01851694 | 0.05712968 | 0.01850504 | 0.01573657 | 0.01872174
[5 empty] | 0.01631572 | 0.01950181 |  |  | 0.03850116 | 0.01928847 | 0.05815465 | 0.01927609 | 0.01631572 | 0.01950181
[5 empty] | 0.01648802 | 0.02028188 |  |  | 0.03931746 | 0.02006001 | 0.05925716 | 0.02004713 | 0.01648802 | 0.02028188
[5 empty] | 0.01695309 | 0.02106195 |  |  | 0.03981351 | 0.02083155 | 0.06073638 | 0.02081817 | 0.01695309 | 0.02106195
[5 empty] | 0.01731061 | 0.02184203 |  |  | 0.04048912 | 0.02160309 | 0.06179147 | 0.02158922 | 0.01731061 | 0.02184203
[5 empty] | 0.0176602 | 0.0226221 |  |  | 0.04144407 | 0.02237463 | 0.06282159 | 0.02236026 | 0.0176602 | 0.0226221
[5 empty] | 0.01800153 | 0.02340217 |  |  | 0.04217817 | 0.02314617 | 0.0634259 | 0.0231313 | 0.01800153 | 0.02340217
[5 empty] | 0.01823424 | 0.02418224 |  |  | 0.04259121 | 0.02391771 | 0.06490355 | 0.02390235 | 0.01823424 | 0.02418224
[5 empty] | 0.01865797 | 0.02496231 |  |  | 0.04308299 | 0.02468925 | 0.06575373 | 0.02467339 | 0.01865797 | 0.02496231
[5 empty] | 0.01907237 | 0.02574239 |  |  | 0.0439533 | 0.02546079 | 0.06677557 | 0.02544443 | 0.01907237 | 0.02574239
[5 empty] | 0.0193771 | 0.02652246 |  |  | 0.04400194 | 0.02623233 | 0.06756825 | 0.02621548 | 0.0193771 | 0.02652246
[5 empty] | 0.01947179 | 0.02730253 |  |  | 0.04502871 | 0.02700386 | 0.06873093 | 0.02698652 | 0.01947179 | 0.02730253
[5 empty] | 0.01985611 | 0.0280826 |  |  | 0.0450334 | 0.0277754 | 0.06956277 | 0.02775756 | 0.01985611 | 0.0280826
[5 empty] | 0.02002968 | 0.02886268 |  |  | 0.0457158 | 0.02854694 | 0.06986293 | 0.02852861 | 0.02002968 | 0.02886268
[5 empty] | 0.02039218 | 0.02964275 |  |  | 0.04627571 | 0.02931848 | 0.07113057 | 0.02929965 | 0.02039218 | 0.02964275
[5 empty] | 0.02074323 | 0.03042282 |  |  | 0.04651294 | 0.03009002 | 0.07156485 | 0.03007069 | 0.02074323 | 0.03042282
[5 empty] | 0.02078249 | 0.03120289 |  |  | 0.04692726 | 0.03086156 | 0.07246494 | 0.03084174 | 0.02078249 | 0.03120289
[5 empty] | 0.0211096 | 0.03198297 |  |  | 0.04721849 | 0.0316331 | 0.07312999 | 0.03161278 | 0.0211096 | 0.03198297
[5 empty] | 0.02132422 | 0.03276304 |  |  | 0.04768642 | 0.03240464 | 0.07385917 | 0.03238382 | 0.02132422 | 0.03276304
[5 empty] | 0.02142599 | 0.03354311 |  |  | 0.04793083 | 0.03317618 | 0.07445164 | 0.03315487 | 0.02142599 | 0.03354311
[5 empty] | 0.02171456 | 0.03432318 |  |  | 0.04855154 | 0.03394772 | 0.07470655 | 0.03392591 | 0.02171456 | 0.03432318
[5 empty] | 0.02178958 | 0.03510326 |  |  | 0.04854833 | 0.03471925 | 0.07532308 | 0.03469695 | 0.02178958 | 0.03510326
[5 empty] | 0.0221507 | 0.03588333 |  |  | 0.049321 | 0.03549079 | 0.07580039 | 0.035468 | 0.0221507 | 0.03588333
[5 empty] | 0.02209755 | 0.0366634 |  |  | 0.04936934 | 0.03626233 | 0.07583762 | 0.03623904 | 0.02209755 | 0.0366634
[5 empty] | 0.0223298 | 0.03744347 |  |  | 0.04929316 | 0.03703387 | 0.07643396 | 0.03701008 | 0.0223298 | 0.03744347
[5 empty] | 0.02244708 | 0.03822354 |  |  | 0.04969225 | 0.03780541 | 0.07668855 | 0.03778113 | 0.02244708 | 0.03822354
[5 empty] | 0.02264905 | 0.03900362 |  |  | 0.0498664 | 0.03857695 | 0.07710056 | 0.03855217 | 0.02264905 | 0.03900362
[5 empty] | 0.02253536 | 0.03978369 |  |  | 0.05021541 | 0.03934849 | 0.07736915 | 0.03932321 | 0.02253536 | 0.03978369
[5 empty] | 0.02260564 | 0.04056376 |  |  | 0.05003907 | 0.04012003 | 0.07769348 | 0.04009426 | 0.02260564 | 0.04056376
[5 empty] | 0.02275956 | 0.04134383 |  |  | 0.05013719 | 0.04089157 | 0.07747271 | 0.0408653 | 0.02275956 | 0.04134383
[5 empty] | 0.02269675 | 0.04212391 |  |  | 0.05040955 | 0.04166311 | 0.07780601 | 0.04163634 | 0.02269675 | 0.04212391
[5 empty] | 0.02292063 | 0.04290398 |  |  | 0.05067717 | 0.04243464 | 0.07843371 | 0.04240739 | 0.02292063 | 0.04290398
[5 empty] | 0.02292021 | 0.04368405 |  |  | 0.05037621 | 0.04320618 | 0.07833144 | 0.04317843 | 0.02292021 | 0.04368405
[5 empty] | 0.02281438 | 0.04446412 |  |  | 0.05046779 | 0.04397772 | 0.07822049 | 0.04394947 | 0.02281438 | 0.04446412
[5 empty] | 0.02270188 | 0.0452442 |  |  | 0.05012539 | 0.04474926 | 0.07805632 | 0.04472052 | 0.02270188 | 0.0452442
[5 empty] | 0.02278292 | 0.04602427 |  |  | 0.05005025 | 0.0455208 | 0.07754115 | 0.04549156 | 0.02278292 | 0.04602427
[5 empty] | 0.02285773 | 0.04680434 |  |  | 0.05044397 | 0.04629234 | 0.07787755 | 0.0462626 | 0.02285773 | 0.04680434
[5 empty] | 0.02262655 | 0.04758441 |  |  | 0.05010813 | 0.04706388 | 0.07776805 | 0.04703365 | 0.02262655 | 0.04758441
[5 empty] | 0.0227896 | 0.04836448 |  |  | 0.05014432 | 0.04783542 | 0.07761523 | 0.04780469 | 0.0227896 | 0.04836448
[5 empty] | 0.02264711 | 0.04914456 |  |  | 0.04955413 | 0.04860696 | 0.07722163 | 0.04857574 | 0.02264711 | 0.04914456
[5 empty] | 0.02269931 | 0.04992463 |  |  | 0.04923914 | 0.0493785 | 0.0766898 | 0.04934678 | 0.02269931 | 0.04992463
[5 empty] | 0.02254643 | 0.0507047 |  |  | 0.04900094 | 0.05015003 | 0.0763223 | 0.05011782 | 0.02254643 | 0.0507047
[5 empty] | 0.02258869 | 0.05148477 |  |  | 0.04874111 | 0.05092157 | 0.07562169 | 0.05088887 | 0.02258869 | 0.05148477
[5 empty] | 0.02232632 | 0.05226485 |  |  | 0.04886124 | 0.05169311 | 0.07519052 | 0.05165991 | 0.02232632 | 0.05226485
[5 empty] | 0.02235956 | 0.05304492 |  |  | 0.04846292 | 0.05246465 | 0.07503134 | 0.05243095 | 0.02235956 | 0.05304492
[5 empty] | 0.02218862 | 0.05382499 |  |  | 0.04834774 | 0.05323619 | 0.0744467 | 0.053202 | 0.02218862 | 0.05382499
[5 empty] | 0.02211375 | 0.05460506 |  |  | 0.04761728 | 0.05400773 | 0.07373917 | 0.05397304 | 0.02211375 | 0.05460506
[5 empty] | 0.02223516 | 0.05538514 |  |  | 0.04727312 | 0.05477927 | 0.07341129 | 0.05474408 | 0.02223516 | 0.05538514
[5 empty] | 0.02205308 | 0.05616521 |  |  | 0.04731686 | 0.05555081 | 0.07256562 | 0.05551513 | 0.02205308 | 0.05616521
[5 empty] | 0.02186775 | 0.05694528 |  |  | 0.04695008 | 0.05632235 | 0.07250472 | 0.05628617 | 0.02186775 | 0.05694528
[5 empty] | 0.02197938 | 0.05772535 |  |  | 0.04647437 | 0.05709389 | 0.07143113 | 0.05705721 | 0.02197938 | 0.05772535
[5 empty] | 0.02188822 | 0.05850543 |  |  | 0.04599131 | 0.05786542 | 0.07094742 | 0.05782826 | 0.02188822 | 0.05850543
[5 empty] | 0.02169449 | 0.0592855 |  |  | 0.04580249 | 0.05863696 | 0.07095613 | 0.0585993 | 0.02169449 | 0.0592855
[5 empty] | 0.02149841 | 0.06006557 |  |  | 0.0453095 | 0.0594085 | 0.07005982 | 0.05937034 | 0.02149841 | 0.06006557
[5 empty] | 0.02160021 | 0.06084564 |  |  | 0.04461393 | 0.06018004 | 0.06906104 | 0.06014139 | 0.02160021 | 0.06084564
[5 empty] | 0.02150013 | 0.06162571 |  |  | 0.04431735 | 0.06095158 | 0.06846235 | 0.06091243 | 0.02150013 | 0.06162571
[5 empty] | 0.02129839 | 0.06240579 |  |  | 0.04392136 | 0.06172312 | 0.06816631 | 0.06168347 | 0.02129839 | 0.06240579
[5 empty] | 0.02119521 | 0.06318586 |  |  | 0.04382754 | 0.06249466 | 0.06777546 | 0.06245452 | 0.02119521 | 0.06318586
[5 empty] | 0.02119084 | 0.06396593 |  |  | 0.04313749 | 0.0632662 | 0.06669236 | 0.06322556 | 0.02119084 | 0.06396593
[5 empty] | 0.02108549 | 0.064746 |  |  | 0.04265278 | 0.06403774 | 0.06641957 | 0.0639966 | 0.02108549 | 0.064746
[5 empty] | 0.02097939 | 0.06552608 |  |  | 0.042275 | 0.06480928 | 0.06615963 | 0.06476765 | 0.02097939 | 0.06552608
[5 empty] | 0.02087278 | 0.06630615 |  |  | 0.04230574 | 0.06558081 | 0.06561511 | 0.06553869 | 0.02087278 | 0.06630615
[5 empty] | 0.02076588 | 0.06708622 |  |  | 0.04174659 | 0.06635235 | 0.06478856 | 0.06630973 | 0.02076588 | 0.06708622
[5 empty] | 0.02065891 | 0.06786629 |  |  | 0.04159459 | 0.06712389 | 0.06398252 | 0.06708078 | 0.02065891 | 0.06786629
[5 empty] | 0.02035211 | 0.06864637 |  |  | 0.04103565 | 0.06789543 | 0.06359956 | 0.06785182 | 0.02035211 | 0.06864637
[5 empty] | 0.02024571 | 0.06942644 |  |  | 0.0408689 | 0.06866697 | 0.06304224 | 0.06862286 | 0.02024571 | 0.06942644
[5 empty] | 0.02013993 | 0.07020651 |  |  | 0.0400946 | 0.06943851 | 0.06261309 | 0.06939391 | 0.02013993 | 0.07020651
[5 empty] | 0.020235 | 0.07098658 |  |  | 0.03991304 | 0.07021005 | 0.06231468 | 0.07016495 | 0.020235 | 0.07098658
[5 empty] | 0.02003116 | 0.07176666 |  |  | 0.0395245 | 0.07098159 | 0.06214695 | 0.07093599 | 0.02003116 | 0.07176666
[5 empty] | 0.01992862 | 0.07254673 |  |  | 0.03902927 | 0.07175313 | 0.06179653 | 0.07170704 | 0.01992862 | 0.07254673
[5 empty] | 0.01972762 | 0.0733268 |  |  | 0.03862763 | 0.07252467 | 0.06166047 | 0.07247808 | 0.01972762 | 0.0733268
[5 empty] | 0.01982811 | 0.07410687 |  |  | 0.03821985 | 0.0732962 | 0.06093792 | 0.07324912 | 0.01982811 | 0.07410687
[5 empty] | 0.01952742 | 0.07488694 |  |  | 0.03770623 | 0.07406774 | 0.06102803 | 0.07402017 | 0.01952742 | 0.07488694
[5 empty] | 0.01942478 | 0.07566702 |  |  | 0.03748704 | 0.07483928 | 0.06082997 | 0.07479121 | 0.01942478 | 0.07566702
[5 empty] | 0.01952018 | 0.07644709 |  |  | 0.03686256 | 0.07561082 | 0.0601429 | 0.07556225 | 0.01952018 | 0.07644709
[5 empty] | 0.0192136 | 0.07722716 |  |  | 0.03673308 | 0.07638236 | 0.05966596 | 0.0763333 | 0.0192136 | 0.07722716
[5 empty] | 0.01920503 | 0.07800723 |  |  | 0.03619888 | 0.0771539 | 0.05999833 | 0.07710434 | 0.01920503 | 0.07800723
[5 empty] | 0.01919444 | 0.07878731 |  |  | 0.03566024 | 0.07792544 | 0.05943916 | 0.07787538 | 0.01919444 | 0.07878731
[5 empty] | 0.01908182 | 0.07956738 |  |  | 0.03501744 | 0.07869698 | 0.05938761 | 0.07864643 | 0.01908182 | 0.07956738
[5 empty] | 0.01876715 | 0.08034745 |  |  | 0.03497077 | 0.07946852 | 0.05904283 | 0.07941747 | 0.01876715 | 0.08034745
[5 empty] | 0.01885042 | 0.08112752 |  |  | 0.0344205 | 0.08024006 | 0.05910399 | 0.08018852 | 0.01885042 | 0.08112752
[5 empty] | 0.01853161 | 0.0819076 |  |  | 0.03416693 | 0.08101159 | 0.05887024 | 0.08095956 | 0.01853161 | 0.0819076
[5 empty] | 0.01861069 | 0.08268767 |  |  | 0.03341032 | 0.08178313 | 0.05834074 | 0.0817306 | 0.01861069 | 0.08268767
[5 empty] | 0.01838766 | 0.08346774 |  |  | 0.03275097 | 0.08255467 | 0.05801466 | 0.08250165 | 0.01838766 | 0.08346774
[5 empty] | 0.0183625 | 0.08424781 |  |  | 0.03228915 | 0.08332621 | 0.05789114 | 0.08327269 | 0.0183625 | 0.08424781
[5 empty] | 0.01823518 | 0.08502788 |  |  | 0.03212515 | 0.08409775 | 0.05746935 | 0.08404373 | 0.01823518 | 0.08502788
[5 empty] | 0.0181057 | 0.08580796 |  |  | 0.03155925 | 0.08486929 | 0.05704844 | 0.08481478 | 0.0181057 | 0.08580796
[5 empty] | 0.01797403 | 0.08658803 |  |  | 0.03119173 | 0.08564083 | 0.05732758 | 0.08558582 | 0.01797403 | 0.08658803
[5 empty] | 0.01764016 | 0.0873681 |  |  | 0.03082288 | 0.08641237 | 0.05660592 | 0.08635686 | 0.01764016 | 0.0873681
[5 empty] | 0.01750406 | 0.08814817 |  |  | 0.02995297 | 0.08718391 | 0.05658262 | 0.08712791 | 0.01750406 | 0.08814817
[5 empty] | 0.01736573 | 0.08892825 |  |  | 0.02998228 | 0.08795545 | 0.05625684 | 0.08789895 | 0.01736573 | 0.08892825
[5 empty] | 0.01732515 | 0.08970832 |  |  | 0.02951111 | 0.08872698 | 0.05652773 | 0.08866999 | 0.01732515 | 0.08970832
[5 empty] | 0.01708229 | 0.09048839 |  |  | 0.02883973 | 0.08949852 | 0.05569447 | 0.08944104 | 0.01708229 | 0.09048839
[5 empty] | 0.01703714 | 0.09126846 |  |  | 0.02806842 | 0.09027006 | 0.05605619 | 0.09021208 | 0.01703714 | 0.09126846
[5 empty] | 0.01678969 | 0.09204854 |  |  | 0.02799746 | 0.0910416 | 0.05521207 | 0.09098312 | 0.01678969 | 0.09204854
[5 empty] | 0.01673991 | 0.09282861 |  |  | 0.02722715 | 0.09181314 | 0.05566126 | 0.09175417 | 0.01673991 | 0.09282861
[5 empty] | 0.0164878 | 0.09360868 |  |  | 0.02675775 | 0.09258468 | 0.05540292 | 0.09252521 | 0.0164878 | 0.09360868
[5 empty] | 0.01653332 | 0.09438875 |  |  | 0.02638956 | 0.09335622 | 0.05443621 | 0.09329625 | 0.01653332 | 0.09438875
[5 empty] | 0.01627647 | 0.09516883 |  |  | 0.02612284 | 0.09412776 | 0.05486028 | 0.0940673 | 0.01627647 | 0.09516883
[5 empty] | 0.01621723 | 0.0959489 |  |  | 0.0256579 | 0.0948993 | 0.0538743 | 0.09483834 | 0.01621723 | 0.0959489
[5 empty] | 0.01605558 | 0.09672897 |  |  | 0.024995 | 0.09567084 | 0.05387742 | 0.09560938 | 0.01605558 | 0.09672897
[5 empty] | 0.01589089 | 0.09750904 |  |  | 0.02453443 | 0.09644237 | 0.0532688 | 0.09638043 | 0.01589089 | 0.09750904
[5 empty] | 0.01551422 | 0.09828911 |  |  | 0.02417647 | 0.09721391 | 0.0532476 | 0.09715147 | 0.01551422 | 0.09828911
[5 empty] | 0.01532339 | 0.09906919 |  |  | 0.02381253 | 0.09798545 | 0.05271298 | 0.09792251 | 0.01532339 | 0.09906919
[5 empty] | 0.01531944 | 0.09984926 |  |  | 0.02313244 | 0.09875699 | 0.0528641 | 0.09869356 | 0.01531944 | 0.09984926
[5 empty] | 0.01500339 | 0.1006293 |  |  | 0.02243769 | 0.09952853 | 0.05260011 | 0.0994646 | 0.01500339 | 0.1006293
[5 empty] | 0.01477625 | 0.1014094 |  |  | 0.02222985 | 0.1003001 | 0.05172017 | 0.1002356 | 0.01477625 | 0.1014094
[5 empty] | 0.01453905 | 0.1021895 |  |  | 0.02181046 | 0.1010716 | 0.05152345 | 0.1010067 | 0.01453905 | 0.1021895
[5 empty] | 0.01439281 | 0.1029695 |  |  | 0.02098106 | 0.1018431 | 0.05080909 | 0.1017777 | 0.01439281 | 0.1029695
[5 empty] | 0.01393857 | 0.1037496 |  |  | 0.02074322 | 0.1026147 | 0.05077626 | 0.1025488 | 0.01393857 | 0.1037496
[5 empty] | 0.01387733 | 0.1045297 |  |  | 0.01999847 | 0.1033862 | 0.05012413 | 0.1033198 | 0.01387733 | 0.1045297
[5 empty] | 0.01341012 | 0.1053098 |  |  | 0.01944836 | 0.1041578 | 0.04995183 | 0.1040909 | 0.01341012 | 0.1053098
[5 empty] | 0.01333797 | 0.1060898 |  |  | 0.01889445 | 0.1049293 | 0.04885854 | 0.1048619 | 0.01333797 | 0.1060898
[5 empty] | 0.0128619 | 0.1068699 |  |  | 0.01863828 | 0.1057008 | 0.04874341 | 0.1056329 | 0.0128619 | 0.1068699
[5 empty] | 0.01278293 | 0.10765 |  |  | 0.01808141 | 0.1064724 | 0.04790508 | 0.106404 | 0.01278293 | 0.10765
[5 empty] | 0.01250209 | 0.1084301 |  |  | 0.01712537 | 0.1072439 | 0.04783761 | 0.107175 | 0.01250209 | 0.1084301
[5 empty] | 0.01202039 | 0.1092101 |  |  | 0.01687172 | 0.1080155 | 0.04627515 | 0.1079461 | 0.01202039 | 0.1092101
[5 empty] | 0.01173886 | 0.1099902 |  |  | 0.01612201 | 0.108787 | 0.04553683 | 0.1087171 | 0.01173886 | 0.1099902
[5 empty] | 0.01165853 | 0.1107703 |  |  | 0.01587778 | 0.1095585 | 0.04414176 | 0.1094882 | 0.01165853 | 0.1107703
[5 empty] | 0.01128041 | 0.1115503 |  |  | 0.01494059 | 0.1103301 | 0.04280907 | 0.1102592 | 0.01128041 | 0.1115503
[5 empty] | 0.01090553 | 0.1123304 |  |  | 0.01441198 | 0.1111016 | 0.04145788 | 0.1110303 | 0.01090553 | 0.1123304
[5 empty] | 0.01083492 | 0.1131105 |  |  | 0.01379351 | 0.1118732 | 0.04040731 | 0.1118013 | 0.01083492 | 0.1131105
[5 empty] | 0.01046959 | 0.1138906 |  |  | 0.01348671 | 0.1126447 | 0.03807648 | 0.1125723 | 0.01046959 | 0.1138906
[5 empty] | 0.01031057 | 0.1146706 |  |  | 0.01289315 | 0.1134162 | 0.03638451 | 0.1133434 | 0.01031057 | 0.1146706
[5 empty] | 0.009958881 | 0.1154507 |  |  | 0.01281436 | 0.1141878 | 0.03495053 | 0.1141144 | 0.009958881 | 0.1154507
[5 empty] | 0.009815547 | 0.1162308 |  |  | 0.0119519 | 0.1149593 | 0.03349365 | 0.1148855 | 0.009815547 | 0.1162308
[5 empty] | 0.00938159 | 0.1170109 |  |  | 0.01140731 | 0.1157308 | 0.031533 | 0.1156565 | 0.00938159 | 0.1170109
[5 empty] | 0.009358034 | 0.1177909 |  |  | 0.01128215 | 0.1165024 | 0.0298877 | 0.1164276 | 0.009358034 | 0.1177909
[5 empty] | 0.008945902 | 0.118571 |  |  | 0.01097797 | 0.1172739 | 0.02827686 | 0.1171986 | 0.008945902 | 0.118571
[5 empty] | 0.008946216 | 0.1193511 |  |  | 0.0103963 | 0.1180455 | 0.02651962 | 0.1179696 | 0.008946216 | 0.1193511
[5 empty] | 0.00856 | 0.1201311 |  |  | 0.01003871 | 0.118817 | 0.0244351 | 0.1187407 | 0.00856 | 0.1201311
[5 empty] | 0.008588276 | 0.1209112 |  |  | 0.01000673 | 0.1195885 | 0.0232424 | 0.1195117 | 0.008588276 | 0.1209112
[5 empty] | 0.008332068 | 0.1216913 |  |  | 0.009701925 | 0.1203601 | 0.02226067 | 0.1202828 | 0.008332068 | 0.1216913
[5 empty] | 0.008192399 | 0.1224714 |  |  | 0.009025834 | 0.1211316 | 0.02070901 | 0.1210538 | 0.008192399 | 0.1224714
[5 empty] | 0.008170291 | 0.1232514 |  |  | 0.008680008 | 0.1219032 | 0.01940655 | 0.1218249 | 0.008170291 | 0.1232514
[5 empty] | 0.008066768 | 0.1240315 |  |  | 0.008657812 | 0.1226747 | 0.01845612 | 0.1225959 | 0.008066768 | 0.1240315
[5 empty] | 0.007981783 | 0.1248116 |  |  | 0.008538022 | 0.1234462 | 0.01753694 | 0.1233669 | 0.007981783 | 0.1248116
[5 empty] | 0.007901968 | 0.1255916 |  |  | 0.00821964 | 0.1242178 | 0.01652128 | 0.124138 | 0.007901968 | 0.1255916
[5 empty] | 0.007623071 | 0.1263717 |  |  | 0.00800288 | 0.1249893 | 0.01580997 | 0.124909 | 0.007623071 | 0.1263717
[5 empty] | 0.007645154 | 0.1271518 |  |  | 0.00758796 | 0.1257609 | 0.01500388 | 0.1256801 | 0.007645154 | 0.1271518
[5 empty] | 0.007668279 | 0.1279319 |  |  | 0.007575096 | 0.1265324 | 0.01380385 | 0.1264511 | 0.007668279 | 0.1279319
[5 empty] | 0.007492507 | 0.1287119 |  |  | 0.007164502 | 0.1273039 | 0.01291074 | 0.1272222 | 0.007492507 | 0.1287119
[5 empty] | 0.0075179 | 0.129492 |  |  | 0.006956396 | 0.1280755 | 0.01232539 | 0.1279932 | 0.0075179 | 0.129492
[5 empty] | 0.007444519 | 0.1302721 |  |  | 0.006750993 | 0.128847 | 0.01144866 | 0.1287643 | 0.007444519 | 0.1302721
[5 empty] | 0.007272427 | 0.1310522 |  |  | 0.006748509 | 0.1296186 | 0.0102814 | 0.1295353 | 0.007272427 | 0.1310522
[5 empty] | 0.007301684 | 0.1318322 |  |  | 0.00684916 | 0.1303901 | 0.009324461 | 0.1303063 | 0.007301684 | 0.1318322
[5 empty] | 0.007032353 | 0.1326123 |  |  | 0.006453162 | 0.1311616 | 0.008878692 | 0.1310774 | 0.007032353 | 0.1326123
[5 empty] | 0.007064494 | 0.1333924 |  |  | 0.006260731 | 0.1319332 | 0.007744945 | 0.1318484 | 0.007064494 | 0.1333924
[5 empty] | 0.00699817 | 0.1341724 |  |  | 0.006272083 | 0.1327047 | 0.007324071 | 0.1326195 | 0.00699817 | 0.1341724
[5 empty] | 0.006933442 | 0.1349525 |  |  | 0.005787434 | 0.1334762 | 0.006416922 | 0.1333905 | 0.006933442 | 0.1349525
[5 empty] | 0.006870371 | 0.1357326 |  |  | 0.005707 | 0.1342478 | 0.005524348 | 0.1341616 | 0.006870371 | 0.1357326
[5 empty] | 0.006909019 | 0.1365127 |  |  | 0.005430996 | 0.1350193 | 0.004647201 | 0.1349326 | 0.006909019 | 0.1365127
[5 empty] | 0.006749448 | 0.1372927 |  |  | 0.00535964 | 0.1357909 | 0.004386331 | 0.1357036 | 0.006749448 | 0.1372927
[5 empty] | 0.006691719 | 0.1380728 |  |  | 0.005293145 | 0.1365624 | 0.00334259 | 0.1364747 | 0.006691719 | 0.1380728
[5 empty] | 0.006635895 | 0.1388529 |  |  | 0.00483173 | 0.1373339 | 0.002616829 | 0.1372457 | 0.006635895 | 0.1388529
[5 empty] | 0.006682035 | 0.1396329 |  |  | 0.004875609 | 0.1381055 | 0.001709899 | 0.1380168 | 0.006682035 | 0.1396329
[5 empty] | 0.006630203 | 0.140413 |  |  | 0.004524999 | 0.138877 | 0.001122651 | 0.1387878 | 0.006630203 | 0.140413
[5 empty] | 0.006580459 | 0.1411931 |  |  | 0.004280115 | 0.1396486 | 0.0003559365 | 0.1395589 | 0.006580459 | 0.1411931
[5 empty] | 0.006532865 | 0.1419732 |  |  | 0.004641174 | 0.1404201 | 1.060626e-05 | 0.1403299 | 0.006532865 | 0.1419732
[5 empty] | 0.006487484 | 0.1427532 |  |  | 0.004208391 | 0.1411916 | -0.0009124885 | 0.1411009 | 0.006487484 | 0.1427532
[5 empty] | 0.006444375 | 0.1435333 |  |  | 0.004081982 | 0.1419632 | -0.001412497 | 0.141872 | 0.006444375 | 0.1435333
[5 empty] | 0.006403601 | 0.1443134 |  |  | 0.004062164 | 0.1427347 | -0.002088567 | 0.142643 | 0.006403601 | 0.1443134
[5 empty] | 0.006265224 | 0.1450935 |  |  | 0.003949152 | 0.1435063 | -0.002839849 | 0.1434141 | 0.006265224 | 0.1450935
[5 empty] | 0.006329305 | 0.1458735 |  |  | 0.003743162 | 0.1442778 | -0.00276549 | 0.1441851 | 0.006329305 | 0.1458735
[5 empty] | 0.006195906 | 0.1466536 |  |  | 0.003544411 | 0.1450493 | -0.003464641 | 0.1449562 | 0.006195906 | 0.1466536
[5 empty] | 0.006065088 | 0.1474337 |  |  | 0.003853113 | 0.1458209 | -0.003736449 | 0.1457272 | 0.006065088 | 0.1474337
[5 empty] | 0.006036912 | 0.1482137 |  |  | 0.003269486 | 0.1465924 | -0.004180064 | 0.1464982 | 0.006036912 | 0.1482137
[5 empty] | 0.006011441 | 0.1489938 |  |  | 0.003693744 | 0.1473639 | -0.004794635 | 0.1472693 | 0.006011441 | 0.1489938
[5 empty] | 0.006188736 | 0.1497739 |  |  | 0.003526105 | 0.1481355 | -0.00517931 | 0.1480403 | 0.006188736 | 0.1497739
[5 empty] | 0.006168859 | 0.150554 |  |  | 0.003366784 | 0.148907 | -0.005833239 | 0.1488114 | 0.006168859 | 0.150554
[5 empty] | 0.005951871 | 0.151334 |  |  | 0.003515996 | 0.1496786 | -0.005755569 | 0.1495824 | 0.005951871 | 0.151334
[5 empty] | 0.005937833 | 0.1521141 |  |  | 0.003073958 | 0.1504501 | -0.005845451 | 0.1503535 | 0.005937833 | 0.1521141
[5 empty] | 0.006026808 | 0.1528942 |  |  | 0.003040886 | 0.1512216 | -0.006802033 | 0.1511245 | 0.006026808 | 0.1528942
[5 empty] | 0.005918856 | 0.1536743 |  |  | 0.003116996 | 0.1519932 | -0.006424464 | 0.1518956 | 0.005918856 | 0.1536743
[5 empty] | 0.00611404 | 0.1544543 |  |  | 0.003002504 | 0.1527647 | -0.006611893 | 0.1526666 | 0.00611404 | 0.1544543
[5 empty] | 0.006012421 | 0.1552344 |  |  | 0.003397625 | 0.1535363 | -0.007063468 | 0.1534376 | 0.006012421 | 0.1552344