## 1
Общество с ограниченной ответственностью "Инженерная геология" (ООО "ИнжГео") | [11 empty] | Общество с ограниченной ответственностью "Инженерная геология" (ООО "ИнжГео")
Юр. адрес: 117279, г. Москва, ул. Миклухо-Маклая, 36 а, этаж 5, пом. XXIII к. 76-84 | [11 empty] | Юр. адрес: 117279, г. Москва, ул. Миклухо-Маклая, 36 а, этаж 5, пом. XXIII к. 76-84 | [8 empty] | нагр |  |  | X0 | Y0 | R |  | нагр |  |  |  | X0 | Y0 | R | нагр |  |  |  | X0 | Y0 | R |  | нагр |  |  |  | X0 | Y0 | R
Телефон/факс +7 (495) 132-30-00, Адрес электронной почты inbox@inj-geo.ru | [11 empty] | Телефон/факс +7 (495) 132-30-00, Адрес электронной почты inbox@inj-geo.ru | [12 empty] | 0 | [7 empty] | 0 | [6 empty] | 0 | [7 empty] | 0
[21 empty] | девиатор | [6 empty] | девиатор | [6 empty] | девиатор | [7 empty] | девиатор
Испытательная лаборатория ООО «ИнжГео» | [11 empty] | Испытательная лаборатория ООО «ИнжГео» | [8 empty] | x0 | Угол | X | Y |  |  |  | x0 |  | Угол | X | Y |  |  | x0 |  | Угол | X | Y |  |  |  | x0 |  | Угол | X | Y
Адрес места осуществления деятельности лаборатории: г. Москва, просп. Вернадского, д. 51, стр. 1 | [11 empty] | Адрес места осуществления деятельности лаборатории: г. Москва, просп. Вернадского, д. 51, стр. 1 | [9 empty] | 0 | [7 empty] | 0 | [6 empty] | 0 | [7 empty] | 0
Телефон +7(910)4557682, E-mail: slg85@mail.ru | [11 empty] | Телефон +7(910)4557682, E-mail: slg85@mail.ru | [9 empty] | 5 | [7 empty] | 5 | [6 empty] | 5 | [7 empty] | 5
[22 empty] | 10 | [7 empty] | 10 | [6 empty] | 10 | [7 empty] | 10
[12 empty] | Протокол испытаний № 13-63/185 от 02-05-2023 | [9 empty] | 15 | [7 empty] | 15 | [6 empty] | 15 | [7 empty] | 15
[22 empty] | 20 | [7 empty] | 20 | [6 empty] | 20 | [7 empty] | 20
[12 empty] | Наименование и адрес заказчика: Переход трубопровода через р. Енисей | [9 empty] | 25 | [7 empty] | 25 | [6 empty] | 25 | [7 empty] | 25
[12 empty] | Наименование объекта: ООО Регионстрой | [9 empty] | 30 | [7 empty] | 30 | [6 empty] | 30 | [7 empty] | 30
Наименование используемого метода/методики: ГОСТ 12248.4-2020 | [11 empty] | Наименование используемого метода/методики: ГОСТ 12248.3-2020 | [9 empty] | 35 | [7 empty] | 35 | [6 empty] | 35 | [7 empty] | 35
Условия проведения испытания: температура окружающей среды (18 - 25)0С, влажность воздуха (40 - 75)% | [11 empty] | Условия проведения испытания: температура окружающей среды (18 - 25)0С, влажность воздуха (40 - 75)% | [9 empty] | 40 | [7 empty] | 40 | [6 empty] | 40 | [7 empty] | 40
[12 empty] | Дата получение объекта подлежащего испытаниям: 05-04-2023 | [9 empty] | 45 | [7 empty] | 45 | [6 empty] | 45 | [7 empty] | 45
[12 empty] | Дата испытания: 25.10.2022-19.11.2185 | [9 empty] | 50 | [7 empty] | 50 | [6 empty] | 50 | [7 empty] | 50
[22 empty] | 55 | [7 empty] | 55 | [6 empty] | 55 | [7 empty] | 55
Испытание грунтов методом трехосного сжатия | [11 empty] | Испытание грунтов методом трехосного сжатия | [9 empty] | 60 | [7 empty] | 60 | [6 empty] | 60 | [7 empty] | 60
[22 empty] | 65 | [7 empty] | 65 | [6 empty] | 65 | [7 empty] | 65
Лабораторный номер: | [6 empty] | We, д.е. = |  |  |  |  | Лабораторный номер: |  | 1220 |  |  |  | We, д.е. = | 0.54585551 |  |  | 70 | [7 empty] | 70 | [6 empty] | 70 | [7 empty] | 70
Номер скважины: | [6 empty] | ρ, г/см3 = |  |  |  |  | Номер скважины: |  | BH-103 |  |  |  | ρ, г/см3 = | 1.55 |  |  | 75 | [7 empty] | 75 | [6 empty] | 75 | [7 empty] | 75
Глубина отбора, м: | [6 empty] | ρs, г/см3 = |  |  |  |  | Глубина отбора, м: |  | 0.6 |  |  |  | ρs, г/см3 = | 2.71 |  |  | 80 | [7 empty] | 80 | [6 empty] | 80 | [7 empty] | 80
Наименование грунта: | [6 empty] | e, д.е. = |  |  |  |  | Наименование грунта: |  | Суглинок, после оттаивания текучий, тяжелый песчанистый |  |  |  | e, д.е. = | 1.702754 |  |  | 85 | [7 empty] | 85 | [6 empty] | 85 | [7 empty] | 85
Схема проведения опыта: | [6 empty] | IL, д.е. = |  |  |  |  | Схема проведения опыта: |  | КД |  |  |  | IL, д.е. = | 3.038 |  |  | 90 | [7 empty] | 90 | [6 empty] | 90 | [7 empty] | 90
[22 empty] | 95 | [7 empty] | 95 | [6 empty] | 95 | [7 empty] | 95
[22 empty] | 100 | [7 empty] | 100 | [6 empty] | 100 | [7 empty] | 100
Результаты испытаний | [11 empty] | Результаты испытаний | [9 empty] | 105 | [7 empty] | 105 | [6 empty] | 105 | [7 empty] | 105
[22 empty] | 110 | [7 empty] | 110 | [6 empty] | 110 | [7 empty] | 110
[22 empty] | 115 | [7 empty] | 115 | [6 empty] | 115 | [7 empty] | 115
[22 empty] | 120 | [7 empty] | 120 | [6 empty] | 120 | [7 empty] | 120
[22 empty] | 125 | [7 empty] | 125 | [6 empty] | 125 | [7 empty] | 125
[22 empty] | 130 | [7 empty] | 130 | [6 empty] | 130 | [7 empty] | 130
[22 empty] | 135 | [7 empty] | 135 | [6 empty] | 135 | [7 empty] | 135
[22 empty] | 140 | [7 empty] | 140 | [6 empty] | 140 | [7 empty] | 140
[22 empty] | 145 | [7 empty] | 145 | [6 empty] | 145 | [7 empty] | 145
[22 empty] | 150 | [7 empty] | 150 | [6 empty] | 150 | [7 empty] | 150
[22 empty] | 155 | [7 empty] | 155 | [6 empty] | 155 | [7 empty] | 155
[22 empty] | 160 | [7 empty] | 160 | [6 empty] | 160 | [7 empty] | 160
[22 empty] | 165 | [7 empty] | 165 | [6 empty] | 165 | [7 empty] | 165
[22 empty] | 170 | [7 empty] | 170 | [6 empty] | 170 | [7 empty] | 170
[22 empty] | 175 | [7 empty] | 175 | [6 empty] | 175 | [7 empty] | 175
[22 empty] | 180 | [7 empty] | 180 | [6 empty] | 180 | [7 empty] | 180
[13 empty] | Давление в камере, Мпа σ3 | Вертикальная нагрузка, Мпа σ1 | Поровое давление, Мпа u
[7 empty] | Коэфф. Точки | [5 empty] | 0.05 | 0.08227253 | [5 empty] | 1 | [6 empty] | σ3,кПа | σ1,кПа | u, кПа |  |  |  | 4
[13 empty] | 0.15 | 0.2146073 | [27 empty] | δ3, Мпа | δ1-δ3, МПа | δ1, МПа | δ1, КПа
|  |  | Модуль деформации, МПа: | [9 empty] | 0.25 | 0.346942 | [21 empty] | С, МПа:
|  |  | Е0= | [32 empty] | φ, град:
|  |  | E50 = | [32 empty] | E, Мпа
|  |  | Коэф. Поперечной деформации, ϑ = | [9 empty] | Эффективные значения угла внутреннего трения и удельного сцепления ϕ', С' | [13 empty] | x | 0
[13 empty] | ϕ', град. = | 8 | [12 empty] | y |  |  |  | С, кПа | φ,°
[13 empty] | С', МПа = | 0.007
| Исполнитель: | [6 empty] | Морозов Д.С. |  |  |  |  | Исполнитель: |  |  |  |  | Морозов Д.С.
| Начальник исп. лаборатории: | [6 empty] | Семиколенова Л.Г. |  |  |  |  | Начальник исп. лаборатории: |  |  |  |  | Семиколенова Л.Г.
Лист 1 , всего листов 2 | [11 empty] | Лист 2 , всего листов 2
Частичное воспроизведение протокола испытаний без письменного разрешения ООО «ИнжГео» ЗАПРЕЩАЕТСЯ | [11 empty] | Частичное воспроизведение протокола испытаний без письменного разрешения ООО «ИнжГео» ЗАПРЕЩАЕТСЯ
[5 empty] | второй график |  | первый график | [9 empty] | К Пуассона
dev50 | epsE50 | ind | devE0 | epsE0 | dev | eps | sigma |  | dev1 | eps1 | dev2 | eps2 | dev3 | eps3 |  | Глины
0.01613627 | 0.01221528 |  |  |  | 0 | 0 |  |  | 0 | 0 | 0 | 0 | 0 | 0 |  | < 0 | 0,20-0,30
ind |  |  |  |  | 0.001678033 | 0.0007864115 |  |  | 0.005163766 | 0.0007753173 | 0.008492545 | 0.0007716193 | 0.001678033 | 0.0007864115 |  | 0-0,25 | 0,30-0,38
2 |  |  |  |  | 0.004 | 0.001816818 |  |  | 0.01 | 0.001610654 | 0.016 | 0.001468136 | 0.004 | 0.001816818 |  | 0,25< | 0,38-0,45
E0 |  |  |  |  | 0.004676083 | 0.002359235 |  |  | 0.01293 | 0.002325952 | 0.02158376 | 0.002314858 | 0.004676083 | 0.002359235 |  | Суглинки | 0,35-0,37
epsE0 | devE0 |  |  |  | 0.00599213 | 0.003145646 |  |  | 0.01592556 | 0.003101269 | 0.02698438 | 0.003086477 | 0.00599213 | 0.003145646 |  | Пески и супеси | 0,30-0,35
0.001816818 | 0.004 |  |  |  | 0.00704594 | 0.003932058 |  |  | 0.01920572 | 0.003876586 | 0.03193902 | 0.003858097 | 0.00704594 | 0.003932058
[5 empty] | 0.008239554 | 0.004718469 |  |  | 0.02155978 | 0.004651904 | 0.03630082 | 0.004629716 | 0.008239554 | 0.004718469
График E50 |  | График E |  |  | 0.00907501 | 0.005504881 |  |  | 0.02437707 | 0.005427221 | 0.04042289 | 0.005401335 | 0.00907501 | 0.005504881
eps | q | sigma |  |  | 0.01025435 | 0.006291292 |  |  | 0.0264469 | 0.006202538 | 0.04435836 | 0.006172955 | 0.01025435 | 0.006291292
Горизонтальная линия E50 |  | Касательная |  |  | 0.01097961 | 0.007077704 |  |  | 0.0287586 | 0.006977856 | 0.04646034 | 0.006944574 | 0.01097961 | 0.007077704
0 |  | a | b |  | 0.01205282 | 0.007864115 |  |  | 0.03010147 | 0.007753173 | 0.04847101 | 0.007412712 | 0.01205282 | 0.007864115
|  |  | 0 |  | 0.01277604 | 0.008650527 |  |  | 0.03230364 | 0.008671667 | 0.05035286 | 0.008487813 | 0.01277604 | 0.008650527
Вертикальная линия E50 |  | p1 и p2 |  |  | 0.01345129 | 0.009436938 |  |  | 0.03313054 | 0.009303808 | 0.05273714 | 0.009259432 | 0.01345129 | 0.009436938
| 0 | 0 |  |  | 0.01428062 | 0.01022335 |  |  | 0.03457463 | 0.01007912 | 0.05478713 | 0.01003105 | 0.01428062 | 0.01022335
[5 empty] | 0.01516606 | 0.01100976 |  |  | 0.03540126 | 0.01085444 | 0.05580249 | 0.01080267 | 0.01516606 | 0.01100976
Касательная линия E50 |  |  |  |  | 0.01550966 | 0.01179617 |  |  | 0.0370099 | 0.01162976 | 0.05838285 | 0.01157429 | 0.01550966 | 0.01179617
0 | 0 | Горизонтальная 1 |  |  | 0.01613627 | 0.01221528 |  |  | 0.03770004 | 0.01240508 | 0.06012787 | 0.01234591 | 0.01613627 | 0.01221528
[5 empty] | 0.01702048 | 0.013369 |  |  | 0.03897114 | 0.01318039 | 0.06103717 | 0.01311753 | 0.01702048 | 0.013369
Горизонтальная линия qкр |  |  |  |  | 0.01732285 | 0.01415541 |  |  | 0.04032269 | 0.01395571 | 0.06351041 | 0.01388915 | 0.01732285 | 0.01415541
Горизонтальная линия q |  | Горизонтальная 2 |  |  | 0.018124 | 0.01494182 |  |  | 0.04135415 | 0.01473103 | 0.06444722 | 0.01466077 | 0.018124 | 0.01494182
0 |  | 0 |  |  | 0.01882314 | 0.01572823 |  |  | 0.04276501 | 0.01550635 | 0.06664726 | 0.01543239 | 0.01882314 | 0.01572823
[5 empty] | 0.01941946 | 0.01651464 |  |  | 0.04365474 | 0.01628166 | 0.06801015 | 0.01620401 | 0.01941946 | 0.01651464
Вертикальная линия q |  |  |  |  | 0.01971216 | 0.01730105 |  |  | 0.04482281 | 0.01705698 | 0.06953556 | 0.01697563 | 0.01971216 | 0.01730105
| 0 |  |  |  | 0.02060042 | 0.01808746 |  |  | 0.0458687 | 0.0178323 | 0.07112311 | 0.01774725 | 0.02060042 | 0.01808746
[5 empty] | 0.02098346 | 0.01887388 |  |  | 0.04669188 | 0.01860762 | 0.07217245 | 0.01851886 | 0.02098346 | 0.01887388
[5 empty] | 0.02146045 | 0.01966029 |  |  | 0.04799184 | 0.01938293 | 0.07388323 | 0.01929048 | 0.02146045 | 0.01966029
[5 empty] | 0.02203061 | 0.0204467 |  |  | 0.04876804 | 0.02015825 | 0.07545509 | 0.0200621 | 0.02203061 | 0.0204467
[5 empty] | 0.02269311 | 0.02123311 |  |  | 0.04931997 | 0.02093357 | 0.07698766 | 0.02083372 | 0.02269311 | 0.02123311
[5 empty] | 0.02344717 | 0.02201952 |  |  | 0.05034709 | 0.02170888 | 0.0773806 | 0.02160534 | 0.02344717 | 0.02201952
[5 empty] | 0.02379197 | 0.02280593 |  |  | 0.05134888 | 0.0224842 | 0.07953355 | 0.02237696 | 0.02379197 | 0.02280593
[5 empty] | 0.0245267 | 0.02359235 |  |  | 0.05232483 | 0.02325952 | 0.08044614 | 0.02314858 | 0.0245267 | 0.02359235
[5 empty] | 0.02485057 | 0.02437876 |  |  | 0.05307439 | 0.02403484 | 0.08171803 | 0.0239202 | 0.02485057 | 0.02437876
[5 empty] | 0.02536278 | 0.02516517 |  |  | 0.05409706 | 0.02481015 | 0.08304885 | 0.02469182 | 0.02536278 | 0.02516517
[5 empty] | 0.0260625 | 0.02595158 |  |  | 0.0547923 | 0.02558547 | 0.08383824 | 0.02546344 | 0.0260625 | 0.02595158
[5 empty] | 0.02654895 | 0.02673799 |  |  | 0.0552596 | 0.02636079 | 0.08488586 | 0.02623506 | 0.02654895 | 0.02673799
[5 empty] | 0.02692131 | 0.0275244 |  |  | 0.05599842 | 0.02713611 | 0.08609134 | 0.02700668 | 0.02692131 | 0.0275244
[5 empty] | 0.02727879 | 0.02831081 |  |  | 0.05700824 | 0.02791142 | 0.08635433 | 0.0277783 | 0.02727879 | 0.02831081
[5 empty] | 0.02762057 | 0.02909723 |  |  | 0.05778854 | 0.02868674 | 0.08777446 | 0.02854992 | 0.02762057 | 0.02909723
[5 empty] | 0.02834585 | 0.02988364 |  |  | 0.05803879 | 0.02946206 | 0.08855139 | 0.02932154 | 0.02834585 | 0.02988364
[5 empty] | 0.02855384 | 0.03067005 |  |  | 0.05875846 | 0.03023737 | 0.08908475 | 0.03009315 | 0.02855384 | 0.03067005
[5 empty] | 0.02914371 | 0.03145646 |  |  | 0.05934705 | 0.03101269 | 0.09027419 | 0.03086477 | 0.02914371 | 0.03145646
[5 empty] | 0.02931467 | 0.03224287 |  |  | 0.06000401 | 0.03178801 | 0.09051934 | 0.03163639 | 0.02931467 | 0.03224287
[5 empty] | 0.02976592 | 0.03302928 |  |  | 0.06042882 | 0.03256333 | 0.09121986 | 0.03240801 | 0.02976592 | 0.03302928
[5 empty] | 0.03019665 | 0.03381569 |  |  | 0.06102097 | 0.03333864 | 0.09257539 | 0.03317963 | 0.03019665 | 0.03381569
[5 empty] | 0.03050605 | 0.03460211 |  |  | 0.06157992 | 0.03411396 | 0.09268557 | 0.03395125 | 0.03050605 | 0.03460211
[5 empty] | 0.03079332 | 0.03538852 |  |  | 0.06180516 | 0.03488928 | 0.09315004 | 0.03472287 | 0.03079332 | 0.03538852
[5 empty] | 0.03095766 | 0.03617493 |  |  | 0.06229615 | 0.0356646 | 0.09366844 | 0.03549449 | 0.03095766 | 0.03617493
[5 empty] | 0.03099826 | 0.03696134 |  |  | 0.06305237 | 0.03643991 | 0.09474042 | 0.03626611 | 0.03099826 | 0.03696134
[5 empty] | 0.03131431 | 0.03774775 |  |  | 0.0633733 | 0.03721523 | 0.09516562 | 0.03703773 | 0.03131431 | 0.03774775
[5 empty] | 0.03140502 | 0.03853416 |  |  | 0.06355841 | 0.03799055 | 0.09514368 | 0.03780935 | 0.03140502 | 0.03853416
[5 empty] | 0.03156957 | 0.03932058 |  |  | 0.06370718 | 0.03876586 | 0.09557425 | 0.03858097 | 0.03156957 | 0.03932058
[5 empty] | 0.03190716 | 0.04010699 |  |  | 0.06411909 | 0.03954118 | 0.09555697 | 0.03935259 | 0.03190716 | 0.04010699
[5 empty] | 0.032017 | 0.0408934 |  |  | 0.06379361 | 0.0403165 | 0.09579148 | 0.04012421 | 0.032017 | 0.0408934
[5 empty] | 0.03199826 | 0.04167981 |  |  | 0.06383021 | 0.04109182 | 0.09587742 | 0.04089583 | 0.03199826 | 0.04167981
[5 empty] | 0.03227253 | 0.04246622 |  |  | 0.06422837 | 0.04186713 | 0.09641445 | 0.04166744 | 0.03227253 | 0.04246622
[5 empty] | 0.03197188 | 0.04325263 |  |  | 0.06460728 | 0.04264245 | 0.09694203 | 0.04243906 | 0.03197188 | 0.04325263
[5 empty] | 0.03226628 | 0.04403904 |  |  | 0.06420728 | 0.04341777 | 0.09664029 | 0.04321068 | 0.03226628 | 0.04403904
[5 empty] | 0.03194122 | 0.04482546 |  |  | 0.06399154 | 0.04419309 | 0.09673656 | 0.0439823 | 0.03194122 | 0.04482546
[5 empty] | 0.03209789 | 0.04561187 |  |  | 0.06434551 | 0.0449684 | 0.09601193 | 0.04475392 | 0.03209789 | 0.04561187
[5 empty] | 0.0319373 | 0.04639828 |  |  | 0.0642705 | 0.04574372 | 0.09686799 | 0.04552554 | 0.0319373 | 0.04639828
[5 empty] | 0.03206041 | 0.04718469 |  |  | 0.0640678 | 0.04651904 | 0.0966053 | 0.04629716 | 0.03206041 | 0.04718469
[5 empty] | 0.03166822 | 0.0479711 |  |  | 0.06423871 | 0.04729435 | 0.09622442 | 0.04706878 | 0.03166822 | 0.0479711
[5 empty] | 0.0317617 | 0.04875751 |  |  | 0.06358454 | 0.04806967 | 0.09632591 | 0.0478404 | 0.0317617 | 0.04875751
[5 empty] | 0.03154185 | 0.04954393 |  |  | 0.06380657 | 0.04884499 | 0.09561033 | 0.04861202 | 0.03154185 | 0.04954393
[5 empty] | 0.03140965 | 0.05033034 |  |  | 0.06350611 | 0.04962031 | 0.09607822 | 0.04938364 | 0.03140965 | 0.05033034
[5 empty] | 0.03146608 | 0.05111675 |  |  | 0.06338446 | 0.05039562 | 0.09543016 | 0.05015526 | 0.03146608 | 0.05111675
[5 empty] | 0.03131212 | 0.05190316 |  |  | 0.06304292 | 0.05117094 | 0.0954667 | 0.05092688 | 0.03131212 | 0.05190316
[5 empty] | 0.03094876 | 0.05268957 |  |  | 0.06268279 | 0.05194626 | 0.0950884 | 0.0516985 | 0.03094876 | 0.05268957
[5 empty] | 0.03097699 | 0.05347598 |  |  | 0.06220536 | 0.05272158 | 0.09489582 | 0.05247012 | 0.03097699 | 0.05347598
[5 empty] | 0.03049778 | 0.05426239 |  |  | 0.06201193 | 0.05349689 | 0.09458951 | 0.05324174 | 0.03049778 | 0.05426239
[5 empty] | 0.03061212 | 0.05504881 |  |  | 0.06170381 | 0.05427221 | 0.09437004 | 0.05401335 | 0.03061212 | 0.05504881
[5 empty] | 0.03042099 | 0.05583522 |  |  | 0.06148228 | 0.05504753 | 0.09463796 | 0.05478497 | 0.03042099 | 0.05583522
[5 empty] | 0.03022538 | 0.05662163 |  |  | 0.06114867 | 0.05582285 | 0.09399383 | 0.05555659 | 0.03022538 | 0.05662163
[5 empty] | 0.02992628 | 0.05740804 |  |  | 0.06100425 | 0.05659816 | 0.09363821 | 0.05632821 | 0.02992628 | 0.05740804
[5 empty] | 0.02972466 | 0.05819445 |  |  | 0.06035033 | 0.05737348 | 0.09377165 | 0.05709983 | 0.02972466 | 0.05819445
[5 empty] | 0.02962151 | 0.05898086 |  |  | 0.06038821 | 0.0581488 | 0.09329472 | 0.05787145 | 0.02962151 | 0.05898086
[5 empty] | 0.02911782 | 0.05976727 |  |  | 0.05961918 | 0.05892411 | 0.09340798 | 0.05864307 | 0.02911782 | 0.05976727
[5 empty] | 0.02891457 | 0.06055369 |  |  | 0.05944456 | 0.05969943 | 0.09291198 | 0.05941469 | 0.02891457 | 0.06055369
[5 empty] | 0.02891273 | 0.0613401 |  |  | 0.05916563 | 0.06047475 | 0.09270728 | 0.06018631 | 0.02891273 | 0.0613401
[5 empty] | 0.02871331 | 0.06212651 |  |  | 0.05828369 | 0.06125007 | 0.09189443 | 0.06095793 | 0.02871331 | 0.06212651
[5 empty] | 0.02861727 | 0.06291292 |  |  | 0.05800005 | 0.06202538 | 0.09197401 | 0.06172955 | 0.02861727 | 0.06291292
[5 empty] | 0.02822561 | 0.06369933 |  |  | 0.057516 | 0.0628007 | 0.09164656 | 0.06250117 | 0.02822561 | 0.06369933
[5 empty] | 0.0280393 | 0.06448574 |  |  | 0.05773284 | 0.06357602 | 0.09111265 | 0.06327279 | 0.0280393 | 0.06448574
[5 empty] | 0.02795934 | 0.06527216 |  |  | 0.05735188 | 0.06435134 | 0.09137282 | 0.06404441 | 0.02795934 | 0.06527216
[5 empty] | 0.0277867 | 0.06605857 |  |  | 0.0569744 | 0.06512665 | 0.09042765 | 0.06481603 | 0.0277867 | 0.06605857
[5 empty] | 0.02752238 | 0.06684498 |  |  | 0.05650171 | 0.06590197 | 0.09017769 | 0.06558764 | 0.02752238 | 0.06684498
[5 empty] | 0.02746734 | 0.06763139 |  |  | 0.05593511 | 0.06667729 | 0.0903235 | 0.06635926 | 0.02746734 | 0.06763139
[5 empty] | 0.02722076 | 0.0684178 |  |  | 0.0553759 | 0.0674526 | 0.08956563 | 0.06713088 | 0.02722076 | 0.0684178
[5 empty] | 0.02727577 | 0.06920421 |  |  | 0.05552538 | 0.06822792 | 0.08920465 | 0.0679025 | 0.02727577 | 0.06920421
[5 empty] | 0.02683161 | 0.06999062 |  |  | 0.05498484 | 0.06900324 | 0.0887411 | 0.06867412 | 0.02683161 | 0.06999062
[5 empty] | 0.02678821 | 0.07077704 |  |  | 0.05455558 | 0.06977856 | 0.08867556 | 0.06944574 | 0.02678821 | 0.07077704
[5 empty] | 0.02664556 | 0.07156345 |  |  | 0.05423891 | 0.07055387 | 0.08770858 | 0.07021736 | 0.02664556 | 0.07156345
[5 empty] | 0.0266036 | 0.07234986 |  |  | 0.05393612 | 0.07132919 | 0.08804072 | 0.07098898 | 0.0266036 | 0.07234986
[5 empty] | 0.02636229 | 0.07313627 |  |  | 0.05394238 | 0.07210451 | 0.08697253 | 0.0717606 | 0.02636229 | 0.07313627
[5 empty] | 0.02642161 | 0.07392268 |  |  | 0.0535505 | 0.07287983 | 0.08660458 | 0.07253222 | 0.02642161 | 0.07392268
[5 empty] | 0.0262815 | 0.07470909 |  |  | 0.05286027 | 0.07365514 | 0.08633742 | 0.07330384 | 0.0262815 | 0.07470909
[5 empty] | 0.02614194 | 0.0754955 |  |  | 0.05287147 | 0.07443046 | 0.08647161 | 0.07407546 | 0.02614194 | 0.0754955
[5 empty] | 0.02590288 | 0.07628192 |  |  | 0.05278392 | 0.07520578 | 0.08640771 | 0.07484708 | 0.02590288 | 0.07628192
[5 empty] | 0.02566427 | 0.07706833 |  |  | 0.05189741 | 0.07598109 | 0.08544628 | 0.0756187 | 0.02566427 | 0.07706833
[5 empty] | 0.02562609 | 0.07785474 |  |  | 0.05191174 | 0.07675641 | 0.08558788 | 0.07639032 | 0.02562609 | 0.07785474
[5 empty] | 0.0255883 | 0.07864115 |  |  | 0.05152671 | 0.07753173 | 0.08453306 | 0.07716193 | 0.0255883 | 0.07864115
[5 empty] | 0.02525085 | 0.07942756 |  |  | 0.05144213 | 0.07830705 | 0.08488238 | 0.07793355 | 0.02525085 | 0.07942756
[5 empty] | 0.0252137 | 0.08021397 |  |  | 0.05125779 | 0.07908236 | 0.08393542 | 0.07870517 | 0.0252137 | 0.08021397
[5 empty] | 0.02497682 | 0.08100039 |  |  | 0.05067349 | 0.07985768 | 0.08358984 | 0.07947679 | 0.02497682 | 0.08100039
[5 empty] | 0.02474016 | 0.0817868 |  |  | 0.05068903 | 0.080633 | 0.08384478 | 0.08024841 | 0.02474016 | 0.0817868
[5 empty] | 0.0249037 | 0.08257321 |  |  | 0.05040422 | 0.08140832 | 0.08269949 | 0.08102003 | 0.0249037 | 0.08257321
[5 empty] | 0.02456738 | 0.08335962 |  |  | 0.04971885 | 0.08218363 | 0.0828532 | 0.08179165 | 0.02456738 | 0.08335962
[5 empty] | 0.02433117 | 0.08414603 |  |  | 0.04973272 | 0.08295895 | 0.08210515 | 0.08256327 | 0.02433117 | 0.08414603
[5 empty] | 0.02429503 | 0.08493244 |  |  | 0.04944564 | 0.08373427 | 0.08225458 | 0.08333489 | 0.02429503 | 0.08493244
[5 empty] | 0.02415892 | 0.08571885 |  |  | 0.0491574 | 0.08450959 | 0.08160071 | 0.08410651 | 0.02415892 | 0.08571885
[5 empty] | 0.02422281 | 0.08650527 |  |  | 0.0485678 | 0.0852849 | 0.08104279 | 0.08487813 | 0.02422281 | 0.08650527
[5 empty] | 0.02408665 | 0.08729168 |  |  | 0.04827664 | 0.08606022 | 0.08058004 | 0.08564975 | 0.02408665 | 0.08729168
[5 empty] | 0.0237504 | 0.08807809 |  |  | 0.04848373 | 0.08683554 | 0.08021172 | 0.08642137 | 0.0237504 | 0.08807809
[5 empty] | 0.02371402 | 0.0888645 |  |  | 0.04768886 | 0.08761085 | 0.08063704 | 0.08719299 | 0.02371402 | 0.0888645
[5 empty] | 0.02337748 | 0.08965091 |  |  | 0.04789184 | 0.08838617 | 0.07945525 | 0.08796461 | 0.02337748 | 0.08965091
[5 empty] | 0.02354073 | 0.09043732 |  |  | 0.04739246 | 0.08916149 | 0.07956558 | 0.08873623 | 0.02354073 | 0.09043732
[5 empty] | 0.02310375 | 0.09122374 |  |  | 0.04729052 | 0.08993681 | 0.07956728 | 0.08950784 | 0.02310375 | 0.09122374
[5 empty] | 0.02316648 | 0.09201015 |  |  | 0.04698583 | 0.09071212 | 0.07885956 | 0.09027946 | 0.02316648 | 0.09201015
[5 empty] | 0.02282888 | 0.09279656 |  |  | 0.04657818 | 0.09148744 | 0.07784168 | 0.09105108 | 0.02282888 | 0.09279656
[5 empty] | 0.02299093 | 0.09358297 |  |  | 0.04636738 | 0.09226276 | 0.07771286 | 0.0918227 | 0.02299093 | 0.09358297
[5 empty] | 0.02285258 | 0.09436938 |  |  | 0.04565322 | 0.09303808 | 0.07737234 | 0.09259432 | 0.02285258 | 0.09436938
[5 empty] | 0.02261379 | 0.09515579 |  |  | 0.0452355 | 0.09381339 | 0.07731936 | 0.09336594 | 0.02261379 | 0.09515579
[5 empty] | 0.02247452 | 0.0959422 |  |  | 0.04541403 | 0.09458871 | 0.07605315 | 0.09413756 | 0.02247452 | 0.0959422
[5 empty] | 0.02243473 | 0.09672862 |  |  | 0.04458861 | 0.09536403 | 0.07647294 | 0.09490918 | 0.02243473 | 0.09672862
[5 empty] | 0.02219439 | 0.09751503 |  |  | 0.04475902 | 0.09613934 | 0.07587799 | 0.0956808 | 0.02219439 | 0.09751503
[5 empty] | 0.02185345 | 0.09830144 |  |  | 0.04392509 | 0.09691466 | 0.0746675 | 0.09645242 | 0.02185345 | 0.09830144
[5 empty] | 0.02201187 | 0.09908785 |  |  | 0.0438866 | 0.09768998 | 0.07404074 | 0.09722404 | 0.02201187 | 0.09908785
[5 empty] | 0.02186963 | 0.09987426 |  |  | 0.04374335 | 0.0984653 | 0.07359692 | 0.09799566 | 0.02186963 | 0.09987426
[5 empty] | 0.02172666 | 0.1006607 |  |  | 0.04319515 | 0.09924061 | 0.07303529 | 0.09876728 | 0.02172666 | 0.1006607
[5 empty] | 0.02128283 | 0.1014471 |  |  | 0.04244118 | 0.1000159 | 0.07315508 | 0.0995389 | 0.02128283 | 0.1014471
[5 empty] | 0.02143396 | 0.1022335 |  |  | 0.04218016 | 0.1007912 | 0.07255553 | 0.1003105 | 0.02143396 | 0.1022335
[5 empty] | 0.02117877 | 0.1030199 |  |  | 0.04181233 | 0.1015666 | 0.07163587 | 0.1010821 | 0.02117877 | 0.1030199
[5 empty] | 0.02111835 | 0.1038063 |  |  | 0.04173798 | 0.1023419 | 0.07089534 | 0.1018538 | 0.02111835 | 0.1038063
[5 empty] | 0.02085376 | 0.1045927 |  |  | 0.04145738 | 0.1031172 | 0.07063318 | 0.1026254 | 0.02085376 | 0.1045927
[5 empty] | 0.02048608 | 0.1053791 |  |  | 0.04077083 | 0.1038925 | 0.06964861 | 0.103397 | 0.02048608 | 0.1053791
[5 empty] | 0.02031638 | 0.1061656 |  |  | 0.04057861 | 0.1046678 | 0.06884088 | 0.1041686 | 0.02031638 | 0.1061656
[5 empty] | 0.02044574 | 0.106952 |  |  | 0.03988102 | 0.1054432 | 0.06800922 | 0.1049402 | 0.02044574 | 0.106952
[5 empty] | 0.02017523 | 0.1077384 |  |  | 0.03967833 | 0.1062185 | 0.06695286 | 0.1057119 | 0.02017523 | 0.1077384
[5 empty] | 0.01990592 | 0.1085248 |  |  | 0.03927083 | 0.1069938 | 0.06682682 | 0.1064835 | 0.01990592 | 0.1085248
[5 empty] | 0.01973889 | 0.1093112 |  |  | 0.03875882 | 0.1077691 | 0.06554123 | 0.1072551 | 0.01973889 | 0.1093112
[5 empty] | 0.01967521 | 0.1100976 |  |  | 0.03854258 | 0.1085444 | 0.0645996 | 0.1080267 | 0.01967521 | 0.1100976
[5 empty] | 0.01931595 | 0.110884 |  |  | 0.03832239 | 0.1093197 | 0.06303114 | 0.1087983 | 0.01931595 | 0.110884
[5 empty] | 0.01936219 | 0.1116704 |  |  | 0.03749855 | 0.1100951 | 0.06076506 | 0.1095699 | 0.01936219 | 0.1116704
[5 empty] | 0.019215 | 0.1124568 |  |  | 0.03687133 | 0.1108704 | 0.05923054 | 0.1103416 | 0.019215 | 0.1124568
[5 empty] | 0.01887545 | 0.1132433 |  |  | 0.03694103 | 0.1116457 | 0.0567568 | 0.1111132 | 0.01887545 | 0.1132433
[5 empty] | 0.01874462 | 0.1140297 |  |  | 0.03620794 | 0.112421 | 0.05437305 | 0.1118848 | 0.01874462 | 0.1140297
[5 empty] | 0.01892358 | 0.1148161 |  |  | 0.03597234 | 0.1131963 | 0.05190848 | 0.1126564 | 0.01892358 | 0.1148161
[5 empty] | 0.0187134 | 0.1156025 |  |  | 0.03563451 | 0.1139716 | 0.0499923 | 0.113428 | 0.0187134 | 0.1156025
[5 empty] | 0.01851516 | 0.1163889 |  |  | 0.03519475 | 0.114747 | 0.04775371 | 0.1141997 | 0.01851516 | 0.1163889
[5 empty] | 0.01832982 | 0.1171753 |  |  | 0.03425334 | 0.1155223 | 0.04582191 | 0.1149713 | 0.01832982 | 0.1171753
[5 empty] | 0.01844997 | 0.1179617 |  |  | 0.03421057 | 0.1162976 | 0.04332612 | 0.1157429 | 0.01844997 | 0.1179617
[5 empty] | 0.01817061 | 0.1187481 |  |  | 0.03346672 | 0.1170729 | 0.04109553 | 0.1165145 | 0.01817061 | 0.1187481
[5 empty] | 0.01829179 | 0.1195345 |  |  | 0.03342209 | 0.1178482 | 0.03905934 | 0.1172861 | 0.01829179 | 0.1195345
[5 empty] | 0.01811356 | 0.120321 |  |  | 0.03267696 | 0.1186235 | 0.03644677 | 0.1180578 | 0.01811356 | 0.120321
[5 empty] | 0.01823596 | 0.1211074 |  |  | 0.03263161 | 0.1193989 | 0.03518701 | 0.1188294 | 0.01823596 | 0.1211074
[5 empty] | 0.01815904 | 0.1218938 |  |  | 0.03198634 | 0.1201742 | 0.03360927 | 0.119601 | 0.01815904 | 0.1218938
[5 empty] | 0.01788285 | 0.1226802 |  |  | 0.03164143 | 0.1209495 | 0.03144275 | 0.1203726 | 0.01788285 | 0.1226802
[5 empty] | 0.01780743 | 0.1234666 |  |  | 0.03089716 | 0.1217248 | 0.03001665 | 0.1211442 | 0.01780743 | 0.1234666
[5 empty] | 0.01773282 | 0.124253 |  |  | 0.03025383 | 0.1225001 | 0.02946018 | 0.1219159 | 0.01773282 | 0.124253
[5 empty] | 0.01765908 | 0.1250394 |  |  | 0.02991172 | 0.1232754 | 0.02840255 | 0.1226875 | 0.01765908 | 0.1250394
[5 empty] | 0.01778625 | 0.1258258 |  |  | 0.02977112 | 0.1240508 | 0.02877295 | 0.1234591 | 0.01778625 | 0.1258258
[5 empty] | 0.01771437 | 0.1266123 |  |  | 0.02933232 | 0.1248261 | 0.02861546 | 0.1242307 | 0.01771437 | 0.1266123
[5 empty] | 0.01734349 | 0.1273987 |  |  | 0.0284956 | 0.1256014 | 0.02837815 | 0.1250023 | 0.01734349 | 0.1273987
[5 empty] | 0.01727367 | 0.1281851 |  |  | 0.02846121 | 0.1263767 | 0.02814204 | 0.125774 | 0.01727367 | 0.1281851
[5 empty] | 0.01740493 | 0.1289715 |  |  | 0.02762728 | 0.127152 | 0.02820712 | 0.1265456 | 0.01740493 | 0.1289715
[5 empty] | 0.01713734 | 0.1297579 |  |  | 0.02779262 | 0.1279274 | 0.02827339 | 0.1273172 | 0.01713734 | 0.1297579
[5 empty] | 0.01717094 | 0.1305443 |  |  | 0.02695723 | 0.1287027 | 0.02834083 | 0.1280888 | 0.01717094 | 0.1305443
[5 empty] | 0.01710576 | 0.1313307 |  |  | 0.02672111 | 0.129478 | 0.02820942 | 0.1288604 | 0.01710576 | 0.1313307
[5 empty] | 0.01724187 | 0.1321171 |  |  | 0.02638427 | 0.1302533 | 0.02837916 | 0.1296321 | 0.01724187 | 0.1321171
[5 empty] | 0.0169793 | 0.1329035 |  |  | 0.0260467 | 0.1310286 | 0.02795004 | 0.1304037 | 0.0169793 | 0.1329035
[5 empty] | 0.0168181 | 0.13369 |  |  | 0.02500841 | 0.1318039 | 0.02822204 | 0.1311753 | 0.0168181 | 0.13369
[5 empty] | 0.01685832 | 0.1344764 |  |  | 0.02496939 | 0.1325793 | 0.02839516 | 0.1319469 | 0.01685832 | 0.1344764
[5 empty] | 0.0167 | 0.1352628 |  |  | 0.02462965 | 0.1333546 | 0.02806938 | 0.1327185 | 0.0167 | 0.1352628
[5 empty] | 0.01664319 | 0.1360492 |  |  | 0.02408919 | 0.1341299 | 0.02764468 | 0.1334901 | 0.01664319 | 0.1360492
[5 empty] | 0.01668794 | 0.1368356 |  |  | 0.02374801 | 0.1349052 | 0.02842107 | 0.1342618 | 0.01668794 | 0.1368356
[5 empty] | 0.01653429 | 0.137622 |  |  | 0.0233061 | 0.1356805 | 0.02839852 | 0.1350334 | 0.01653429 | 0.137622
[5 empty] | 0.01678228 | 0.1384084 |  |  | 0.02276348 | 0.1364558 | 0.02787702 | 0.135805 | 0.01678228 | 0.1384084
[5 empty] | 0.01673197 | 0.1391948 |  |  | 0.02202014 | 0.1372312 | 0.02835657 | 0.1365766 | 0.01673197 | 0.1391948
[5 empty] | 0.0164834 | 0.1399812 |  |  | 0.02147608 | 0.1380065 | 0.02783715 | 0.1373482 | 0.0164834 | 0.1399812
[5 empty] | 0.01643662 | 0.1407677 |  |  | 0.0216313 | 0.1387818 | 0.02801876 | 0.1381199 | 0.01643662 | 0.1407677
[5 empty] | 0.01649167 | 0.1415541 |  |  | 0.02068581 | 0.1395571 | 0.02810137 | 0.1388915 | 0.01649167 | 0.1415541
[5 empty] | 0.0162486 | 0.1423405 |  |  | 0.0204396 | 0.1403324 | 0.02788498 | 0.1396631 | 0.0162486 | 0.1423405
[5 empty] | 0.01650745 | 0.1431269 |  |  | 0.01989268 | 0.1411077 | 0.02826958 | 0.1404347 | 0.01650745 | 0.1431269
[5 empty] | 0.01626827 | 0.1439133 |  |  | 0.01974504 | 0.1418831 | 0.02815515 | 0.1412063 | 0.01626827 | 0.1439133
[5 empty] | 0.01643111 | 0.1446997 |  |  | 0.01889669 | 0.1426584 | 0.02744168 | 0.141978 | 0.01643111 | 0.1446997
[5 empty] | 0.01619602 | 0.1454861 |  |  | 0.01844763 | 0.1434337 | 0.02832917 | 0.1427496 | 0.01619602 | 0.1454861
[5 empty] | 0.01626303 | 0.1462725 |  |  | 0.01799786 | 0.144209 | 0.02741759 | 0.1435212 | 0.01626303 | 0.1462725
[5 empty] | 0.0160322 | 0.147059 |  |  | 0.01764737 | 0.1449843 | 0.02770695 | 0.1442928 | 0.0160322 | 0.147059
[5 empty] | 0.01600356 | 0.1478454 |  |  | 0.01729618 | 0.1457597 | 0.02759722 | 0.1450644 | 0.01600356 | 0.1478454
[5 empty] | 0.01617718 | 0.1486318 |  |  | 0.01714428 | 0.146535 | 0.0274884 | 0.1458361 | 0.01617718 | 0.1486318
[5 empty] | 0.01625309 | 0.1494182 |  |  | 0.01649167 | 0.1473103 | 0.02818048 | 0.1466077 | 0.01625309 | 0.1494182
[5 empty] | 0.01623134 | 0.1502046 |  |  | 0.01613835 | 0.1480856 | 0.02757344 | 0.1473793 | 0.01623134 | 0.1502046
[5 empty] | 0.01611198 | 0.150991 |  |  | 0.01558433 | 0.1488609 | 0.02826726 | 0.1481509 | 0.01611198 | 0.150991
[5 empty] | 0.01609505 | 0.1517774 |  |  | 0.0153296 | 0.1496362 | 0.02756195 | 0.1489225 | 0.01609505 | 0.1517774
[5 empty] | 0.01608059 | 0.1525638 |  |  | 0.01437417 | 0.1504116 | 0.02825749 | 0.1496942 | 0.01608059 | 0.1525638
[5 empty] | 0.01606866 | 0.1533502 |  |  | 0.01411804 | 0.1511869 | 0.02815386 | 0.1504658 | 0.01606866 | 0.1533502
[5 empty] | 0.01605931 | 0.1541367 |  |  | 0.0135612 | 0.1519622 | 0.02825107 | 0.1512374 | 0.01605931 | 0.1541367
[5 empty] | 0.01585256 | 0.1549231 |  |  | 0.01340366 | 0.1527375 | 0.02824908 | 0.152009 | 0.01585256 | 0.1549231
[5 empty] | 0.01584849 | 0.1557095 |  |  | 0.01284542 | 0.1535128 | 0.0273479 | 0.1527806 | 0.01584849 | 0.1557095
[5 empty] | 0.01614712 | 0.1564959 |  |  | 0.01208647 | 0.1542881 | 0.0280475 | 0.1535523 | 0.01614712 | 0.1564959