## 1
Общество с ограниченной ответственностью "Инженерная геология" (ООО "ИнжГео") | [11 empty] | Общество с ограниченной ответственностью "Инженерная геология" (ООО "ИнжГео")
Юр. адрес: 117279, г. Москва, ул. Миклухо-Маклая, 36 а, этаж 5, пом. XXIII к. 76-84 | [11 empty] | Юр. адрес: 117279, г. Москва, ул. Миклухо-Маклая, 36 а, этаж 5, пом. XXIII к. 76-84 | [8 empty] | нагр |  |  | X0 | Y0 | R |  | нагр |  |  |  | X0 | Y0 | R | нагр |  |  |  | X0 | Y0 | R |  | нагр |  |  |  | X0 | Y0 | R
Телефон/факс +7 (495) 132-30-00, Адрес электронной почты inbox@inj-geo.ru | [11 empty] | Телефон/факс +7 (495) 132-30-00, Адрес электронной почты inbox@inj-geo.ru | [12 empty] | 0 | [7 empty] | 0 | [6 empty] | 0 | [7 empty] | 0
[21 empty] | девиатор | [6 empty] | девиатор | [6 empty] | девиатор | [7 empty] | девиатор
Испытательная лаборатория ООО «ИнжГео» | [11 empty] | Испытательная лаборатория ООО «ИнжГео» | [8 empty] | x0 | Угол | X | Y |  |  |  | x0 |  | Угол | X | Y |  |  | x0 |  | Угол | X | Y |  |  |  | x0 |  | Угол | X | Y
Адрес места осуществления деятельности лаборатории: г. Москва, просп. Вернадского, д. 51, стр. 1 | [11 empty] | Адрес места осуществления деятельности лаборатории: г. Москва, просп. Вернадского, д. 51, стр. 1 | [9 empty] | 0 | [7 empty] | 0 | [6 empty] | 0 | [7 empty] | 0
Телефон +7(910)4557682, E-mail: slg85@mail.ru | [11 empty] | Телефон +7(910)4557682, E-mail: slg85@mail.ru | [9 empty] | 5 | [7 empty] | 5 | [6 empty] | 5 | [7 empty] | 5
[22 empty] | 10 | [7 empty] | 10 | [6 empty] | 10 | [7 empty] | 10
[12 empty] | Протокол испытаний № 13-63/200 от 17-05-2023 | [9 empty] | 15 | [7 empty] | 15 | [6 empty] | 15 | [7 empty] | 15
[22 empty] | 20 | [7 empty] | 20 | [6 empty] | 20 | [7 empty] | 20
[12 empty] | Наименование и адрес заказчика: Переход трубопровода через р. Енисей | [9 empty] | 25 | [7 empty] | 25 | [6 empty] | 25 | [7 empty] | 25
[12 empty] | Наименование объекта: ООО Регионстрой | [9 empty] | 30 | [7 empty] | 30 | [6 empty] | 30 | [7 empty] | 30
Наименование используемого метода/методики: ГОСТ 12248.4-2020 | [11 empty] | Наименование используемого метода/методики: ГОСТ 12248.3-2020 | [9 empty] | 35 | [7 empty] | 35 | [6 empty] | 35 | [7 empty] | 35
Условия проведения испытания: температура окружающей среды (18 - 25)0С, влажность воздуха (40 - 75)% | [11 empty] | Условия проведения испытания: температура окружающей среды (18 - 25)0С, влажность воздуха (40 - 75)% | [9 empty] | 40 | [7 empty] | 40 | [6 empty] | 40 | [7 empty] | 40
[12 empty] | Дата получение объекта подлежащего испытаниям: 20-04-2023 | [9 empty] | 45 | [7 empty] | 45 | [6 empty] | 45 | [7 empty] | 45
[12 empty] | Дата испытания: 25.10.2022-19.11.2200 | [9 empty] | 50 | [7 empty] | 50 | [6 empty] | 50 | [7 empty] | 50
[22 empty] | 55 | [7 empty] | 55 | [6 empty] | 55 | [7 empty] | 55
Испытание грунтов методом трехосного сжатия | [11 empty] | Испытание грунтов методом трехосного сжатия | [9 empty] | 60 | [7 empty] | 60 | [6 empty] | 60 | [7 empty] | 60
[22 empty] | 65 | [7 empty] | 65 | [6 empty] | 65 | [7 empty] | 65
Лабораторный номер: | [6 empty] | We, д.е. = |  |  |  |  | Лабораторный номер: |  | 1235 |  |  |  | We, д.е. = | 0.520264095 |  |  | 70 | [7 empty] | 70 | [6 empty] | 70 | [7 empty] | 70
Номер скважины: | [6 empty] | ρ, г/см3 = |  |  |  |  | Номер скважины: |  | BH-111 |  |  |  | ρ, г/см3 = | 1.65 |  |  | 75 | [7 empty] | 75 | [6 empty] | 75 | [7 empty] | 75
Глубина отбора, м: | [6 empty] | ρs, г/см3 = |  |  |  |  | Глубина отбора, м: |  | 2.5 |  |  |  | ρs, г/см3 = | 2.72 |  |  | 80 | [7 empty] | 80 | [6 empty] | 80 | [7 empty] | 80
Наименование грунта: | [6 empty] | e, д.е. = |  |  |  |  | Наименование грунта: |  | Суглинок, после оттаивания текучий, легкий пылеватый |  |  |  | e, д.е. = | 1.506132 |  |  | 85 | [7 empty] | 85 | [6 empty] | 85 | [7 empty] | 85
Схема проведения опыта: | [6 empty] | IL, д.е. = |  |  |  |  | Схема проведения опыта: |  | КД |  |  |  | IL, д.е. = | 2.687 |  |  | 90 | [7 empty] | 90 | [6 empty] | 90 | [7 empty] | 90
[22 empty] | 95 | [7 empty] | 95 | [6 empty] | 95 | [7 empty] | 95
[22 empty] | 100 | [7 empty] | 100 | [6 empty] | 100 | [7 empty] | 100
Результаты испытаний | [11 empty] | Результаты испытаний | [9 empty] | 105 | [7 empty] | 105 | [6 empty] | 105 | [7 empty] | 105
[22 empty] | 110 | [7 empty] | 110 | [6 empty] | 110 | [7 empty] | 110
[22 empty] | 115 | [7 empty] | 115 | [6 empty] | 115 | [7 empty] | 115
[22 empty] | 120 | [7 empty] | 120 | [6 empty] | 120 | [7 empty] | 120
[22 empty] | 125 | [7 empty] | 125 | [6 empty] | 125 | [7 empty] | 125
[22 empty] | 130 | [7 empty] | 130 | [6 empty] | 130 | [7 empty] | 130
[22 empty] | 135 | [7 empty] | 135 | [6 empty] | 135 | [7 empty] | 135
[22 empty] | 140 | [7 empty] | 140 | [6 empty] | 140 | [7 empty] | 140
[22 empty] | 145 | [7 empty] | 145 | [6 empty] | 145 | [7 empty] | 145
[22 empty] | 150 | [7 empty] | 150 | [6 empty] | 150 | [7 empty] | 150
[22 empty] | 155 | [7 empty] | 155 | [6 empty] | 155 | [7 empty] | 155
[22 empty] | 160 | [7 empty] | 160 | [6 empty] | 160 | [7 empty] | 160
[22 empty] | 165 | [7 empty] | 165 | [6 empty] | 165 | [7 empty] | 165
[22 empty] | 170 | [7 empty] | 170 | [6 empty] | 170 | [7 empty] | 170
[22 empty] | 175 | [7 empty] | 175 | [6 empty] | 175 | [7 empty] | 175
[22 empty] | 180 | [7 empty] | 180 | [6 empty] | 180 | [7 empty] | 180
[13 empty] | Давление в камере, Мпа σ3 | Вертикальная нагрузка, Мпа σ1 | Поровое давление, Мпа u
[7 empty] | Коэфф. Точки | [5 empty] | 0.05 | 0.09159583 | [5 empty] | 1 | [6 empty] | σ3,кПа | σ1,кПа | u, кПа |  |  |  | 4
[13 empty] | 0.15 | 0.2496441 | [27 empty] | δ3, Мпа | δ1-δ3, МПа | δ1, МПа | δ1, КПа
|  |  | Модуль деформации, МПа: | [9 empty] | 0.25 | 0.4076923 | [21 empty] | С, МПа:
|  |  | Е0= | [32 empty] | φ, град:
|  |  | E50 = | [32 empty] | E, Мпа
|  |  | Коэф. Поперечной деформации, ϑ = | [9 empty] | Эффективные значения угла внутреннего трения и удельного сцепления ϕ', С' | [13 empty] | x | 0
[13 empty] | ϕ', град. = | 13 | [12 empty] | y |  |  |  | С, кПа | φ,°
[13 empty] | С', МПа = | 0.005
| Исполнитель: | [6 empty] | Морозов Д.С. |  |  |  |  | Исполнитель: |  |  |  |  | Морозов Д.С.
| Начальник исп. лаборатории: | [6 empty] | Семиколенова Л.Г. |  |  |  |  | Начальник исп. лаборатории: |  |  |  |  | Семиколенова Л.Г.
Лист 1 , всего листов 2 | [11 empty] | Лист 2 , всего листов 2
Частичное воспроизведение протокола испытаний без письменного разрешения ООО «ИнжГео» ЗАПРЕЩАЕТСЯ | [11 empty] | Частичное воспроизведение протокола испытаний без письменного разрешения ООО «ИнжГео» ЗАПРЕЩАЕТСЯ
[5 empty] | второй график |  | первый график | [9 empty] | К Пуассона
dev50 | epsE50 | ind | devE0 | epsE0 | dev | eps | sigma |  | dev1 | eps1 | dev2 | eps2 | dev3 | eps3 |  | Глины
0.02079792 | 0.0164939 |  |  |  | 0 | 0 |  |  | 0 | 0 | 0 | 0 | 0 | 0 |  | < 0 | 0,20-0,30
ind |  |  |  |  | 0.001818851 | 0.0008010366 |  |  | 0.003 | 0.0005969235 | 0.007076255 | 0.0007877595 | 0.001818851 | 0.0008010366 |  | 0-0,25 | 0,30-0,38
2 |  |  |  |  | 0.003372756 | 0.001602073 |  |  | 0.007038211 | 0.001585688 | 0.01446483 | 0.001575519 | 0.003372756 | 0.001602073 |  | 0,25< | 0,38-0,45
E0 |  |  |  |  | 0.005352009 | 0.00240311 |  |  | 0.01035966 | 0.002378532 | 0.023 | 0.002579433 | 0.005352009 | 0.00240311 |  | Суглинки | 0,35-0,37
epsE0 | devE0 |  |  |  | 0.006946906 | 0.003204146 |  |  | 0.01340933 | 0.003171377 | 0.02575424 | 0.003151038 | 0.006946906 | 0.003204146 |  | Пески и супеси | 0,30-0,35
0.008882222 | 0.016 |  |  |  | 0.008847743 | 0.004005183 |  |  | 0.01618421 | 0.003964221 | 0.03198608 | 0.003938797 | 0.008847743 | 0.004005183
[5 empty] | 0.01004482 | 0.004806219 |  |  | 0.0198813 | 0.004757065 | 0.03653248 | 0.004726557 | 0.01004482 | 0.004806219
График E50 |  | График E |  |  | 0.01132842 | 0.005607256 |  |  | 0.02279757 | 0.005549909 | 0.04198772 | 0.005514316 | 0.01132842 | 0.005607256
eps | q | sigma |  |  | 0.01288884 | 0.006408293 |  |  | 0.02523001 | 0.006342753 | 0.04744611 | 0.006302076 | 0.01288884 | 0.006408293
Горизонтальная линия E50 |  | Касательная |  |  | 0.01371639 | 0.007209329 |  |  | 0.02877561 | 0.007135597 | 0.05230193 | 0.007089835 | 0.01371639 | 0.007209329
0 |  | a | b |  | 0.01490136 | 0.008010366 |  |  | 0.03123136 | 0.007928441 | 0.05564947 | 0.007877595 | 0.01490136 | 0.008010366
|  |  | 0 |  | 0.016 | 0.008882222 |  |  | 0.03419424 | 0.008721285 | 0.06048302 | 0.008665354 | 0.016 | 0.008882222
Вертикальная линия E50 |  | p1 и p2 |  |  | 0.01633141 | 0.009612439 |  |  | 0.03636125 | 0.00951413 | 0.06419687 | 0.009453114 | 0.01633141 | 0.009612439
| 0 | 0 |  |  | 0.01723811 | 0.01041348 |  |  | 0.03922935 | 0.01030697 | 0.06778531 | 0.01024087 | 0.01723811 | 0.01041348
[5 empty] | 0.01737261 | 0.01121451 |  |  | 0.04089556 | 0.01109982 | 0.07234264 | 0.01102863 | 0.01737261 | 0.01121451
Касательная линия E50 |  |  |  |  | 0.01815318 | 0.01201555 |  |  | 0.04365684 | 0.01189266 | 0.07416314 | 0.01181639 | 0.01815318 | 0.01201555
0 | 0 | Горизонтальная 1 |  |  | 0.0183981 | 0.01281659 |  |  | 0.04531019 | 0.01268551 | 0.07884614 | 0.0126322 | 0.0183981 | 0.01281659
[5 empty] | 0.01872562 | 0.01361762 |  |  | 0.04775259 | 0.01347835 | 0.08029042 | 0.01339191 | 0.01872562 | 0.01361762
Горизонтальная линия qкр |  |  |  |  | 0.01935401 | 0.01441866 |  |  | 0.04982203 | 0.01416188 | 0.08414372 | 0.01417967 | 0.01935401 | 0.01441866
Горизонтальная линия q |  | Горизонтальная 2 |  |  | 0.01990154 | 0.0152197 |  |  | 0.05107758 | 0.01506404 | 0.08629687 | 0.01496743 | 0.01990154 | 0.0152197
0 |  | 0 |  |  | 0.02028648 | 0.01602073 |  |  | 0.05368386 | 0.01585688 | 0.0891456 | 0.01575519 | 0.02028648 | 0.01602073
[5 empty] | 0.02079792 | 0.0164939 |  |  | 0.05579754 | 0.01664973 | 0.09338562 | 0.01654295 | 0.02079792 | 0.0164939
Вертикальная линия q |  |  |  |  | 0.02121062 | 0.0176228 |  |  | 0.05731503 | 0.01744257 | 0.09641265 | 0.01733071 | 0.02121062 | 0.0176228
| 0 |  |  |  | 0.02213649 | 0.01842384 |  |  | 0.05943274 | 0.01823541 | 0.09782242 | 0.01811847 | 0.02213649 | 0.01842384
[5 empty] | 0.02279904 | 0.01922488 |  |  | 0.06064708 | 0.01902826 | 0.1020106 | 0.01890623 | 0.02279904 | 0.01922488
[5 empty] | 0.02359458 | 0.02002591 |  |  | 0.06335446 | 0.0198211 | 0.104373 | 0.01969399 | 0.02359458 | 0.02002591
[5 empty] | 0.02431944 | 0.02082695 |  |  | 0.0653513 | 0.02061395 | 0.1070053 | 0.02048175 | 0.02431944 | 0.02082695
[5 empty] | 0.02486995 | 0.02162799 |  |  | 0.06693401 | 0.02140679 | 0.1095031 | 0.02126951 | 0.02486995 | 0.02162799
[5 empty] | 0.02574242 | 0.02242902 |  |  | 0.06909899 | 0.02219964 | 0.1134623 | 0.02205727 | 0.02574242 | 0.02242902
[5 empty] | 0.02643318 | 0.02323006 |  |  | 0.07094266 | 0.02299248 | 0.1149785 | 0.02284503 | 0.02643318 | 0.02323006
[5 empty] | 0.02723855 | 0.0240311 |  |  | 0.07216143 | 0.02378532 | 0.1174475 | 0.02363278 | 0.02723855 | 0.0240311
[5 empty] | 0.02805487 | 0.02483213 |  |  | 0.07395171 | 0.02457817 | 0.1205649 | 0.02442054 | 0.02805487 | 0.02483213
[5 empty] | 0.02897845 | 0.02563317 |  |  | 0.07560991 | 0.02537101 | 0.1229265 | 0.0252083 | 0.02897845 | 0.02563317
[5 empty] | 0.02950561 | 0.02643421 |  |  | 0.07723244 | 0.02616386 | 0.1257281 | 0.02599606 | 0.02950561 | 0.02643421
[5 empty] | 0.03043268 | 0.02723524 |  |  | 0.07941572 | 0.0269567 | 0.1287652 | 0.02678382 | 0.03043268 | 0.02723524
[5 empty] | 0.03155599 | 0.02803628 |  |  | 0.08115615 | 0.02774954 | 0.1298337 | 0.02757158 | 0.03155599 | 0.02803628
[5 empty] | 0.03237186 | 0.02883732 |  |  | 0.08275015 | 0.02854239 | 0.1333293 | 0.02835934 | 0.03237186 | 0.02883732
[5 empty] | 0.03317661 | 0.02963835 |  |  | 0.08419412 | 0.02933523 | 0.1346476 | 0.0291471 | 0.03317661 | 0.02963835
[5 empty] | 0.03386657 | 0.03043939 |  |  | 0.08598449 | 0.03012808 | 0.1371845 | 0.02993486 | 0.03386657 | 0.03043939
[5 empty] | 0.03443805 | 0.03124043 |  |  | 0.08741765 | 0.03092092 | 0.1394355 | 0.03072262 | 0.03443805 | 0.03124043
[5 empty] | 0.0350874 | 0.03204146 |  |  | 0.08809003 | 0.03171377 | 0.1412965 | 0.03151038 | 0.0350874 | 0.03204146
[5 empty] | 0.03611092 | 0.0328425 |  |  | 0.08969802 | 0.03250661 | 0.1433632 | 0.03229814 | 0.03611092 | 0.0328425
[5 empty] | 0.03650494 | 0.03364354 |  |  | 0.09083805 | 0.03329945 | 0.1453312 | 0.0330859 | 0.03650494 | 0.03364354
[5 empty] | 0.03736579 | 0.03444457 |  |  | 0.09190653 | 0.0340923 | 0.1461962 | 0.03387366 | 0.03736579 | 0.03444457
[5 empty] | 0.03808979 | 0.03524561 |  |  | 0.09269986 | 0.03488514 | 0.1482541 | 0.03466142 | 0.03808979 | 0.03524561
[5 empty] | 0.03837326 | 0.03604665 |  |  | 0.09451446 | 0.03567799 | 0.1495006 | 0.03544918 | 0.03837326 | 0.03604665
[5 empty] | 0.03891253 | 0.03684768 |  |  | 0.09554673 | 0.03647083 | 0.1508312 | 0.03623694 | 0.03891253 | 0.03684768
[5 empty] | 0.03950393 | 0.03764872 |  |  | 0.0956931 | 0.03726367 | 0.1521418 | 0.0370247 | 0.03950393 | 0.03764872
[5 empty] | 0.04024377 | 0.03844976 |  |  | 0.09714996 | 0.03805652 | 0.1524281 | 0.03781246 | 0.04024377 | 0.03844976
[5 empty] | 0.04062838 | 0.03925079 |  |  | 0.09751374 | 0.03884936 | 0.1543858 | 0.03860022 | 0.04062838 | 0.03925079
[5 empty] | 0.04095408 | 0.04005183 |  |  | 0.09788084 | 0.03964221 | 0.1548106 | 0.03938797 | 0.04095408 | 0.04005183
[5 empty] | 0.04111721 | 0.04085287 |  |  | 0.09844768 | 0.04043505 | 0.1562982 | 0.04017573 | 0.04111721 | 0.04085287
[5 empty] | 0.04111407 | 0.0416539 |  |  | 0.09871066 | 0.04122789 | 0.1557444 | 0.04096349 | 0.04111407 | 0.0416539
[5 empty] | 0.04159583 | 0.04245494 |  |  | 0.09946619 | 0.04202074 | 0.1565448 | 0.04175125 | 0.04159583 | 0.04245494
[5 empty] | 0.04139432 | 0.04325598 |  |  | 0.09964405 | 0.04281358 | 0.1576923 | 0.04253901 | 0.04139432 | 0.04325598
[5 empty] | 0.04148857 | 0.04405701 |  |  | 0.09954331 | 0.04360643 | 0.1561913 | 0.04332677 | 0.04148857 | 0.04405701
[5 empty] | 0.04145992 | 0.04485805 |  |  | 0.09962482 | 0.04439927 | 0.1576829 | 0.04411453 | 0.04145992 | 0.04485805
[5 empty] | 0.04121071 | 0.04565909 |  |  | 0.0989821 | 0.04519212 | 0.1573501 | 0.04490229 | 0.04121071 | 0.04565909
[5 empty] | 0.0411422 | 0.04646012 |  |  | 0.09921592 | 0.04598496 | 0.1575944 | 0.04569005 | 0.0411422 | 0.04646012
[5 empty] | 0.04115566 | 0.04726116 |  |  | 0.09912705 | 0.0467778 | 0.1562163 | 0.04647781 | 0.04115566 | 0.04726116
[5 empty] | 0.04115235 | 0.04806219 |  |  | 0.09851628 | 0.04757065 | 0.1568162 | 0.04726557 | 0.04115235 | 0.04806219
[5 empty] | 0.04113355 | 0.04886323 |  |  | 0.0987844 | 0.04836349 | 0.1569947 | 0.04805333 | 0.04113355 | 0.04886323
[5 empty] | 0.04090053 | 0.04966427 |  |  | 0.09883216 | 0.04915634 | 0.1564522 | 0.04884109 | 0.04090053 | 0.04966427
[5 empty] | 0.04045455 | 0.0504653 |  |  | 0.09876037 | 0.04994918 | 0.1559894 | 0.04962885 | 0.04045455 | 0.0504653
[5 empty] | 0.04039688 | 0.05126634 |  |  | 0.09836979 | 0.05074202 | 0.1560067 | 0.05041661 | 0.04039688 | 0.05126634
[5 empty] | 0.04042878 | 0.05206738 |  |  | 0.09836121 | 0.05153487 | 0.1561046 | 0.05120437 | 0.04042878 | 0.05206738
[5 empty] | 0.04025154 | 0.05286841 |  |  | 0.0981354 | 0.05232771 | 0.1553837 | 0.05199213 | 0.04025154 | 0.05286841
[5 empty] | 0.0398664 | 0.05366945 |  |  | 0.09769315 | 0.05312056 | 0.1547444 | 0.05277989 | 0.0398664 | 0.05366945
[5 empty] | 0.03987465 | 0.05447049 |  |  | 0.09733524 | 0.0539134 | 0.1550873 | 0.05356765 | 0.03987465 | 0.05447049
[5 empty] | 0.03957755 | 0.05527152 |  |  | 0.09716243 | 0.05470624 | 0.1548128 | 0.0543554 | 0.03957755 | 0.05527152
[5 empty] | 0.03947637 | 0.05607256 |  |  | 0.09687552 | 0.05549909 | 0.1542216 | 0.05514316 | 0.03947637 | 0.05607256
[5 empty] | 0.03917237 | 0.0568736 |  |  | 0.09607529 | 0.05629193 | 0.153914 | 0.05593092 | 0.03917237 | 0.0568736
[5 empty] | 0.03916682 | 0.05767463 |  |  | 0.09596251 | 0.05708478 | 0.1546907 | 0.05671868 | 0.03916682 | 0.05767463
[5 empty] | 0.038761 | 0.05847567 |  |  | 0.09603796 | 0.05787762 | 0.1530521 | 0.05750644 | 0.038761 | 0.05847567
[5 empty] | 0.03855617 | 0.05927671 |  |  | 0.09520242 | 0.05867047 | 0.1537987 | 0.0582942 | 0.03855617 | 0.05927671
[5 empty] | 0.03855359 | 0.06007774 |  |  | 0.09475667 | 0.05946331 | 0.1532311 | 0.05908196 | 0.03855359 | 0.06007774
[5 empty] | 0.03805455 | 0.06087878 |  |  | 0.09500149 | 0.06025615 | 0.1528498 | 0.05986972 | 0.03805455 | 0.06087878
[5 empty] | 0.03796029 | 0.06167982 |  |  | 0.09483767 | 0.061049 | 0.1518552 | 0.06065748 | 0.03796029 | 0.06167982
[5 empty] | 0.0375721 | 0.06248085 |  |  | 0.09426597 | 0.06184184 | 0.1511479 | 0.06144524 | 0.0375721 | 0.06248085
[5 empty] | 0.03759123 | 0.06328189 |  |  | 0.09378718 | 0.06263469 | 0.1517285 | 0.062233 | 0.03759123 | 0.06328189
[5 empty] | 0.03721897 | 0.06408293 |  |  | 0.09280208 | 0.06342753 | 0.1512973 | 0.06302076 | 0.03721897 | 0.06408293
[5 empty] | 0.03725657 | 0.06488396 |  |  | 0.09251145 | 0.06422037 | 0.151155 | 0.06380852 | 0.03725657 | 0.06488396
[5 empty] | 0.0373053 | 0.065685 |  |  | 0.09221607 | 0.06501322 | 0.150702 | 0.06459628 | 0.0373053 | 0.065685
[5 empty] | 0.03716644 | 0.06648604 |  |  | 0.09201672 | 0.06580606 | 0.1490389 | 0.06538404 | 0.03716644 | 0.06648604
[5 empty] | 0.03704124 | 0.06728707 |  |  | 0.09151417 | 0.06659891 | 0.1494662 | 0.0661718 | 0.03704124 | 0.06728707
[5 empty] | 0.03682791 | 0.06808811 |  |  | 0.09160921 | 0.06739175 | 0.1488843 | 0.06695956 | 0.03682791 | 0.06808811
[5 empty] | 0.03642017 | 0.06888915 |  |  | 0.09070261 | 0.06818459 | 0.1486938 | 0.06774732 | 0.03642017 | 0.06888915
[5 empty] | 0.03631753 | 0.06969018 |  |  | 0.09069516 | 0.06897744 | 0.1476953 | 0.06853508 | 0.03631753 | 0.06969018
[5 empty] | 0.03651972 | 0.07049122 |  |  | 0.09038764 | 0.06977028 | 0.1474891 | 0.06932284 | 0.03651972 | 0.07049122
[5 empty] | 0.03622647 | 0.07129226 |  |  | 0.08988082 | 0.07056313 | 0.1461759 | 0.07011059 | 0.03622647 | 0.07129226
[5 empty] | 0.0361375 | 0.07209329 |  |  | 0.08937548 | 0.07135597 | 0.1455562 | 0.07089835 | 0.0361375 | 0.07209329
[5 empty] | 0.03605254 | 0.07289433 |  |  | 0.08837241 | 0.07214882 | 0.1449304 | 0.07168611 | 0.03605254 | 0.07289433
[5 empty] | 0.03587132 | 0.07369537 |  |  | 0.08857238 | 0.07294166 | 0.145399 | 0.07247387 | 0.03587132 | 0.07369537
[5 empty] | 0.03579357 | 0.0744964 |  |  | 0.08797109 | 0.0737345 | 0.1440627 | 0.07326163 | 0.03579357 | 0.0744964
[5 empty] | 0.03611902 | 0.07529744 |  |  | 0.08723463 | 0.07452735 | 0.1437218 | 0.07404939 | 0.03611902 | 0.07529744
[5 empty] | 0.03584738 | 0.07609848 |  |  | 0.08745864 | 0.07532019 | 0.143777 | 0.07483715 | 0.03584738 | 0.07609848
[5 empty] | 0.0359784 | 0.07689951 |  |  | 0.08664559 | 0.07611304 | 0.1435287 | 0.07562491 | 0.0359784 | 0.07689951
[5 empty] | 0.0358118 | 0.07770055 |  |  | 0.08619793 | 0.07690588 | 0.1421774 | 0.07641267 | 0.0358118 | 0.07770055
[5 empty] | 0.0354473 | 0.07850159 |  |  | 0.08591815 | 0.07769872 | 0.1414237 | 0.07720043 | 0.0354473 | 0.07850159
[5 empty] | 0.03568464 | 0.07930262 |  |  | 0.08510871 | 0.07849157 | 0.141768 | 0.07798819 | 0.03568464 | 0.07930262
[5 empty] | 0.03542354 | 0.08010366 |  |  | 0.08437207 | 0.07928441 | 0.1400109 | 0.07877595 | 0.03542354 | 0.08010366
[5 empty] | 0.03566373 | 0.08090469 |  |  | 0.0832107 | 0.08007726 | 0.1395529 | 0.07956371 | 0.03566373 | 0.08090469
[5 empty] | 0.03530493 | 0.08170573 |  |  | 0.08312708 | 0.0808701 | 0.1395945 | 0.08035147 | 0.03530493 | 0.08170573
[5 empty] | 0.03534689 | 0.08250677 |  |  | 0.08172366 | 0.08166294 | 0.1387362 | 0.08113923 | 0.03534689 | 0.08250677
[5 empty] | 0.03508931 | 0.0833078 |  |  | 0.08170292 | 0.08245579 | 0.1390785 | 0.08192699 | 0.03508931 | 0.0833078
[5 empty] | 0.03513194 | 0.08410884 |  |  | 0.08026732 | 0.08324863 | 0.1374219 | 0.08271475 | 0.03513194 | 0.08410884
[5 empty] | 0.03497449 | 0.08490988 |  |  | 0.08001933 | 0.08404148 | 0.1379671 | 0.08350251 | 0.03497449 | 0.08490988
[5 empty] | 0.0352167 | 0.08571091 |  |  | 0.07956142 | 0.08483432 | 0.1363139 | 0.08429027 | 0.0352167 | 0.08571091
[5 empty] | 0.0352583 | 0.08651195 |  |  | 0.07819605 | 0.08562717 | 0.1366465 | 0.08507803 | 0.0352583 | 0.08651195
[5 empty] | 0.03519901 | 0.08731299 |  |  | 0.0780257 | 0.08642001 | 0.1355558 | 0.08586578 | 0.03519901 | 0.08731299
[5 empty] | 0.03473856 | 0.08811402 |  |  | 0.07645282 | 0.08721285 | 0.1347418 | 0.08665354 | 0.03473856 | 0.08811402
[5 empty] | 0.03487668 | 0.08891506 |  |  | 0.0763799 | 0.0880057 | 0.1342041 | 0.0874413 | 0.03487668 | 0.08891506
[5 empty] | 0.03501309 | 0.0897161 |  |  | 0.07540939 | 0.08879854 | 0.1340425 | 0.08822906 | 0.03501309 | 0.0897161
[5 empty] | 0.03494752 | 0.09051713 |  |  | 0.07414376 | 0.08959139 | 0.1335568 | 0.08901682 | 0.03494752 | 0.09051713
[5 empty] | 0.03477971 | 0.09131817 |  |  | 0.07428549 | 0.09038423 | 0.1323466 | 0.08980458 | 0.03477971 | 0.09131817
[5 empty] | 0.03460938 | 0.09211921 |  |  | 0.07303703 | 0.09117707 | 0.1316118 | 0.09059234 | 0.03460938 | 0.09211921
[5 empty] | 0.03453625 | 0.09292024 |  |  | 0.07230086 | 0.09196992 | 0.1301522 | 0.0913801 | 0.03453625 | 0.09292024
[5 empty] | 0.03446006 | 0.09372128 |  |  | 0.07157944 | 0.09276276 | 0.1302673 | 0.09216786 | 0.03446006 | 0.09372128
[5 empty] | 0.03458053 | 0.09452232 |  |  | 0.07117524 | 0.09355561 | 0.1295571 | 0.09295562 | 0.03458053 | 0.09452232
[5 empty] | 0.03449739 | 0.09532335 |  |  | 0.07029074 | 0.09434845 | 0.1275212 | 0.09374338 | 0.03449739 | 0.09532335
[5 empty] | 0.03411037 | 0.09612439 |  |  | 0.06912838 | 0.0951413 | 0.1266594 | 0.09453114 | 0.03411037 | 0.09612439
[5 empty] | 0.03391919 | 0.09692543 |  |  | 0.06909065 | 0.09593414 | 0.1261715 | 0.0953189 | 0.03391919 | 0.09692543
[5 empty] | 0.03392359 | 0.09772646 |  |  | 0.06858001 | 0.09672698 | 0.1253572 | 0.09610666 | 0.03392359 | 0.09772646
[5 empty] | 0.03392329 | 0.0985275 |  |  | 0.06739893 | 0.09751983 | 0.1243163 | 0.09689442 | 0.03392329 | 0.0985275
[5 empty] | 0.03371802 | 0.09932854 |  |  | 0.06714988 | 0.09831267 | 0.1234484 | 0.09768218 | 0.03371802 | 0.09932854
[5 empty] | 0.03370751 | 0.1001296 |  |  | 0.06683531 | 0.09910552 | 0.1221535 | 0.09846994 | 0.03370751 | 0.1001296
[5 empty] | 0.03349148 | 0.1009306 |  |  | 0.06575771 | 0.09989836 | 0.1220311 | 0.0992577 | 0.03349148 | 0.1009306
[5 empty] | 0.03366966 | 0.1017316 |  |  | 0.06621954 | 0.1006912 | 0.1201799 | 0.1000455 | 0.03366966 | 0.1017316
[5 empty] | 0.03334179 | 0.1025327 |  |  | 0.06502326 | 0.101484 | 0.1200238 | 0.1008332 | 0.03334179 | 0.1025327
[5 empty] | 0.03340758 | 0.1033337 |  |  | 0.06487135 | 0.1022769 | 0.1178273 | 0.101621 | 0.03340758 | 0.1033337
[5 empty] | 0.03306677 | 0.1041348 |  |  | 0.06436627 | 0.1030697 | 0.1160033 | 0.1024087 | 0.03306677 | 0.1041348
[5 empty] | 0.03281908 | 0.1049358 |  |  | 0.06430744 | 0.1038626 | 0.1153648 | 0.1031965 | 0.03281908 | 0.1049358
[5 empty] | 0.03256425 | 0.1057368 |  |  | 0.06457299 | 0.1046554 | 0.1139248 | 0.1039843 | 0.03256425 | 0.1057368
[5 empty] | 0.032402 | 0.1065379 |  |  | 0.06425679 | 0.1054483 | 0.111296 | 0.104772 | 0.032402 | 0.1065379
[5 empty] | 0.03223205 | 0.1073389 |  |  | 0.06375715 | 0.1062411 | 0.1102916 | 0.1055598 | 0.03223205 | 0.1073389
[5 empty] | 0.0324183 | 0.1081399 |  |  | 0.06357241 | 0.107034 | 0.1086244 | 0.1063475 | 0.0324183 | 0.1081399
[5 empty] | 0.03195568 | 0.108941 |  |  | 0.06350089 | 0.1078268 | 0.1061074 | 0.1071353 | 0.03195568 | 0.108941
[5 empty] | 0.03155969 | 0.109742 |  |  | 0.06294091 | 0.1086196 | 0.1039535 | 0.1079231 | 0.03155969 | 0.109742
[5 empty] | 0.03085525 | 0.110543 |  |  | 0.06289081 | 0.1094125 | 0.1020757 | 0.1087108 | 0.03085525 | 0.110543
[5 empty] | 0.02986731 | 0.1113441 |  |  | 0.06344891 | 0.1102053 | 0.100187 | 0.1094986 | 0.02986731 | 0.1113441
[5 empty] | 0.02932077 | 0.1121451 |  |  | 0.06241354 | 0.1109982 | 0.09810013 | 0.1102863 | 0.02932077 | 0.1121451
[5 empty] | 0.02864058 | 0.1129462 |  |  | 0.06278303 | 0.111791 | 0.09612819 | 0.1110741 | 0.02864058 | 0.1129462
[5 empty] | 0.02755166 | 0.1137472 |  |  | 0.0623557 | 0.1125839 | 0.09478409 | 0.1118618 | 0.02755166 | 0.1137472
[5 empty] | 0.02687893 | 0.1145482 |  |  | 0.06262988 | 0.1133767 | 0.09218077 | 0.1126496 | 0.02687893 | 0.1145482
[5 empty] | 0.02634733 | 0.1153493 |  |  | 0.0620039 | 0.1141696 | 0.09073118 | 0.1134374 | 0.02634733 | 0.1153493
[5 empty] | 0.02548178 | 0.1161503 |  |  | 0.06177609 | 0.1149624 | 0.08924824 | 0.1142251 | 0.02548178 | 0.1161503
[5 empty] | 0.02520722 | 0.1169513 |  |  | 0.06234477 | 0.1157552 | 0.08694492 | 0.1150129 | 0.02520722 | 0.1169513
[5 empty] | 0.02474856 | 0.1177524 |  |  | 0.06170827 | 0.1165481 | 0.08593415 | 0.1158006 | 0.02474856 | 0.1177524
[5 empty] | 0.02403074 | 0.1185534 |  |  | 0.06156492 | 0.1173409 | 0.08392886 | 0.1165884 | 0.02403074 | 0.1185534
[5 empty] | 0.02427869 | 0.1193545 |  |  | 0.06151305 | 0.1181338 | 0.08204202 | 0.1173762 | 0.02427869 | 0.1193545
[5 empty] | 0.02423077 | 0.1201555 |  |  | 0.06145098 | 0.1189266 | 0.08078654 | 0.1181639 | 0.02423077 | 0.1201555
[5 empty] | 0.02398461 | 0.1209565 |  |  | 0.06107703 | 0.1197195 | 0.08047539 | 0.1189517 | 0.02398461 | 0.1209565
[5 empty] | 0.02403978 | 0.1217576 |  |  | 0.06128955 | 0.1205123 | 0.07982149 | 0.1197394 | 0.02403978 | 0.1217576
[5 empty] | 0.02399627 | 0.1225586 |  |  | 0.06058685 | 0.1213052 | 0.07846995 | 0.1205272 | 0.02399627 | 0.1225586
[5 empty] | 0.02375406 | 0.1233596 |  |  | 0.06096726 | 0.122098 | 0.07722401 | 0.121315 | 0.02375406 | 0.1233596
[5 empty] | 0.02361313 | 0.1241607 |  |  | 0.06042911 | 0.1228908 | 0.07608325 | 0.1221027 | 0.02361313 | 0.1241607
[5 empty] | 0.02367347 | 0.1249617 |  |  | 0.06027147 | 0.1236837 | 0.07614829 | 0.1228905 | 0.02367347 | 0.1249617
[5 empty] | 0.02353506 | 0.1257627 |  |  | 0.05989472 | 0.1244765 | 0.07481972 | 0.1236782 | 0.02353506 | 0.1257627
[5 empty] | 0.02349788 | 0.1265638 |  |  | 0.05959909 | 0.1252694 | 0.07359815 | 0.124466 | 0.02349788 | 0.1265638
[5 empty] | 0.02356193 | 0.1273648 |  |  | 0.0589848 | 0.1260622 | 0.07298418 | 0.1252538 | 0.02356193 | 0.1273648
[5 empty] | 0.02342717 | 0.1281659 |  |  | 0.05855208 | 0.1268551 | 0.07287842 | 0.1260415 | 0.02342717 | 0.1281659
[5 empty] | 0.02359361 | 0.1289669 |  |  | 0.05890117 | 0.1276479 | 0.07208145 | 0.1268293 | 0.02359361 | 0.1289669
[5 empty] | 0.02336121 | 0.1297679 |  |  | 0.05823228 | 0.1284407 | 0.0715939 | 0.127617 | 0.02336121 | 0.1297679
[5 empty] | 0.02372997 | 0.130569 |  |  | 0.05794566 | 0.1292336 | 0.07041635 | 0.1284048 | 0.02372997 | 0.130569
[5 empty] | 0.02339987 | 0.13137 |  |  | 0.05764152 | 0.1300264 | 0.06884942 | 0.1291926 | 0.02339987 | 0.13137
[5 empty] | 0.02347089 | 0.132171 |  |  | 0.05682009 | 0.1308193 | 0.0680937 | 0.1299803 | 0.02347089 | 0.132171
[5 empty] | 0.02344302 | 0.1329721 |  |  | 0.05688161 | 0.1316121 | 0.06814979 | 0.1307681 | 0.02344302 | 0.1329721
[5 empty] | 0.02351624 | 0.1337731 |  |  | 0.05602629 | 0.132405 | 0.06731831 | 0.1315558 | 0.02351624 | 0.1337731
[5 empty] | 0.02349054 | 0.1345741 |  |  | 0.05585438 | 0.1331978 | 0.06599984 | 0.1323436 | 0.02349054 | 0.1345741
[5 empty] | 0.0234659 | 0.1353752 |  |  | 0.0548661 | 0.1339907 | 0.066295 | 0.1331314 | 0.0234659 | 0.1353752
[5 empty] | 0.0233423 | 0.1361762 |  |  | 0.05436167 | 0.1347835 | 0.06520438 | 0.1339191 | 0.0233423 | 0.1361762
[5 empty] | 0.02321972 | 0.1369773 |  |  | 0.05464132 | 0.1355763 | 0.0644286 | 0.1347069 | 0.02321972 | 0.1369773
[5 empty] | 0.02349816 | 0.1377783 |  |  | 0.05370529 | 0.1363692 | 0.06346824 | 0.1354946 | 0.02349816 | 0.1377783
[5 empty] | 0.0231776 | 0.1385793 |  |  | 0.0534538 | 0.137162 | 0.06282391 | 0.1362824 | 0.0231776 | 0.1385793
[5 empty] | 0.02315801 | 0.1393804 |  |  | 0.05268708 | 0.1379549 | 0.06269623 | 0.1370702 | 0.02315801 | 0.1393804
[5 empty] | 0.02303939 | 0.1401814 |  |  | 0.05200536 | 0.1387477 | 0.06228577 | 0.1378579 | 0.02303939 | 0.1401814
[5 empty] | 0.02342171 | 0.1409824 |  |  | 0.05110886 | 0.1395406 | 0.06169316 | 0.1386457 | 0.02342171 | 0.1409824
[5 empty] | 0.02320497 | 0.1417835 |  |  | 0.05089781 | 0.1403334 | 0.06071899 | 0.1394334 | 0.02320497 | 0.1417835
[5 empty] | 0.02308914 | 0.1425845 |  |  | 0.05007245 | 0.1411263 | 0.05986387 | 0.1402212 | 0.02308914 | 0.1425845
[5 empty] | 0.02297421 | 0.1433855 |  |  | 0.049433 | 0.1419191 | 0.06042839 | 0.1410089 | 0.02297421 | 0.1433855
[5 empty] | 0.02326017 | 0.1441866 |  |  | 0.04927969 | 0.1427119 | 0.05881316 | 0.1417967 | 0.02326017 | 0.1441866
[5 empty] | 0.02324699 | 0.1449876 |  |  | 0.04851275 | 0.1435048 | 0.05821878 | 0.1425845 | 0.02324699 | 0.1449876
[5 empty] | 0.02323467 | 0.1457887 |  |  | 0.0473324 | 0.1442976 | 0.05884586 | 0.1433722 | 0.02323467 | 0.1457887
[5 empty] | 0.02292318 | 0.1465897 |  |  | 0.04673888 | 0.1450905 | 0.05729499 | 0.14416 | 0.02292318 | 0.1465897
[5 empty] | 0.02311251 | 0.1473907 |  |  | 0.04653241 | 0.1458833 | 0.05696678 | 0.1449477 | 0.02311251 | 0.1473907
[5 empty] | 0.02320265 | 0.1481918 |  |  | 0.04511322 | 0.1466762 | 0.05636183 | 0.1457355 | 0.02320265 | 0.1481918
[5 empty] | 0.02299357 | 0.1489928 |  |  | 0.04458153 | 0.147469 | 0.05658075 | 0.1465233 | 0.02299357 | 0.1489928
[5 empty] | 0.02328527 | 0.1497938 |  |  | 0.04363759 | 0.1482619 | 0.05562413 | 0.147311 | 0.02328527 | 0.1497938
[5 empty] | 0.02287772 | 0.1505949 |  |  | 0.04328161 | 0.1490547 | 0.05559258 | 0.1480988 | 0.02287772 | 0.1505949
[5 empty] | 0.02297091 | 0.1513959 |  |  | 0.04281383 | 0.1498475 | 0.0555867 | 0.1488865 | 0.02297091 | 0.1513959
[5 empty] | 0.02326483 | 0.152197 |  |  | 0.04143447 | 0.1506404 | 0.05610709 | 0.1496743 | 0.02326483 | 0.152197
[5 empty] | 0.02325945 | 0.152998 |  |  | 0.04074375 | 0.1514332 | 0.05435436 | 0.1504621 | 0.02325945 | 0.152998
[5 empty] | 0.02295477 | 0.153799 |  |  | 0.03984192 | 0.1522261 | 0.0556291 | 0.1512498 | 0.02295477 | 0.153799
[5 empty] | 0.02325076 | 0.1546001 |  |  | 0.0393292 | 0.1530189 | 0.05523193 | 0.1520376 | 0.02325076 | 0.1546001
[5 empty] | 0.02324742 | 0.1554011 |  |  | 0.03880581 | 0.1538118 | 0.05466343 | 0.1528253 | 0.02324742 | 0.1554011
[5 empty] | 0.02284471 | 0.1562021 |  |  | 0.03757198 | 0.1546046 | 0.05492422 | 0.1536131 | 0.02284471 | 0.1562021
[5 empty] | 0.02314264 | 0.1570032 |  |  | 0.03652795 | 0.1553974 | 0.0547149 | 0.1544009 | 0.02314264 | 0.1570032
[5 empty] | 0.02304118 | 0.1578042 |  |  | 0.03567393 | 0.1561903 | 0.05393607 | 0.1551886 | 0.02304118 | 0.1578042
[5 empty] | 0.02294031 | 0.1586052 |  |  | 0.03491017 | 0.1569831 | 0.05398833 | 0.1559764 | 0.02294031 | 0.1586052
[5 empty] | 0.02324003 | 0.1594063 |  |  | 0.03453688 | 0.157776 | 0.05477228 | 0.1567641 | 0.02324003 | 0.1594063