## 1
Общество с ограниченной ответственностью "Инженерная геология" (ООО "ИнжГео") | [11 empty] | Общество с ограниченной ответственностью "Инженерная геология" (ООО "ИнжГео")
Юр. адрес: 117279, г. Москва, ул. Миклухо-Маклая, 36 а, этаж 5, пом. XXIII к. 76-84 | [11 empty] | Юр. адрес: 117279, г. Москва, ул. Миклухо-Маклая, 36 а, этаж 5, пом. XXIII к. 76-84 | [8 empty] | нагр |  |  | X0 | Y0 | R |  | нагр |  |  |  | X0 | Y0 | R | нагр |  |  |  | X0 | Y0 | R |  | нагр |  |  |  | X0 | Y0 | R
Телефон/факс +7 (495) 132-30-00, Адрес электронной почты inbox@inj-geo.ru | [11 empty] | Телефон/факс +7 (495) 132-30-00, Адрес электронной почты inbox@inj-geo.ru | [12 empty] | 0 | [7 empty] | 0 | [6 empty] | 0 | [7 empty] | 0
[21 empty] | девиатор | [6 empty] | девиатор | [6 empty] | девиатор | [7 empty] | девиатор
Испытательная лаборатория ООО «ИнжГео» | [11 empty] | Испытательная лаборатория ООО «ИнжГео» | [8 empty] | x0 | Угол | X | Y |  |  |  | x0 |  | Угол | X | Y |  |  | x0 |  | Угол | X | Y |  |  |  | x0 |  | Угол | X | Y
Адрес места осуществления деятельности лаборатории: г. Москва, просп. Вернадского, д. 51, стр. 1 | [11 empty] | Адрес места осуществления деятельности лаборатории: г. Москва, просп. Вернадского, д. 51, стр. 1 | [9 empty] | 0 | [7 empty] | 0 | [6 empty] | 0 | [7 empty] | 0
Телефон +7(910)4557682, E-mail: slg85@mail.ru | [11 empty] | Телефон +7(910)4557682, E-mail: slg85@mail.ru | [9 empty] | 5 | [7 empty] | 5 | [6 empty] | 5 | [7 empty] | 5
[22 empty] | 10 | [7 empty] | 10 | [6 empty] | 10 | [7 empty] | 10
[12 empty] | Протокол испытаний № 13-63/209 от 26-05-2023 | [9 empty] | 15 | [7 empty] | 15 | [6 empty] | 15 | [7 empty] | 15
[22 empty] | 20 | [7 empty] | 20 | [6 empty] | 20 | [7 empty] | 20
[12 empty] | Наименование и адрес заказчика: Переход трубопровода через р. Енисей | [9 empty] | 25 | [7 empty] | 25 | [6 empty] | 25 | [7 empty] | 25
[12 empty] | Наименование объекта: ООО Регионстрой | [9 empty] | 30 | [7 empty] | 30 | [6 empty] | 30 | [7 empty] | 30
Наименование используемого метода/методики: ГОСТ 12248.4-2020 | [11 empty] | Наименование используемого метода/методики: ГОСТ 12248.3-2020 | [9 empty] | 35 | [7 empty] | 35 | [6 empty] | 35 | [7 empty] | 35
Условия проведения испытания: температура окружающей среды (18 - 25)0С, влажность воздуха (40 - 75)% | [11 empty] | Условия проведения испытания: температура окружающей среды (18 - 25)0С, влажность воздуха (40 - 75)% | [9 empty] | 40 | [7 empty] | 40 | [6 empty] | 40 | [7 empty] | 40
[12 empty] | Дата получение объекта подлежащего испытаниям: 29-04-2023 | [9 empty] | 45 | [7 empty] | 45 | [6 empty] | 45 | [7 empty] | 45
[12 empty] | Дата испытания: 25.10.2022-19.11.2209 | [9 empty] | 50 | [7 empty] | 50 | [6 empty] | 50 | [7 empty] | 50
[22 empty] | 55 | [7 empty] | 55 | [6 empty] | 55 | [7 empty] | 55
Испытание грунтов методом трехосного сжатия | [11 empty] | Испытание грунтов методом трехосного сжатия | [9 empty] | 60 | [7 empty] | 60 | [6 empty] | 60 | [7 empty] | 60
[22 empty] | 65 | [7 empty] | 65 | [6 empty] | 65 | [7 empty] | 65
Лабораторный номер: | [6 empty] | We, д.е. = |  |  |  |  | Лабораторный номер: |  | 1244 |  |  |  | We, д.е. = | 0.48988069 |  |  | 70 | [7 empty] | 70 | [6 empty] | 70 | [7 empty] | 70
Номер скважины: | [6 empty] | ρ, г/см3 = |  |  |  |  | Номер скважины: |  | BH-117 |  |  |  | ρ, г/см3 = | 1.6 |  |  | 75 | [7 empty] | 75 | [6 empty] | 75 | [7 empty] | 75
Глубина отбора, м: | [6 empty] | ρs, г/см3 = |  |  |  |  | Глубина отбора, м: |  | 1.7 |  |  |  | ρs, г/см3 = | 2.73 |  |  | 80 | [7 empty] | 80 | [6 empty] | 80 | [7 empty] | 80
Наименование грунта: | [6 empty] | e, д.е. = |  |  |  |  | Наименование грунта: |  | Суглинок, после оттаивания текучий, легкий пылеватый |  |  |  | e, д.е. = | 1.542109 |  |  | 85 | [7 empty] | 85 | [6 empty] | 85 | [7 empty] | 85
Схема проведения опыта: | [6 empty] | IL, д.е. = |  |  |  |  | Схема проведения опыта: |  | КД |  |  |  | IL, д.е. = | 2.133 |  |  | 90 | [7 empty] | 90 | [6 empty] | 90 | [7 empty] | 90
[22 empty] | 95 | [7 empty] | 95 | [6 empty] | 95 | [7 empty] | 95
[22 empty] | 100 | [7 empty] | 100 | [6 empty] | 100 | [7 empty] | 100
Результаты испытаний | [11 empty] | Результаты испытаний | [9 empty] | 105 | [7 empty] | 105 | [6 empty] | 105 | [7 empty] | 105
[22 empty] | 110 | [7 empty] | 110 | [6 empty] | 110 | [7 empty] | 110
[22 empty] | 115 | [7 empty] | 115 | [6 empty] | 115 | [7 empty] | 115
[22 empty] | 120 | [7 empty] | 120 | [6 empty] | 120 | [7 empty] | 120
[22 empty] | 125 | [7 empty] | 125 | [6 empty] | 125 | [7 empty] | 125
[22 empty] | 130 | [7 empty] | 130 | [6 empty] | 130 | [7 empty] | 130
[22 empty] | 135 | [7 empty] | 135 | [6 empty] | 135 | [7 empty] | 135
[22 empty] | 140 | [7 empty] | 140 | [6 empty] | 140 | [7 empty] | 140
[22 empty] | 145 | [7 empty] | 145 | [6 empty] | 145 | [7 empty] | 145
[22 empty] | 150 | [7 empty] | 150 | [6 empty] | 150 | [7 empty] | 150
[22 empty] | 155 | [7 empty] | 155 | [6 empty] | 155 | [7 empty] | 155
[22 empty] | 160 | [7 empty] | 160 | [6 empty] | 160 | [7 empty] | 160
[22 empty] | 165 | [7 empty] | 165 | [6 empty] | 165 | [7 empty] | 165
[22 empty] | 170 | [7 empty] | 170 | [6 empty] | 170 | [7 empty] | 170
[22 empty] | 175 | [7 empty] | 175 | [6 empty] | 175 | [7 empty] | 175
[22 empty] | 180 | [7 empty] | 180 | [6 empty] | 180 | [7 empty] | 180
[13 empty] | Давление в камере, Мпа σ3 | Вертикальная нагрузка, Мпа σ1 | Поровое давление, Мпа u
[7 empty] | Коэфф. Точки | [5 empty] | 0.05 | 0.08054786 | [5 empty] | 1 | [6 empty] | σ3,кПа | σ1,кПа | u, кПа |  |  |  | 4
[13 empty] | 0.15 | 0.2225755 | [27 empty] | δ3, Мпа | δ1-δ3, МПа | δ1, МПа | δ1, КПа
|  |  | Модуль деформации, МПа: | [9 empty] | 0.25 | 0.3646032 | [21 empty] | С, МПа:
|  |  | Е0= | [32 empty] | φ, град:
|  |  | E50 = | [32 empty] | E, Мпа
|  |  | Коэф. Поперечной деформации, ϑ = | [9 empty] | Эффективные значения угла внутреннего трения и удельного сцепления ϕ', С' | [13 empty] | x | 0
[13 empty] | ϕ', град. = | 10 | [12 empty] | y |  |  |  | С, кПа | φ,°
[13 empty] | С', МПа = | 0.004
| Исполнитель: | [6 empty] | Морозов Д.С. |  |  |  |  | Исполнитель: |  |  |  |  | Морозов Д.С.
| Начальник исп. лаборатории: | [6 empty] | Семиколенова Л.Г. |  |  |  |  | Начальник исп. лаборатории: |  |  |  |  | Семиколенова Л.Г.
Лист 1 , всего листов 2 | [11 empty] | Лист 2 , всего листов 2
Частичное воспроизведение протокола испытаний без письменного разрешения ООО «ИнжГео» ЗАПРЕЩАЕТСЯ | [11 empty] | Частичное воспроизведение протокола испытаний без письменного разрешения ООО «ИнжГео» ЗАПРЕЩАЕТСЯ
[5 empty] | второй график |  | первый график | [9 empty] | К Пуассона
dev50 | epsE50 | ind | devE0 | epsE0 | dev | eps | sigma |  | dev1 | eps1 | dev2 | eps2 | dev3 | eps3 |  | Глины
0.01527393 | 0.01156248 |  |  |  | 0 | 0 |  |  | 0 | 0 | 0 | 0 | 0 | 0 |  | < 0 | 0,20-0,30
ind |  |  |  |  | 0.001849206 | 0.0007842938 |  |  | 0.006377475 | 0.0007767614 | 0.01149755 | 0.0007733996 | 0.001849206 | 0.0007842938 |  | 0-0,25 | 0,30-0,38
2 |  |  |  |  | 0.004205566 | 0.001568588 |  |  | 0.01204695 | 0.001553523 | 0.02167575 | 0.001546799 | 0.004205566 | 0.001568588 |  | 0,25< | 0,38-0,45
E0 |  |  |  |  | 0.006103004 | 0.002352881 |  |  | 0.01750585 | 0.002330284 | 0.03006353 | 0.002320199 | 0.006103004 | 0.002352881 |  | Суглинки | 0,35-0,37
epsE0 | devE0 |  |  |  | 0.007475447 | 0.003137175 |  |  | 0.02155157 | 0.003107046 | 0.039 | 0.003280366 | 0.007475447 | 0.003137175 |  | Пески и супеси | 0,30-0,35
0.004542045 | 0.01 |  |  |  | 0.00915682 | 0.003921469 |  |  | 0.024 | 0.003633636 | 0.04151288 | 0.003866998 | 0.00915682 | 0.003921469
[5 empty] | 0.01 | 0.004542045 |  |  | 0.02681772 | 0.004660568 | 0.04579307 | 0.004640398 | 0.01 | 0.004542045
График E50 |  | График E |  |  | 0.01091795 | 0.005490056 |  |  | 0.02877183 | 0.00543733 | 0.04830092 | 0.005413797 | 0.01091795 | 0.005490056
eps | q | sigma |  |  | 0.01164817 | 0.00627435 |  |  | 0.0307566 | 0.006214091 | 0.05104053 | 0.006187197 | 0.01164817 | 0.00627435
Горизонтальная линия E50 |  | Касательная |  |  | 0.01219418 | 0.007058644 |  |  | 0.0319242 | 0.006990853 | 0.05411601 | 0.006960596 | 0.01219418 | 0.007058644
0 |  | a | b |  | 0.01267199 | 0.007842938 |  |  | 0.03402677 | 0.007767614 | 0.05730159 | 0.008032915 | 0.01267199 | 0.007842938
|  |  | 0 |  | 0.01349762 | 0.008627231 |  |  | 0.03491647 | 0.008544375 | 0.05790722 | 0.008507395 | 0.01349762 | 0.008627231
Вертикальная линия E50 |  | p1 и p2 |  |  | 0.0139871 | 0.009411525 |  |  | 0.03628776 | 0.009156703 | 0.06016521 | 0.009280795 | 0.0139871 | 0.009411525
| 0 | 0 |  |  | 0.01435644 | 0.01019582 |  |  | 0.03776542 | 0.0100979 | 0.06161294 | 0.01005419 | 0.01435644 | 0.01019582
[5 empty] | 0.01492167 | 0.01098011 |  |  | 0.03878479 | 0.01087466 | 0.06424888 | 0.01082759 | 0.01492167 | 0.01098011
Касательная линия E50 |  |  |  |  | 0.01527393 | 0.01156248 |  |  | 0.03950262 | 0.01165142 | 0.06587149 | 0.01160099 | 0.01527393 | 0.01156248
0 | 0 | Горизонтальная 1 |  |  | 0.01588582 | 0.0125487 |  |  | 0.04081762 | 0.01242818 | 0.06707923 | 0.01237439 | 0.01588582 | 0.0125487
[5 empty] | 0.01628029 | 0.01333299 |  |  | 0.04262845 | 0.01320494 | 0.06917055 | 0.01314779 | 0.01628029 | 0.01333299
Горизонтальная линия qкр |  |  |  |  | 0.01658065 | 0.01411729 |  |  | 0.0435338 | 0.01398171 | 0.07104392 | 0.01392119 | 0.01658065 | 0.01411729
Горизонтальная линия q |  | Горизонтальная 2 |  |  | 0.01708592 | 0.01490158 |  |  | 0.04483235 | 0.01475847 | 0.07279779 | 0.01469459 | 0.01708592 | 0.01490158
0 |  | 0 |  |  | 0.01759512 | 0.01568588 |  |  | 0.0462228 | 0.01553523 | 0.07453063 | 0.01546799 | 0.01759512 | 0.01568588
[5 empty] | 0.01830725 | 0.01647017 |  |  | 0.04690382 | 0.01631199 | 0.07674089 | 0.01624139 | 0.01830725 | 0.01647017
Вертикальная линия q |  |  |  |  | 0.01892135 | 0.01725446 |  |  | 0.0485741 | 0.01708875 | 0.07862703 | 0.01701479 | 0.01892135 | 0.01725446
| 0 |  |  |  | 0.01923642 | 0.01803876 |  |  | 0.04973232 | 0.01786551 | 0.08068751 | 0.01778819 | 0.01923642 | 0.01803876
[5 empty] | 0.01965148 | 0.01882305 |  |  | 0.05027717 | 0.01864227 | 0.08192079 | 0.01856159 | 0.01965148 | 0.01882305
[5 empty] | 0.02026554 | 0.01960734 |  |  | 0.05190732 | 0.01941903 | 0.08442533 | 0.01933499 | 0.02026554 | 0.01960734
[5 empty] | 0.02087763 | 0.02039164 |  |  | 0.05272147 | 0.0201958 | 0.08519958 | 0.02010839 | 0.02087763 | 0.02039164
[5 empty] | 0.02138676 | 0.02117593 |  |  | 0.05391829 | 0.02097256 | 0.08744201 | 0.02088179 | 0.02138676 | 0.02117593
[5 empty] | 0.02169195 | 0.02196023 |  |  | 0.05489648 | 0.02174932 | 0.08845108 | 0.02165519 | 0.02169195 | 0.02196023
[5 empty] | 0.0224922 | 0.02274452 |  |  | 0.05595471 | 0.02252608 | 0.09002524 | 0.02242859 | 0.0224922 | 0.02274452
[5 empty] | 0.02268654 | 0.02352881 |  |  | 0.05689168 | 0.02330284 | 0.09166296 | 0.02320199 | 0.02268654 | 0.02352881
[5 empty] | 0.02347399 | 0.02431311 |  |  | 0.05810605 | 0.0240796 | 0.09296268 | 0.02397539 | 0.02347399 | 0.02431311
[5 empty] | 0.02395356 | 0.0250974 |  |  | 0.05929652 | 0.02485636 | 0.09522288 | 0.02474879 | 0.02395356 | 0.0250974
[5 empty] | 0.02412426 | 0.02588169 |  |  | 0.05996177 | 0.02563313 | 0.09614201 | 0.02552219 | 0.02412426 | 0.02588169
[5 empty] | 0.02458511 | 0.02666599 |  |  | 0.06100049 | 0.02640989 | 0.09801853 | 0.02629559 | 0.02458511 | 0.02666599
[5 empty] | 0.02523513 | 0.02745028 |  |  | 0.06191136 | 0.02718665 | 0.0984509 | 0.02706899 | 0.02523513 | 0.02745028
[5 empty] | 0.02547334 | 0.02823458 |  |  | 0.06249306 | 0.02796341 | 0.09973757 | 0.02784239 | 0.02547334 | 0.02823458
[5 empty] | 0.02609875 | 0.02901887 |  |  | 0.06354427 | 0.02874017 | 0.101877 | 0.02861578 | 0.02609875 | 0.02901887
[5 empty] | 0.02651038 | 0.02980316 |  |  | 0.06416369 | 0.02951693 | 0.1027677 | 0.02938918 | 0.02651038 | 0.02980316
[5 empty] | 0.02680723 | 0.03058746 |  |  | 0.06494999 | 0.03029369 | 0.103408 | 0.03016258 | 0.02680723 | 0.03058746
[5 empty] | 0.02738834 | 0.03137175 |  |  | 0.06600186 | 0.03107046 | 0.1054965 | 0.03093598 | 0.02738834 | 0.03137175
[5 empty] | 0.02745271 | 0.03215604 |  |  | 0.06701798 | 0.03184722 | 0.1065316 | 0.03170938 | 0.02745271 | 0.03215604
[5 empty] | 0.02809937 | 0.03294034 |  |  | 0.06769704 | 0.03262398 | 0.1072118 | 0.03248278 | 0.02809937 | 0.03294034
[5 empty] | 0.02832732 | 0.03372463 |  |  | 0.06833772 | 0.03340074 | 0.1076355 | 0.03325618 | 0.02832732 | 0.03372463
[5 empty] | 0.02863559 | 0.03450893 |  |  | 0.0684387 | 0.0341775 | 0.1091011 | 0.03402958 | 0.02863559 | 0.03450893
[5 empty] | 0.02882318 | 0.03529322 |  |  | 0.06889867 | 0.03495426 | 0.1097072 | 0.03480298 | 0.02882318 | 0.03529322
[5 empty] | 0.02898913 | 0.03607751 |  |  | 0.07001632 | 0.03573102 | 0.1104522 | 0.03557638 | 0.02898913 | 0.03607751
[5 empty] | 0.02943243 | 0.03686181 |  |  | 0.07029032 | 0.03650779 | 0.1107346 | 0.03634978 | 0.02943243 | 0.03686181
[5 empty] | 0.02965212 | 0.0376461 |  |  | 0.07041935 | 0.03728455 | 0.1113527 | 0.03712318 | 0.02965212 | 0.0376461
[5 empty] | 0.0297472 | 0.03843039 |  |  | 0.07090212 | 0.03806131 | 0.1123052 | 0.03789658 | 0.0297472 | 0.03843039
[5 empty] | 0.02981669 | 0.03921469 |  |  | 0.07113729 | 0.03883807 | 0.1125903 | 0.03866998 | 0.02981669 | 0.03921469
[5 empty] | 0.02995961 | 0.03999898 |  |  | 0.07152355 | 0.03961483 | 0.1131067 | 0.03944338 | 0.02995961 | 0.03999898
[5 empty] | 0.03037497 | 0.04078328 |  |  | 0.07195959 | 0.04039159 | 0.1137527 | 0.04021678 | 0.03037497 | 0.04078328
[5 empty] | 0.03026179 | 0.04156757 |  |  | 0.07234409 | 0.04116835 | 0.1138268 | 0.04099018 | 0.03026179 | 0.04156757
[5 empty] | 0.03031908 | 0.04235186 |  |  | 0.07177573 | 0.04194512 | 0.1142275 | 0.04176358 | 0.03031908 | 0.04235186
[5 empty] | 0.03054786 | 0.04313616 |  |  | 0.07257552 | 0.04272188 | 0.1146032 | 0.04253698 | 0.03054786 | 0.04313616
[5 empty] | 0.03034686 | 0.04392045 |  |  | 0.07217539 | 0.04349864 | 0.1143025 | 0.04331038 | 0.03034686 | 0.04392045
[5 empty] | 0.0304414 | 0.04470474 |  |  | 0.07206172 | 0.0442754 | 0.1143 | 0.04408378 | 0.0304414 | 0.04470474
[5 empty] | 0.0302313 | 0.04548904 |  |  | 0.0722262 | 0.04505216 | 0.1139886 | 0.04485718 | 0.0302313 | 0.04548904
[5 empty] | 0.03021665 | 0.04627333 |  |  | 0.0722696 | 0.04582892 | 0.1143688 | 0.04563058 | 0.03021665 | 0.04627333
[5 empty] | 0.03019757 | 0.04705763 |  |  | 0.07189269 | 0.04660568 | 0.1136406 | 0.04640398 | 0.03019757 | 0.04705763
[5 empty] | 0.03027414 | 0.04784192 |  |  | 0.07199625 | 0.04738245 | 0.1136041 | 0.04717737 | 0.03027414 | 0.04784192
[5 empty] | 0.03014649 | 0.04862621 |  |  | 0.07158107 | 0.04815921 | 0.1143593 | 0.04795077 | 0.03014649 | 0.04862621
[5 empty] | 0.03021472 | 0.04941051 |  |  | 0.07134791 | 0.04893597 | 0.1139061 | 0.04872417 | 0.03021472 | 0.04941051
[5 empty] | 0.03037892 | 0.0501948 |  |  | 0.07169755 | 0.04971273 | 0.1141445 | 0.04949757 | 0.03037892 | 0.0501948
[5 empty] | 0.03033921 | 0.05097909 |  |  | 0.07143077 | 0.05048949 | 0.1140746 | 0.05027097 | 0.03033921 | 0.05097909
[5 empty] | 0.03019569 | 0.05176339 |  |  | 0.07154835 | 0.05126625 | 0.1133964 | 0.05104437 | 0.03019569 | 0.05176339
[5 empty] | 0.03004847 | 0.05254768 |  |  | 0.07085105 | 0.05204301 | 0.1132099 | 0.05181777 | 0.03004847 | 0.05254768
[5 empty] | 0.03019765 | 0.05333198 |  |  | 0.07093967 | 0.05281978 | 0.113715 | 0.05259117 | 0.03019765 | 0.05333198
[5 empty] | 0.02984333 | 0.05411627 |  |  | 0.07071496 | 0.05359654 | 0.1137119 | 0.05336457 | 0.02984333 | 0.05411627
[5 empty] | 0.03008562 | 0.05490056 |  |  | 0.07047772 | 0.0543733 | 0.1136004 | 0.05413797 | 0.03008562 | 0.05490056
[5 empty] | 0.02972463 | 0.05568486 |  |  | 0.06972872 | 0.05515006 | 0.1134807 | 0.05491137 | 0.02972463 | 0.05568486
[5 empty] | 0.02976046 | 0.05646915 |  |  | 0.07016872 | 0.05592682 | 0.1134526 | 0.05568477 | 0.02976046 | 0.05646915
[5 empty] | 0.02969321 | 0.05725344 |  |  | 0.06969852 | 0.05670358 | 0.1123162 | 0.05645817 | 0.02969321 | 0.05725344
[5 empty] | 0.029723 | 0.05803774 |  |  | 0.06901889 | 0.05748034 | 0.1127716 | 0.05723157 | 0.029723 | 0.05803774
[5 empty] | 0.02964992 | 0.05882203 |  |  | 0.06863059 | 0.0582571 | 0.1123187 | 0.05800497 | 0.02964992 | 0.05882203
[5 empty] | 0.02937408 | 0.05960633 |  |  | 0.06883442 | 0.05903387 | 0.1128575 | 0.05877837 | 0.02937408 | 0.05960633
[5 empty] | 0.02949559 | 0.06039062 |  |  | 0.06853114 | 0.05981063 | 0.112488 | 0.05955177 | 0.02949559 | 0.06039062
[5 empty] | 0.02951455 | 0.06117491 |  |  | 0.06772153 | 0.06058739 | 0.1117103 | 0.06032517 | 0.02951455 | 0.06117491
[5 empty] | 0.02913106 | 0.06195921 |  |  | 0.06770637 | 0.06136415 | 0.1119243 | 0.06109857 | 0.02913106 | 0.06195921
[5 empty] | 0.02904523 | 0.0627435 |  |  | 0.06748643 | 0.06214091 | 0.1112301 | 0.06187197 | 0.02904523 | 0.0627435
[5 empty] | 0.02895717 | 0.06352779 |  |  | 0.0672625 | 0.06291767 | 0.1120276 | 0.06264537 | 0.02895717 | 0.06352779
[5 empty] | 0.02916698 | 0.06431209 |  |  | 0.06653534 | 0.06369443 | 0.1114169 | 0.06341877 | 0.02916698 | 0.06431209
[5 empty] | 0.02887477 | 0.06509638 |  |  | 0.06620573 | 0.0644712 | 0.1108979 | 0.06419217 | 0.02887477 | 0.06509638
[5 empty] | 0.02868064 | 0.06588068 |  |  | 0.06597446 | 0.06524796 | 0.1110707 | 0.06496557 | 0.02868064 | 0.06588068
[5 empty] | 0.02858469 | 0.06666497 |  |  | 0.06564229 | 0.06602472 | 0.1106353 | 0.06573896 | 0.02858469 | 0.06666497
[5 empty] | 0.02858704 | 0.06744926 |  |  | 0.06541001 | 0.06680148 | 0.1097916 | 0.06651236 | 0.02858704 | 0.06744926
[5 empty] | 0.02848778 | 0.06823356 |  |  | 0.06507839 | 0.06757824 | 0.1103398 | 0.06728576 | 0.02848778 | 0.06823356
[5 empty] | 0.02838702 | 0.06901785 |  |  | 0.0644482 | 0.068355 | 0.1092797 | 0.06805916 | 0.02838702 | 0.06901785
[5 empty] | 0.02838486 | 0.06980215 |  |  | 0.06452022 | 0.06913176 | 0.1093114 | 0.06883256 | 0.02838486 | 0.06980215
[5 empty] | 0.02808142 | 0.07058644 |  |  | 0.06419523 | 0.06990853 | 0.1091349 | 0.06960596 | 0.02808142 | 0.07058644
[5 empty] | 0.02797679 | 0.07137073 |  |  | 0.06367401 | 0.07068529 | 0.1091502 | 0.07037936 | 0.02797679 | 0.07137073
[5 empty] | 0.02817109 | 0.07215503 |  |  | 0.06315733 | 0.07146205 | 0.1086574 | 0.07115276 | 0.02817109 | 0.07215503
[5 empty] | 0.02806441 | 0.07293932 |  |  | 0.06354597 | 0.07223881 | 0.1080563 | 0.07192616 | 0.02806441 | 0.07293932
[5 empty] | 0.02785686 | 0.07372361 |  |  | 0.0629407 | 0.07301557 | 0.1084471 | 0.07269956 | 0.02785686 | 0.07372361
[5 empty] | 0.02754855 | 0.07450791 |  |  | 0.0629423 | 0.07379233 | 0.1074297 | 0.07347296 | 0.02754855 | 0.07450791
[5 empty] | 0.02773958 | 0.0752922 |  |  | 0.06225155 | 0.07456909 | 0.1076041 | 0.07424636 | 0.02773958 | 0.0752922
[5 empty] | 0.02743005 | 0.0760765 |  |  | 0.06186922 | 0.07534586 | 0.1067704 | 0.07501976 | 0.02743005 | 0.0760765
[5 empty] | 0.02732007 | 0.07686079 |  |  | 0.06189609 | 0.07612262 | 0.1073285 | 0.07579316 | 0.02732007 | 0.07686079
[5 empty] | 0.0272062 | 0.07764508 |  |  | 0.06173307 | 0.07689938 | 0.1066784 | 0.07656656 | 0.0272062 | 0.07764508
[5 empty] | 0.02697861 | 0.07842938 |  |  | 0.0612804 | 0.07767614 | 0.1059202 | 0.07733996 | 0.02697861 | 0.07842938
[5 empty] | 0.02713751 | 0.07921367 |  |  | 0.06093681 | 0.0784529 | 0.1062539 | 0.07811336 | 0.02713751 | 0.07921367
[5 empty] | 0.02678376 | 0.07999796 |  |  | 0.06080096 | 0.07922966 | 0.1049794 | 0.07888676 | 0.02678376 | 0.07999796
[5 empty] | 0.02651822 | 0.08078226 |  |  | 0.06037149 | 0.08000642 | 0.1052968 | 0.07966016 | 0.02651822 | 0.08078226
[5 empty] | 0.02664178 | 0.08156655 |  |  | 0.06004707 | 0.08078319 | 0.104406 | 0.08043356 | 0.02664178 | 0.08156655
[5 empty] | 0.02645529 | 0.08235085 |  |  | 0.05982634 | 0.08155995 | 0.1044072 | 0.08120696 | 0.02645529 | 0.08235085
[5 empty] | 0.02595962 | 0.08313514 |  |  | 0.05950796 | 0.08233671 | 0.1037002 | 0.08198036 | 0.02595962 | 0.08313514
[5 empty] | 0.02585563 | 0.08391943 |  |  | 0.05929057 | 0.08311347 | 0.1033851 | 0.08275376 | 0.02585563 | 0.08391943
[5 empty] | 0.0257442 | 0.08470373 |  |  | 0.05947283 | 0.08389023 | 0.1029619 | 0.08352716 | 0.0257442 | 0.08470373
[5 empty] | 0.02552618 | 0.08548802 |  |  | 0.0589534 | 0.08466699 | 0.1019306 | 0.08430055 | 0.02552618 | 0.08548802
[5 empty] | 0.02520246 | 0.08627231 |  |  | 0.05863092 | 0.08544375 | 0.1019893 | 0.08507395 | 0.02520246 | 0.08627231
[5 empty] | 0.02487388 | 0.08705661 |  |  | 0.05900405 | 0.08622052 | 0.1011816 | 0.08584735 | 0.02487388 | 0.08705661
[5 empty] | 0.02494132 | 0.0878409 |  |  | 0.05867144 | 0.08699728 | 0.1007297 | 0.08662075 | 0.02494132 | 0.0878409
[5 empty] | 0.02440565 | 0.0886252 |  |  | 0.05833174 | 0.08777404 | 0.09946426 | 0.08739415 | 0.02440565 | 0.0886252
[5 empty] | 0.02416774 | 0.08940949 |  |  | 0.05778361 | 0.0885508 | 0.09781586 | 0.08816755 | 0.02416774 | 0.08940949
[5 empty] | 0.02402844 | 0.09019378 |  |  | 0.0575257 | 0.08932756 | 0.09691506 | 0.08894095 | 0.02402844 | 0.09019378
[5 empty] | 0.02398862 | 0.09097808 |  |  | 0.05755665 | 0.09010432 | 0.09569241 | 0.08971435 | 0.02398862 | 0.09097808
[5 empty] | 0.02364916 | 0.09176237 |  |  | 0.05747513 | 0.09088108 | 0.0931785 | 0.09048775 | 0.02364916 | 0.09176237
[5 empty] | 0.02331092 | 0.09254666 |  |  | 0.05667979 | 0.09165784 | 0.09250388 | 0.09126115 | 0.02331092 | 0.09254666
[5 empty] | 0.02317476 | 0.09333096 |  |  | 0.05666927 | 0.09243461 | 0.09009913 | 0.09203455 | 0.02317476 | 0.09333096
[5 empty] | 0.02284155 | 0.09411525 |  |  | 0.05664223 | 0.09321137 | 0.08889481 | 0.09280795 | 0.02284155 | 0.09411525
[5 empty] | 0.02281216 | 0.09489955 |  |  | 0.05629732 | 0.09398813 | 0.08722149 | 0.09358135 | 0.02281216 | 0.09489955
[5 empty] | 0.02248746 | 0.09568384 |  |  | 0.0557332 | 0.09476489 | 0.08580975 | 0.09435475 | 0.02248746 | 0.09568384
[5 empty] | 0.0223683 | 0.09646813 |  |  | 0.05554851 | 0.09554165 | 0.08419014 | 0.09512815 | 0.0223683 | 0.09646813
[5 empty] | 0.02205557 | 0.09725243 |  |  | 0.05474191 | 0.09631841 | 0.08199324 | 0.09590155 | 0.02205557 | 0.09725243
[5 empty] | 0.02195012 | 0.09803672 |  |  | 0.05451206 | 0.09709517 | 0.08114962 | 0.09667495 | 0.02195012 | 0.09803672
[5 empty] | 0.02164797 | 0.09882101 |  |  | 0.0537576 | 0.09787194 | 0.08003072 | 0.09744835 | 0.02164797 | 0.09882101
[5 empty] | 0.02124423 | 0.09960531 |  |  | 0.05346929 | 0.0986487 | 0.0785325 | 0.09822175 | 0.02124423 | 0.09960531
[5 empty] | 0.02133913 | 0.1003896 |  |  | 0.05245546 | 0.09942546 | 0.07765143 | 0.09899515 | 0.02133913 | 0.1003896
[5 empty] | 0.02093289 | 0.1011739 |  |  | 0.05184123 | 0.1002022 | 0.07688703 | 0.09976855 | 0.02093289 | 0.1011739
[5 empty] | 0.02082572 | 0.1019582 |  |  | 0.05025168 | 0.100979 | 0.07593883 | 0.1005419 | 0.02082572 | 0.1019582
[5 empty] | 0.02061784 | 0.1027425 |  |  | 0.04871192 | 0.1017557 | 0.07440636 | 0.1013153 | 0.02061784 | 0.1027425
[5 empty] | 0.02040949 | 0.1035268 |  |  | 0.04764705 | 0.1025325 | 0.07388914 | 0.1020887 | 0.02040949 | 0.1035268
[5 empty] | 0.02020087 | 0.1043111 |  |  | 0.04588216 | 0.1033093 | 0.07228669 | 0.1028621 | 0.02020087 | 0.1043111
[5 empty] | 0.01999221 | 0.1050954 |  |  | 0.04414235 | 0.104086 | 0.07149855 | 0.1036355 | 0.01999221 | 0.1050954
[5 empty] | 0.01958373 | 0.1058797 |  |  | 0.04255274 | 0.1048628 | 0.07072422 | 0.1044089 | 0.01958373 | 0.1058797
[5 empty] | 0.01937564 | 0.106664 |  |  | 0.0411384 | 0.1056396 | 0.07036325 | 0.1051823 | 0.01937564 | 0.106664
[5 empty] | 0.01936818 | 0.1074482 |  |  | 0.03902445 | 0.1064163 | 0.06871515 | 0.1059557 | 0.01936818 | 0.1074482
[5 empty] | 0.01916155 | 0.1082325 |  |  | 0.03773598 | 0.1071931 | 0.06777945 | 0.1067291 | 0.01916155 | 0.1082325
[5 empty] | 0.01885599 | 0.1090168 |  |  | 0.0354981 | 0.1079698 | 0.06695567 | 0.1075025 | 0.01885599 | 0.1090168
[5 empty] | 0.01875171 | 0.1098011 |  |  | 0.03433589 | 0.1087466 | 0.06604335 | 0.1082759 | 0.01875171 | 0.1098011
[5 empty] | 0.01834892 | 0.1105854 |  |  | 0.03247447 | 0.1095234 | 0.06574199 | 0.1090493 | 0.01834892 | 0.1105854
[5 empty] | 0.01844786 | 0.1113697 |  |  | 0.03143892 | 0.1103001 | 0.06395113 | 0.1098227 | 0.01844786 | 0.1113697
[5 empty] | 0.01824875 | 0.112154 |  |  | 0.03025436 | 0.1110769 | 0.0629703 | 0.1105961 | 0.01824875 | 0.112154
[5 empty] | 0.01795179 | 0.1129383 |  |  | 0.02934587 | 0.1118536 | 0.06269901 | 0.1113695 | 0.01795179 | 0.1129383
[5 empty] | 0.01755722 | 0.1137226 |  |  | 0.02813856 | 0.1126304 | 0.0619368 | 0.1121429 | 0.01755722 | 0.1137226
[5 empty] | 0.01746525 | 0.1145069 |  |  | 0.02805753 | 0.1134072 | 0.06108318 | 0.1129163 | 0.01746525 | 0.1145069
[5 empty] | 0.01737611 | 0.1152912 |  |  | 0.02722788 | 0.1141839 | 0.05943769 | 0.1136897 | 0.01737611 | 0.1152912
[5 empty] | 0.01719001 | 0.1160755 |  |  | 0.0277601 | 0.1149607 | 0.05889984 | 0.1144631 | 0.01719001 | 0.1160755
[5 empty] | 0.01690718 | 0.1168598 |  |  | 0.02746011 | 0.1157374 | 0.05876917 | 0.1152365 | 0.01690718 | 0.1168598
[5 empty] | 0.01672783 | 0.1176441 |  |  | 0.02756013 | 0.1165142 | 0.05734519 | 0.1160099 | 0.01672783 | 0.1176441
[5 empty] | 0.0165522 | 0.1184284 |  |  | 0.02776018 | 0.117291 | 0.05632743 | 0.1167833 | 0.0165522 | 0.1184284
[5 empty] | 0.01628048 | 0.1192127 |  |  | 0.02746029 | 0.1180677 | 0.05571542 | 0.1175567 | 0.01628048 | 0.1192127
[5 empty] | 0.01621292 | 0.1199969 |  |  | 0.02746045 | 0.1188445 | 0.05470868 | 0.1183301 | 0.01621292 | 0.1199969
[5 empty] | 0.01594972 | 0.1207812 |  |  | 0.02716068 | 0.1196213 | 0.05390674 | 0.1191035 | 0.01594972 | 0.1207812
[5 empty] | 0.01599109 | 0.1215655 |  |  | 0.027361 | 0.120398 | 0.05300912 | 0.1198769 | 0.01599109 | 0.1215655
[5 empty] | 0.01573488 | 0.1223498 |  |  | 0.02786143 | 0.1211748 | 0.05211534 | 0.1206503 | 0.01573488 | 0.1223498
[5 empty] | 0.0156795 | 0.1231341 |  |  | 0.02716196 | 0.1219515 | 0.05242493 | 0.1214237 | 0.0156795 | 0.1231341
[5 empty] | 0.01562498 | 0.1239184 |  |  | 0.02716263 | 0.1227283 | 0.05163742 | 0.1221971 | 0.01562498 | 0.1239184
[5 empty] | 0.01547135 | 0.1247027 |  |  | 0.02736344 | 0.1235051 | 0.05005233 | 0.1229705 | 0.01547135 | 0.1247027
[5 empty] | 0.01501865 | 0.125487 |  |  | 0.02746441 | 0.1242818 | 0.04976918 | 0.1237439 | 0.01501865 | 0.125487
[5 empty] | 0.01486693 | 0.1262713 |  |  | 0.02766554 | 0.1250586 | 0.04928768 | 0.1245173 | 0.01486693 | 0.1262713
[5 empty] | 0.0150162 | 0.1270556 |  |  | 0.02746686 | 0.1258353 | 0.04780963 | 0.1252907 | 0.0150162 | 0.1270556
[5 empty] | 0.01486652 | 0.1278399 |  |  | 0.02776838 | 0.1266121 | 0.04713567 | 0.1260641 | 0.01486652 | 0.1278399
[5 empty] | 0.01451791 | 0.1286242 |  |  | 0.02787011 | 0.1273889 | 0.04646588 | 0.1268375 | 0.01451791 | 0.1286242
[5 empty] | 0.0143704 | 0.1294085 |  |  | 0.02717207 | 0.1281656 | 0.04580034 | 0.1276109 | 0.0143704 | 0.1294085
[5 empty] | 0.01432404 | 0.1301928 |  |  | 0.02747427 | 0.1289424 | 0.0454391 | 0.1283843 | 0.01432404 | 0.1301928
[5 empty] | 0.01407886 | 0.1309771 |  |  | 0.02777672 | 0.1297192 | 0.04448225 | 0.1291577 | 0.01407886 | 0.1309771
[5 empty] | 0.0140349 | 0.1317614 |  |  | 0.02767943 | 0.1304959 | 0.04322984 | 0.1299311 | 0.0140349 | 0.1317614
[5 empty] | 0.01379218 | 0.1325456 |  |  | 0.02778243 | 0.1312727 | 0.04248196 | 0.1307045 | 0.01379218 | 0.1325456
[5 empty] | 0.01365076 | 0.1333299 |  |  | 0.02748572 | 0.1320494 | 0.04173867 | 0.1314779 | 0.01365076 | 0.1333299
[5 empty] | 0.01341065 | 0.1341142 |  |  | 0.02768932 | 0.1328262 | 0.04150004 | 0.1322513 | 0.01341065 | 0.1341142
[5 empty] | 0.0133719 | 0.1348985 |  |  | 0.02769325 | 0.133603 | 0.04076615 | 0.1330247 | 0.0133719 | 0.1348985
[5 empty] | 0.01343453 | 0.1356828 |  |  | 0.02719751 | 0.1343797 | 0.03943706 | 0.1337981 | 0.01343453 | 0.1356828
[5 empty] | 0.0131986 | 0.1364671 |  |  | 0.02730212 | 0.1351565 | 0.03901284 | 0.1345715 | 0.0131986 | 0.1364671
[5 empty] | 0.01296413 | 0.1372514 |  |  | 0.0276071 | 0.1359332 | 0.03769357 | 0.1353449 | 0.01296413 | 0.1372514
[5 empty] | 0.01283115 | 0.1380357 |  |  | 0.02791245 | 0.13671 | 0.03747931 | 0.1361183 | 0.01283115 | 0.1380357
[5 empty] | 0.01289971 | 0.13882 |  |  | 0.02741819 | 0.1374868 | 0.03647014 | 0.1368917 | 0.01289971 | 0.13882
[5 empty] | 0.01246984 | 0.1396043 |  |  | 0.02752434 | 0.1382635 | 0.03666612 | 0.1376651 | 0.01246984 | 0.1396043
[5 empty] | 0.01264157 | 0.1403886 |  |  | 0.02753091 | 0.1390403 | 0.03586732 | 0.1384385 | 0.01264157 | 0.1403886
[5 empty] | 0.01251494 | 0.1411729 |  |  | 0.02723792 | 0.1398171 | 0.03517383 | 0.1392119 | 0.01251494 | 0.1411729
[5 empty] | 0.01208998 | 0.1419572 |  |  | 0.02744537 | 0.1405938 | 0.03368569 | 0.1399853 | 0.01208998 | 0.1419572
[5 empty] | 0.01216673 | 0.1427415 |  |  | 0.02725328 | 0.1413706 | 0.033503 | 0.1407587 | 0.01216673 | 0.1427415
[5 empty] | 0.01214523 | 0.1435258 |  |  | 0.02776166 | 0.1421473 | 0.03222581 | 0.1415321 | 0.01214523 | 0.1435258
[5 empty] | 0.01192551 | 0.1443101 |  |  | 0.02767054 | 0.1429241 | 0.0319542 | 0.1423055 | 0.01192551 | 0.1443101
[5 empty] | 0.0117076 | 0.1450943 |  |  | 0.02787992 | 0.1437009 | 0.03188824 | 0.1430789 | 0.0117076 | 0.1450943
[5 empty] | 0.01149154 | 0.1458786 |  |  | 0.02788981 | 0.1444776 | 0.03022799 | 0.1438523 | 0.01149154 | 0.1458786
[5 empty] | 0.01147737 | 0.1466629 |  |  | 0.02760023 | 0.1452544 | 0.03057353 | 0.1446257 | 0.01147737 | 0.1466629
[5 empty] | 0.01156512 | 0.1474472 |  |  | 0.0278112 | 0.1460311 | 0.02902494 | 0.1453991 | 0.01156512 | 0.1474472
[5 empty] | 0.01115483 | 0.1482315 |  |  | 0.02752273 | 0.1468079 | 0.02918227 | 0.1461725 | 0.01115483 | 0.1482315
[5 empty] | 0.01124652 | 0.1490158 |  |  | 0.02803482 | 0.1475847 | 0.0280456 | 0.1469459 | 0.01124652 | 0.1490158
[5 empty] | 0.01124025 | 0.1498001 |  |  | 0.02764751 | 0.1483614 | 0.027115 | 0.1477193 | 0.01124025 | 0.1498001
[5 empty] | 0.01093604 | 0.1505844 |  |  | 0.02786079 | 0.1491382 | 0.02679054 | 0.1484927 | 0.01093604 | 0.1505844
[5 empty] | 0.01093393 | 0.1513687 |  |  | 0.02807468 | 0.1499149 | 0.02647229 | 0.1492661 | 0.01093393 | 0.1513687
[5 empty] | 0.01073394 | 0.152153 |  |  | 0.0275892 | 0.1506917 | 0.02616033 | 0.1500395 | 0.01073394 | 0.152153
[5 empty] | 0.01063613 | 0.1529373 |  |  | 0.02740437 | 0.1514685 | 0.02505471 | 0.1508129 | 0.01063613 | 0.1529373
[5 empty] | 0.01074053 | 0.1537216 |  |  | 0.02792019 | 0.1522452 | 0.02445552 | 0.1515863 | 0.01074053 | 0.1537216
[5 empty] | 0.01044716 | 0.1545059 |  |  | 0.02813667 | 0.153022 | 0.02416281 | 0.1523597 | 0.01044716 | 0.1545059
[5 empty] | 0.01035606 | 0.1552902 |  |  | 0.02755384 | 0.1537988 | 0.02267667 | 0.1531331 | 0.01035606 | 0.1552902
[5 empty] | 0.01016728 | 0.1560745 |  |  | 0.02747171 | 0.1545755 | 0.02309717 | 0.1539065 | 0.01016728 | 0.1560745