## 1
Общество с ограниченной ответственностью "Инженерная геология" (ООО "ИнжГео") | [11 empty] | Общество с ограниченной ответственностью "Инженерная геология" (ООО "ИнжГео")
Юр. адрес: 117279, г. Москва, ул. Миклухо-Маклая, 36 а, этаж 5, пом. XXIII к. 76-84 | [11 empty] | Юр. адрес: 117279, г. Москва, ул. Миклухо-Маклая, 36 а, этаж 5, пом. XXIII к. 76-84 | [8 empty] | нагр |  |  | X0 | Y0 | R |  | нагр |  |  |  | X0 | Y0 | R | нагр |  |  |  | X0 | Y0 | R |  | нагр |  |  |  | X0 | Y0 | R
Телефон/факс +7 (495) 132-30-00, Адрес электронной почты inbox@inj-geo.ru | [11 empty] | Телефон/факс +7 (495) 132-30-00, Адрес электронной почты inbox@inj-geo.ru | [12 empty] | 0 | [7 empty] | 0 | [6 empty] | 0 | [7 empty] | 0
[21 empty] | девиатор | [6 empty] | девиатор | [6 empty] | девиатор | [7 empty] | девиатор
Испытательная лаборатория ООО «ИнжГео» | [11 empty] | Испытательная лаборатория ООО «ИнжГео» | [8 empty] | x0 | Угол | X | Y |  |  |  | x0 |  | Угол | X | Y |  |  | x0 |  | Угол | X | Y |  |  |  | x0 |  | Угол | X | Y
Адрес места осуществления деятельности лаборатории: г. Москва, просп. Вернадского, д. 51, стр. 1 | [11 empty] | Адрес места осуществления деятельности лаборатории: г. Москва, просп. Вернадского, д. 51, стр. 1 | [9 empty] | 0 | [7 empty] | 0 | [6 empty] | 0 | [7 empty] | 0
Телефон +7(910)4557682, E-mail: slg85@mail.ru | [11 empty] | Телефон +7(910)4557682, E-mail: slg85@mail.ru | [9 empty] | 5 | [7 empty] | 5 | [6 empty] | 5 | [7 empty] | 5
[22 empty] | 10 | [7 empty] | 10 | [6 empty] | 10 | [7 empty] | 10
[12 empty] | Протокол испытаний № 13-63/211 от 28-05-2023 | [9 empty] | 15 | [7 empty] | 15 | [6 empty] | 15 | [7 empty] | 15
[22 empty] | 20 | [7 empty] | 20 | [6 empty] | 20 | [7 empty] | 20
[12 empty] | Наименование и адрес заказчика: Переход трубопровода через р. Енисей | [9 empty] | 25 | [7 empty] | 25 | [6 empty] | 25 | [7 empty] | 25
[12 empty] | Наименование объекта: ООО Регионстрой | [9 empty] | 30 | [7 empty] | 30 | [6 empty] | 30 | [7 empty] | 30
Наименование используемого метода/методики: ГОСТ 12248.4-2020 | [11 empty] | Наименование используемого метода/методики: ГОСТ 12248.3-2020 | [9 empty] | 35 | [7 empty] | 35 | [6 empty] | 35 | [7 empty] | 35
Условия проведения испытания: температура окружающей среды (18 - 25)0С, влажность воздуха (40 - 75)% | [11 empty] | Условия проведения испытания: температура окружающей среды (18 - 25)0С, влажность воздуха (40 - 75)% | [9 empty] | 40 | [7 empty] | 40 | [6 empty] | 40 | [7 empty] | 40
[12 empty] | Дата получение объекта подлежащего испытаниям: 01-05-2023 | [9 empty] | 45 | [7 empty] | 45 | [6 empty] | 45 | [7 empty] | 45
[12 empty] | Дата испытания: 25.10.2022-19.11.2211 | [9 empty] | 50 | [7 empty] | 50 | [6 empty] | 50 | [7 empty] | 50
[22 empty] | 55 | [7 empty] | 55 | [6 empty] | 55 | [7 empty] | 55
Испытание грунтов методом трехосного сжатия | [11 empty] | Испытание грунтов методом трехосного сжатия | [9 empty] | 60 | [7 empty] | 60 | [6 empty] | 60 | [7 empty] | 60
[22 empty] | 65 | [7 empty] | 65 | [6 empty] | 65 | [7 empty] | 65
Лабораторный номер: | [6 empty] | We, д.е. = |  |  |  |  | Лабораторный номер: |  | 1246 |  |  |  | We, д.е. = | 0.488295122 |  |  | 70 | [7 empty] | 70 | [6 empty] | 70 | [7 empty] | 70
Номер скважины: | [6 empty] | ρ, г/см3 = |  |  |  |  | Номер скважины: |  | BH-117 |  |  |  | ρ, г/см3 = | 1.57 |  |  | 75 | [7 empty] | 75 | [6 empty] | 75 | [7 empty] | 75
Глубина отбора, м: | [6 empty] | ρs, г/см3 = |  |  |  |  | Глубина отбора, м: |  | 4.4 |  |  |  | ρs, г/см3 = | 2.7 |  |  | 80 | [7 empty] | 80 | [6 empty] | 80 | [7 empty] | 80
Наименование грунта: | [6 empty] | e, д.е. = |  |  |  |  | Наименование грунта: |  | Суглинок, после оттаивания текучий, легкий песчанистый |  |  |  | e, д.е. = | 1.559488 |  |  | 85 | [7 empty] | 85 | [6 empty] | 85 | [7 empty] | 85
Схема проведения опыта: | [6 empty] | IL, д.е. = |  |  |  |  | Схема проведения опыта: |  | КД |  |  |  | IL, д.е. = | 2.833 |  |  | 90 | [7 empty] | 90 | [6 empty] | 90 | [7 empty] | 90
[22 empty] | 95 | [7 empty] | 95 | [6 empty] | 95 | [7 empty] | 95
[22 empty] | 100 | [7 empty] | 100 | [6 empty] | 100 | [7 empty] | 100
Результаты испытаний | [11 empty] | Результаты испытаний | [9 empty] | 105 | [7 empty] | 105 | [6 empty] | 105 | [7 empty] | 105
[22 empty] | 110 | [7 empty] | 110 | [6 empty] | 110 | [7 empty] | 110
[22 empty] | 115 | [7 empty] | 115 | [6 empty] | 115 | [7 empty] | 115
[22 empty] | 120 | [7 empty] | 120 | [6 empty] | 120 | [7 empty] | 120
[22 empty] | 125 | [7 empty] | 125 | [6 empty] | 125 | [7 empty] | 125
[22 empty] | 130 | [7 empty] | 130 | [6 empty] | 130 | [7 empty] | 130
[22 empty] | 135 | [7 empty] | 135 | [6 empty] | 135 | [7 empty] | 135
[22 empty] | 140 | [7 empty] | 140 | [6 empty] | 140 | [7 empty] | 140
[22 empty] | 145 | [7 empty] | 145 | [6 empty] | 145 | [7 empty] | 145
[22 empty] | 150 | [7 empty] | 150 | [6 empty] | 150 | [7 empty] | 150
[22 empty] | 155 | [7 empty] | 155 | [6 empty] | 155 | [7 empty] | 155
[22 empty] | 160 | [7 empty] | 160 | [6 empty] | 160 | [7 empty] | 160
[22 empty] | 165 | [7 empty] | 165 | [6 empty] | 165 | [7 empty] | 165
[22 empty] | 170 | [7 empty] | 170 | [6 empty] | 170 | [7 empty] | 170
[22 empty] | 175 | [7 empty] | 175 | [6 empty] | 175 | [7 empty] | 175
[22 empty] | 180 | [7 empty] | 180 | [6 empty] | 180 | [7 empty] | 180
[13 empty] | Давление в камере, Мпа σ3 | Вертикальная нагрузка, Мпа σ1 | Поровое давление, Мпа u
[7 empty] | Коэфф. Точки | [5 empty] | 0.0676984 | 0.0932709 | [5 empty] | 1 | [6 empty] | σ3,кПа | σ1,кПа | u, кПа |  |  |  | 4
[13 empty] | 0.1676984 | 0.2210274 | [27 empty] | δ3, Мпа | δ1-δ3, МПа | δ1, МПа | δ1, КПа
|  |  | Модуль деформации, МПа: | [9 empty] | 0.2676984 | 0.348784 | [21 empty] | С, МПа:
|  |  | Е0= | [32 empty] | φ, град:
|  |  | E50 = | [32 empty] | E, Мпа
|  |  | Коэф. Поперечной деформации, ϑ = | [9 empty] | Эффективные значения угла внутреннего трения и удельного сцепления ϕ', С' | [13 empty] | x | 0
[13 empty] | ϕ', град. = | 7 | [12 empty] | y |  |  |  | С, кПа | φ,°
[13 empty] | С', МПа = | 0.003
| Исполнитель: | [6 empty] | Морозов Д.С. |  |  |  |  | Исполнитель: |  |  |  |  | Морозов Д.С.
| Начальник исп. лаборатории: | [6 empty] | Семиколенова Л.Г. |  |  |  |  | Начальник исп. лаборатории: |  |  |  |  | Семиколенова Л.Г.
Лист 1 , всего листов 2 | [11 empty] | Лист 2 , всего листов 2
Частичное воспроизведение протокола испытаний без письменного разрешения ООО «ИнжГео» ЗАПРЕЩАЕТСЯ | [11 empty] | Частичное воспроизведение протокола испытаний без письменного разрешения ООО «ИнжГео» ЗАПРЕЩАЕТСЯ
[5 empty] | второй график |  | первый график | [9 empty] | К Пуассона
dev50 | epsE50 | ind | devE0 | epsE0 | dev | eps | sigma |  | dev1 | eps1 | dev2 | eps2 | dev3 | eps3 |  | Глины
0.01278625 | 0.01014021 |  |  |  | 0 | 0 |  |  | 0 | 0 | 0 | 0 | 0 | 0 |  | < 0 | 0,20-0,30
ind |  |  |  |  | 0.001405663 | 0.0007798413 |  |  | 0.004006386 | 0.0007730292 | 0.004671199 | 0.0007758226 | 0.001405663 | 0.0007798413 |  | 0-0,25 | 0,30-0,38
2 |  |  |  |  | 0.003136586 | 0.001559683 |  |  | 0.008012517 | 0.001546058 | 0.0123016 | 0.001877189 | 0.003136586 | 0.001559683 |  | 0,25< | 0,38-0,45
E0 |  |  |  |  | 0.004343865 | 0.002339524 |  |  | 0.01154047 | 0.002319088 | 0.01445169 | 0.002327468 | 0.004343865 | 0.002339524 |  | Суглинки | 0,35-0,37
epsE0 | devE0 |  |  |  | 0.0063016 | 0.003498263 |  |  | 0.0143016 | 0.002967645 | 0.01812037 | 0.00310329 | 0.0063016 | 0.003498263 |  | Пески и супеси | 0,30-0,35
0.003498263 | 0.0063016 |  |  |  | 0.006818217 | 0.003899207 |  |  | 0.01693407 | 0.003865146 | 0.02214774 | 0.003879113 | 0.006818217 | 0.003899207
[5 empty] | 0.007681048 | 0.004679048 |  |  | 0.01916557 | 0.004638175 | 0.02538794 | 0.004654936 | 0.007681048 | 0.004679048
График E50 |  | График E |  |  | 0.008486479 | 0.005458889 |  |  | 0.02138286 | 0.005411204 | 0.02929509 | 0.005430758 | 0.008486479 | 0.005458889
eps | q | sigma |  |  | 0.009332209 | 0.006238731 |  |  | 0.02315331 | 0.006184234 | 0.03222334 | 0.006206581 | 0.009332209 | 0.006238731
Горизонтальная линия E50 |  | Касательная |  |  | 0.01011594 | 0.007018572 |  |  | 0.02514426 | 0.006957263 | 0.03502682 | 0.006982404 | 0.01011594 | 0.007018572
0 |  | a | b |  | 0.01103537 | 0.007798413 |  |  | 0.02666452 | 0.007904294 | 0.03715967 | 0.007758226 | 0.01103537 | 0.007798413
|  |  | 0 |  | 0.0114882 | 0.008578255 |  |  | 0.02696103 | 0.008503321 | 0.04054279 | 0.008838164 | 0.0114882 | 0.008578255
Вертикальная линия E50 |  | p1 и p2 |  |  | 0.01207213 | 0.009358096 |  |  | 0.02807606 | 0.00927635 | 0.04091643 | 0.009309871 | 0.01207213 | 0.009358096
| 0 | 0 |  |  | 0.01278625 | 0.01014021 |  |  | 0.02897627 | 0.01004938 | 0.04249984 | 0.01008569 | 0.01278625 | 0.01014021
[5 empty] | 0.01305971 | 0.01091778 |  |  | 0.03006132 | 0.01082241 | 0.04466037 | 0.01086152 | 0.01305971 | 0.01091778
Касательная линия E50 |  |  |  |  | 0.01353165 | 0.01169762 |  |  | 0.03093083 | 0.01159544 | 0.04549738 | 0.01163734 | 0.01353165 | 0.01169762
0 | 0 | Горизонтальная 1 |  |  | 0.01410028 | 0.01247746 |  |  | 0.03208444 | 0.01236847 | 0.04761023 | 0.01241316 | 0.01410028 | 0.01247746
[5 empty] | 0.0146652 | 0.0132573 |  |  | 0.03282179 | 0.0131415 | 0.0491983 | 0.01318898 | 0.0146652 | 0.0132573
Горизонтальная линия qкр |  |  |  |  | 0.014926 | 0.01403714 |  |  | 0.03394252 | 0.01391453 | 0.05056093 | 0.01396481 | 0.014926 | 0.01403714
Горизонтальная линия q |  | Горизонтальная 2 |  |  | 0.01558227 | 0.01481699 |  |  | 0.03504626 | 0.01468755 | 0.05179748 | 0.01474063 | 0.01558227 | 0.01481699
0 |  | 0 |  |  | 0.01593361 | 0.01559683 |  |  | 0.03583266 | 0.01546058 | 0.05280733 | 0.01551645 | 0.01593361 | 0.01559683
[5 empty] | 0.01647962 | 0.01637667 |  |  | 0.03650134 | 0.01623361 | 0.05488983 | 0.01629227 | 0.01647962 | 0.01637667
Вертикальная линия q |  |  |  |  | 0.01671987 | 0.01715651 |  |  | 0.03725195 | 0.01700664 | 0.05574434 | 0.0170681 | 0.01671987 | 0.01715651
| 0 |  |  |  | 0.01725398 | 0.01793635 |  |  | 0.03828412 | 0.01777967 | 0.05717023 | 0.01784392 | 0.01725398 | 0.01793635
[5 empty] | 0.01778153 | 0.01871619 |  |  | 0.03919749 | 0.0185527 | 0.05856685 | 0.01861974 | 0.01778153 | 0.01871619
[5 empty] | 0.01810211 | 0.01949603 |  |  | 0.0396917 | 0.01932573 | 0.06003356 | 0.01939557 | 0.01810211 | 0.01949603
[5 empty] | 0.01861533 | 0.02027587 |  |  | 0.04096638 | 0.02009876 | 0.06096974 | 0.02017139 | 0.01861533 | 0.02027587
[5 empty] | 0.01902077 | 0.02105572 |  |  | 0.04142118 | 0.02087179 | 0.06217473 | 0.02094721 | 0.01902077 | 0.02105572
[5 empty] | 0.01941803 | 0.02183556 |  |  | 0.04225572 | 0.02164482 | 0.06344791 | 0.02172303 | 0.01941803 | 0.02183556
[5 empty] | 0.01970671 | 0.0226154 |  |  | 0.04276965 | 0.02241785 | 0.06458863 | 0.02249886 | 0.01970671 | 0.0226154
[5 empty] | 0.01998639 | 0.02339524 |  |  | 0.04386261 | 0.02319088 | 0.06539625 | 0.02327468 | 0.01998639 | 0.02339524
[5 empty] | 0.02055667 | 0.02417508 |  |  | 0.04403422 | 0.02396391 | 0.06707014 | 0.0240505 | 0.02055667 | 0.02417508
[5 empty] | 0.02081715 | 0.02495492 |  |  | 0.04488414 | 0.02473693 | 0.06790965 | 0.02482632 | 0.02081715 | 0.02495492
[5 empty] | 0.02106742 | 0.02573476 |  |  | 0.04581199 | 0.02550996 | 0.06851415 | 0.02560215 | 0.02106742 | 0.02573476
[5 empty] | 0.02150707 | 0.02651461 |  |  | 0.04591742 | 0.02628299 | 0.06998301 | 0.02637797 | 0.02150707 | 0.02651461
[5 empty] | 0.0217357 | 0.02729445 |  |  | 0.04650005 | 0.02705602 | 0.07031557 | 0.02715379 | 0.0217357 | 0.02729445
[5 empty] | 0.02225289 | 0.02807429 |  |  | 0.04735953 | 0.02782905 | 0.0716112 | 0.02792961 | 0.02225289 | 0.02807429
[5 empty] | 0.02245826 | 0.02885413 |  |  | 0.0479955 | 0.02860208 | 0.07236927 | 0.02870544 | 0.02245826 | 0.02885413
[5 empty] | 0.02285138 | 0.02963397 |  |  | 0.04820759 | 0.02937511 | 0.07308913 | 0.02948126 | 0.02285138 | 0.02963397
[5 empty] | 0.02303185 | 0.03041381 |  |  | 0.04859544 | 0.03014814 | 0.07437015 | 0.03025708 | 0.02303185 | 0.03041381
[5 empty] | 0.02339927 | 0.03119365 |  |  | 0.04915869 | 0.03092117 | 0.07451168 | 0.0310329 | 0.02339927 | 0.03119365
[5 empty] | 0.02365323 | 0.03197349 |  |  | 0.04949697 | 0.0316942 | 0.0751131 | 0.03180873 | 0.02365323 | 0.03197349
[5 empty] | 0.02389333 | 0.03275334 |  |  | 0.05040992 | 0.03246723 | 0.07567375 | 0.03258455 | 0.02389333 | 0.03275334
[5 empty] | 0.02411915 | 0.03353318 |  |  | 0.05069718 | 0.03324026 | 0.07629301 | 0.03336037 | 0.02411915 | 0.03353318
[5 empty] | 0.0242303 | 0.03431302 |  |  | 0.05085839 | 0.03401328 | 0.07757023 | 0.0341362 | 0.0242303 | 0.03431302
[5 empty] | 0.02442636 | 0.03509286 |  |  | 0.05099318 | 0.03478631 | 0.07820477 | 0.03491202 | 0.02442636 | 0.03509286
[5 empty] | 0.02450694 | 0.0358727 |  |  | 0.05180119 | 0.03555934 | 0.078396 | 0.03568784 | 0.02450694 | 0.0358727
[5 empty] | 0.02477161 | 0.03665254 |  |  | 0.05208206 | 0.03633237 | 0.07844328 | 0.03646366 | 0.02477161 | 0.03665254
[5 empty] | 0.02501999 | 0.03743238 |  |  | 0.05233543 | 0.0371054 | 0.07924597 | 0.03723949 | 0.02501999 | 0.03743238
[5 empty] | 0.02505166 | 0.03821223 |  |  | 0.05216092 | 0.03787843 | 0.07970342 | 0.03801531 | 0.02505166 | 0.03821223
[5 empty] | 0.02506621 | 0.03899207 |  |  | 0.05245819 | 0.03865146 | 0.07941501 | 0.03879113 | 0.02506621 | 0.03899207
[5 empty] | 0.02536325 | 0.03977191 |  |  | 0.05242686 | 0.03942449 | 0.07998009 | 0.03956695 | 0.02536325 | 0.03977191
[5 empty] | 0.02534236 | 0.04055175 |  |  | 0.05286658 | 0.04019752 | 0.08019803 | 0.04034278 | 0.02534236 | 0.04055175
[5 empty] | 0.02540314 | 0.04133159 |  |  | 0.05267698 | 0.04097055 | 0.08016818 | 0.0411186 | 0.02540314 | 0.04133159
[5 empty] | 0.02554518 | 0.04211143 |  |  | 0.0532577 | 0.04174358 | 0.08068991 | 0.04189442 | 0.02554518 | 0.04211143
[5 empty] | 0.0255725 | 0.04289127 |  |  | 0.05332904 | 0.04251661 | 0.08108558 | 0.04267024 | 0.0255725 | 0.04289127
[5 empty] | 0.02557202 | 0.04367112 |  |  | 0.05292864 | 0.04328964 | 0.08098554 | 0.04344607 | 0.02557202 | 0.04367112
[5 empty] | 0.02556485 | 0.04445096 |  |  | 0.05282526 | 0.04406266 | 0.08035851 | 0.04422189 | 0.02556485 | 0.04445096
[5 empty] | 0.02554926 | 0.0452308 |  |  | 0.05331098 | 0.04483569 | 0.08048322 | 0.04499771 | 0.02554926 | 0.0452308
[5 empty] | 0.02552551 | 0.04601064 |  |  | 0.05288629 | 0.04560872 | 0.08026195 | 0.04577353 | 0.02552551 | 0.04601064
[5 empty] | 0.02539386 | 0.04679048 |  |  | 0.05325136 | 0.04638175 | 0.08069703 | 0.04654936 | 0.02539386 | 0.04679048
[5 empty] | 0.02545455 | 0.04757032 |  |  | 0.0529064 | 0.04715478 | 0.08029077 | 0.04732518 | 0.02545455 | 0.04757032
[5 empty] | 0.02530786 | 0.04835016 |  |  | 0.05265162 | 0.04792781 | 0.07974547 | 0.048101 | 0.02530786 | 0.04835016
[5 empty] | 0.02535402 | 0.04913 |  |  | 0.0527872 | 0.04870084 | 0.07926346 | 0.04887682 | 0.02535402 | 0.04913
[5 empty] | 0.02519331 | 0.04990985 |  |  | 0.05261336 | 0.04947387 | 0.07944704 | 0.04965265 | 0.02519331 | 0.04990985
[5 empty] | 0.02502598 | 0.05068969 |  |  | 0.05283028 | 0.0502469 | 0.07889853 | 0.05042847 | 0.02502598 | 0.05068969
[5 empty] | 0.02515228 | 0.05146953 |  |  | 0.05243818 | 0.05101993 | 0.07822024 | 0.05120429 | 0.02515228 | 0.05146953
[5 empty] | 0.02507247 | 0.05224937 |  |  | 0.05233724 | 0.05179296 | 0.07771448 | 0.05198012 | 0.02507247 | 0.05224937
[5 empty] | 0.02498681 | 0.05302921 |  |  | 0.05232766 | 0.05256599 | 0.07748356 | 0.05275594 | 0.02498681 | 0.05302921
[5 empty] | 0.02489555 | 0.05380905 |  |  | 0.05240966 | 0.05333901 | 0.0769298 | 0.05353176 | 0.02489555 | 0.05380905
[5 empty] | 0.02459895 | 0.05458889 |  |  | 0.05188342 | 0.05411204 | 0.0764555 | 0.05430758 | 0.02459895 | 0.05458889
[5 empty] | 0.02449726 | 0.05536874 |  |  | 0.05174915 | 0.05488507 | 0.07666298 | 0.05508341 | 0.02449726 | 0.05536874
[5 empty] | 0.02439075 | 0.05614858 |  |  | 0.05210704 | 0.0556581 | 0.07615456 | 0.05585923 | 0.02439075 | 0.05614858
[5 empty] | 0.02447967 | 0.05692842 |  |  | 0.0514573 | 0.05643113 | 0.07483253 | 0.05663505 | 0.02447967 | 0.05692842
[5 empty] | 0.02436428 | 0.05770826 |  |  | 0.05140012 | 0.05720416 | 0.07479923 | 0.05741087 | 0.02436428 | 0.05770826
[5 empty] | 0.02424482 | 0.0584881 |  |  | 0.05113571 | 0.05797719 | 0.07385695 | 0.0581867 | 0.02424482 | 0.0584881
[5 empty] | 0.02412157 | 0.05926794 |  |  | 0.05146426 | 0.05875022 | 0.07380801 | 0.05896252 | 0.02412157 | 0.05926794
[5 empty] | 0.02379477 | 0.06004778 |  |  | 0.05078597 | 0.05952325 | 0.07265472 | 0.05973834 | 0.02379477 | 0.06004778
[5 empty] | 0.02386468 | 0.06082762 |  |  | 0.05080104 | 0.06029628 | 0.0726994 | 0.06051416 | 0.02386468 | 0.06082762
[5 empty] | 0.02363156 | 0.06160747 |  |  | 0.05070968 | 0.06106931 | 0.07164436 | 0.06128999 | 0.02363156 | 0.06160747
[5 empty] | 0.02359566 | 0.06238731 |  |  | 0.05021207 | 0.06184234 | 0.0716919 | 0.06206581 | 0.02359566 | 0.06238731
[5 empty] | 0.02345724 | 0.06316715 |  |  | 0.05010843 | 0.06261537 | 0.07114435 | 0.06284163 | 0.02345724 | 0.06316715
[5 empty] | 0.02321657 | 0.06394699 |  |  | 0.05009894 | 0.06338839 | 0.070104 | 0.06361745 | 0.02321657 | 0.06394699
[5 empty] | 0.02317388 | 0.06472683 |  |  | 0.04968382 | 0.06416142 | 0.07017319 | 0.06439328 | 0.02317388 | 0.06472683
[5 empty] | 0.02292945 | 0.06550667 |  |  | 0.04966325 | 0.06493445 | 0.06925421 | 0.0651691 | 0.02292945 | 0.06550667
[5 empty] | 0.02278352 | 0.06628651 |  |  | 0.04933744 | 0.06570748 | 0.06884938 | 0.06594492 | 0.02278352 | 0.06628651
[5 empty] | 0.02273636 | 0.06706636 |  |  | 0.04920659 | 0.06648051 | 0.06836101 | 0.06672074 | 0.02273636 | 0.06706636
[5 empty] | 0.02238821 | 0.0678462 |  |  | 0.0491709 | 0.06725354 | 0.06739141 | 0.06749657 | 0.02238821 | 0.0678462
[5 empty] | 0.02243935 | 0.06862604 |  |  | 0.04883056 | 0.06802657 | 0.06714291 | 0.06827239 | 0.02243935 | 0.06862604
[5 empty] | 0.02229001 | 0.06940588 |  |  | 0.04868578 | 0.0687996 | 0.0672178 | 0.06904821 | 0.02229001 | 0.06940588
[5 empty] | 0.02204046 | 0.07018572 |  |  | 0.04843675 | 0.06957263 | 0.06611259 | 0.06982404 | 0.02204046 | 0.07018572
[5 empty] | 0.02199096 | 0.07096556 |  |  | 0.04808368 | 0.07034566 | 0.06651632 | 0.07059986 | 0.02199096 | 0.07096556
[5 empty] | 0.02184177 | 0.0717454 |  |  | 0.04762676 | 0.07111869 | 0.06542799 | 0.07137568 | 0.02184177 | 0.0717454
[5 empty] | 0.02169313 | 0.07252524 |  |  | 0.0472662 | 0.07189172 | 0.06544695 | 0.0721515 | 0.02169313 | 0.07252524
[5 empty] | 0.0215453 | 0.07330509 |  |  | 0.04740219 | 0.07266474 | 0.06487252 | 0.07292733 | 0.0215453 | 0.07330509
[5 empty] | 0.02119855 | 0.07408493 |  |  | 0.04713493 | 0.07343777 | 0.06450404 | 0.07370315 | 0.02119855 | 0.07408493
[5 empty] | 0.02115312 | 0.07486477 |  |  | 0.04666463 | 0.0742108 | 0.06444084 | 0.07447897 | 0.02115312 | 0.07486477
[5 empty] | 0.02100928 | 0.07564461 |  |  | 0.04629147 | 0.07498383 | 0.06408224 | 0.07525479 | 0.02100928 | 0.07564461
[5 empty] | 0.02096728 | 0.07642445 |  |  | 0.04601567 | 0.07575686 | 0.06322759 | 0.07603062 | 0.02096728 | 0.07642445
[5 empty] | 0.02072738 | 0.07720429 |  |  | 0.04593742 | 0.07652989 | 0.0635762 | 0.07680644 | 0.02072738 | 0.07720429
[5 empty] | 0.02058983 | 0.07798413 |  |  | 0.04555691 | 0.07730292 | 0.06262742 | 0.07758226 | 0.02058983 | 0.07798413
[5 empty] | 0.0203549 | 0.07876398 |  |  | 0.04517436 | 0.07807595 | 0.06258058 | 0.07835808 | 0.0203549 | 0.07876398
[5 empty] | 0.02032281 | 0.07954382 |  |  | 0.04508996 | 0.07884898 | 0.06183501 | 0.07913391 | 0.02032281 | 0.07954382
[5 empty] | 0.02029338 | 0.08032366 |  |  | 0.0447039 | 0.07962201 | 0.06189004 | 0.07990973 | 0.02029338 | 0.08032366
[5 empty] | 0.02006615 | 0.0811035 |  |  | 0.04431639 | 0.08039504 | 0.061445 | 0.08068555 | 0.02006615 | 0.0811035
[5 empty] | 0.01994076 | 0.08188334 |  |  | 0.04392763 | 0.08116807 | 0.06149922 | 0.08146137 | 0.01994076 | 0.08188334
[5 empty] | 0.01971683 | 0.08266318 |  |  | 0.04393781 | 0.0819411 | 0.06035203 | 0.0822372 | 0.01971683 | 0.08266318
[5 empty] | 0.01979399 | 0.08344302 |  |  | 0.04374714 | 0.08271412 | 0.06070278 | 0.08301302 | 0.01979399 | 0.08344302
[5 empty] | 0.01967187 | 0.08422286 |  |  | 0.04345582 | 0.08348715 | 0.05975078 | 0.08378884 | 0.01967187 | 0.08422286
[5 empty] | 0.0195501 | 0.08500271 |  |  | 0.04266404 | 0.08426018 | 0.05989538 | 0.08456466 | 0.0195501 | 0.08500271
[5 empty] | 0.01922831 | 0.08578255 |  |  | 0.042572 | 0.08503321 | 0.0594359 | 0.08534049 | 0.01922831 | 0.08578255
[5 empty] | 0.01910612 | 0.08656239 |  |  | 0.04227221 | 0.08580624 | 0.05917167 | 0.08611631 | 0.01910612 | 0.08656239
[5 empty] | 0.01918317 | 0.08734223 |  |  | 0.04215188 | 0.08657927 | 0.05880202 | 0.08689213 | 0.01918317 | 0.08734223
[5 empty] | 0.01895909 | 0.08812207 |  |  | 0.04171117 | 0.0873523 | 0.0584263 | 0.08766796 | 0.01895909 | 0.08812207
[5 empty] | 0.0188335 | 0.08890191 |  |  | 0.04115044 | 0.08812533 | 0.05784383 | 0.08844378 | 0.0188335 | 0.08890191
[5 empty] | 0.01870604 | 0.08968175 |  |  | 0.04087007 | 0.08889836 | 0.05705393 | 0.0892196 | 0.01870604 | 0.08968175
[5 empty] | 0.01867632 | 0.0904616 |  |  | 0.04067041 | 0.08967139 | 0.05695596 | 0.08999542 | 0.01867632 | 0.0904616
[5 empty] | 0.01844399 | 0.09124144 |  |  | 0.03995183 | 0.09044442 | 0.05664922 | 0.09077125 | 0.01844399 | 0.09124144
[5 empty] | 0.01830867 | 0.09202128 |  |  | 0.0397147 | 0.09121745 | 0.05643307 | 0.09154707 | 0.01830867 | 0.09202128
[5 empty] | 0.01826998 | 0.09280112 |  |  | 0.03895938 | 0.09199047 | 0.05540682 | 0.09232289 | 0.01826998 | 0.09280112
[5 empty] | 0.01812757 | 0.09358096 |  |  | 0.03868624 | 0.0927635 | 0.05576981 | 0.09309871 | 0.01812757 | 0.09358096
[5 empty] | 0.01778105 | 0.0943608 |  |  | 0.03799564 | 0.09353653 | 0.05522138 | 0.09387454 | 0.01778105 | 0.0943608
[5 empty] | 0.01763005 | 0.09514064 |  |  | 0.03778794 | 0.09430956 | 0.05466085 | 0.09465036 | 0.01763005 | 0.09514064
[5 empty] | 0.01767421 | 0.09592048 |  |  | 0.03706352 | 0.09508259 | 0.05368755 | 0.09542618 | 0.01767421 | 0.09592048
[5 empty] | 0.01741316 | 0.09670033 |  |  | 0.03672274 | 0.09585562 | 0.05370083 | 0.096202 | 0.01741316 | 0.09670033
[5 empty] | 0.01734651 | 0.09748017 |  |  | 0.03606596 | 0.09662865 | 0.0532 | 0.09697783 | 0.01734651 | 0.09748017
[5 empty] | 0.01707391 | 0.09826001 |  |  | 0.03539356 | 0.09740168 | 0.05218441 | 0.09775365 | 0.01707391 | 0.09826001
[5 empty] | 0.01679498 | 0.09903985 |  |  | 0.03500404 | 0.09817471 | 0.05155338 | 0.09852947 | 0.01679498 | 0.09903985
[5 empty] | 0.01680935 | 0.09981969 |  |  | 0.03444947 | 0.09894774 | 0.05170624 | 0.09930529 | 0.01680935 | 0.09981969
[5 empty] | 0.01661664 | 0.1005995 |  |  | 0.03341539 | 0.09972077 | 0.05093159 | 0.1000811 | 0.01661664 | 0.1005995
[5 empty] | 0.0163165 | 0.1013794 |  |  | 0.03261093 | 0.1004938 | 0.05040709 | 0.1008569 | 0.0163165 | 0.1013794
[5 empty] | 0.01600853 | 0.1021592 |  |  | 0.03164526 | 0.1012668 | 0.04963518 | 0.1016328 | 0.01600853 | 0.1021592
[5 empty] | 0.01589239 | 0.1029391 |  |  | 0.03082753 | 0.1020399 | 0.04911923 | 0.1024086 | 0.01589239 | 0.1029391
[5 empty] | 0.01576769 | 0.1037189 |  |  | 0.02976691 | 0.1028129 | 0.04826259 | 0.1031844 | 0.01576769 | 0.1037189
[5 empty] | 0.01553406 | 0.1044987 |  |  | 0.02887254 | 0.1035859 | 0.04696861 | 0.1039602 | 0.01553406 | 0.1044987
[5 empty] | 0.01509113 | 0.1052786 |  |  | 0.02795359 | 0.1043589 | 0.04674065 | 0.1047361 | 0.01509113 | 0.1052786
[5 empty] | 0.01483008 | 0.1060584 |  |  | 0.02691921 | 0.105132 | 0.04588205 | 0.1055119 | 0.01483008 | 0.1060584
[5 empty] | 0.01458352 | 0.1068383 |  |  | 0.02617855 | 0.105905 | 0.04449617 | 0.1062877 | 0.01458352 | 0.1068383
[5 empty] | 0.01425002 | 0.1076181 |  |  | 0.02514077 | 0.106678 | 0.04378637 | 0.1070635 | 0.01425002 | 0.1076181
[5 empty] | 0.01374573 | 0.1083979 |  |  | 0.02401504 | 0.1074511 | 0.042656 | 0.1078393 | 0.01374573 | 0.1083979
[5 empty] | 0.01298682 | 0.1091778 |  |  | 0.02261049 | 0.1082241 | 0.04200841 | 0.1086152 | 0.01298682 | 0.1091778
[5 empty] | 0.01258943 | 0.1099576 |  |  | 0.0220363 | 0.1089971 | 0.04134695 | 0.109391 | 0.01258943 | 0.1099576
[5 empty] | 0.01176974 | 0.1107375 |  |  | 0.02110162 | 0.1097701 | 0.04017499 | 0.1101668 | 0.01176974 | 0.1107375
[5 empty] | 0.0112439 | 0.1115173 |  |  | 0.0201156 | 0.1105432 | 0.03879586 | 0.1109426 | 0.0112439 | 0.1115173
[5 empty] | 0.01052808 | 0.1122972 |  |  | 0.0192874 | 0.1113162 | 0.03811293 | 0.1117185 | 0.01052808 | 0.1122972
[5 empty] | 0.01003842 | 0.113077 |  |  | 0.01872618 | 0.1120892 | 0.03702956 | 0.1124943 | 0.01003842 | 0.113077
[5 empty] | 0.009391085 | 0.1138568 |  |  | 0.01774109 | 0.1128623 | 0.03564908 | 0.1132701 | 0.009391085 | 0.1138568
[5 empty] | 0.009002242 | 0.1146367 |  |  | 0.01703899 | 0.1136353 | 0.03537486 | 0.1140459 | 0.009002242 | 0.1146367
[5 empty] | 0.008488046 | 0.1154165 |  |  | 0.01686451 | 0.1144083 | 0.03421025 | 0.1148217 | 0.008488046 | 0.1154165
[5 empty] | 0.008364656 | 0.1161964 |  |  | 0.01619089 | 0.1151814 | 0.0333586 | 0.1155976 | 0.008364656 | 0.1161964
[5 empty] | 0.007948232 | 0.1169762 |  |  | 0.0154185 | 0.1159544 | 0.03222327 | 0.1163734 | 0.007948232 | 0.1169762
[5 empty] | 0.007919221 | 0.117756 |  |  | 0.01494775 | 0.1167274 | 0.0310076 | 0.1171492 | 0.007919221 | 0.117756
[5 empty] | 0.007896986 | 0.1185359 |  |  | 0.014279 | 0.1175004 | 0.03031496 | 0.117925 | 0.007896986 | 0.1185359
[5 empty] | 0.007777539 | 0.1193157 |  |  | 0.01371266 | 0.1182735 | 0.0295487 | 0.1187009 | 0.007777539 | 0.1193157
[5 empty] | 0.007660869 | 0.1200956 |  |  | 0.01294911 | 0.1190465 | 0.02841217 | 0.1194767 | 0.007660869 | 0.1200956
[5 empty] | 0.007546969 | 0.1208754 |  |  | 0.01258873 | 0.1198195 | 0.02760872 | 0.1202525 | 0.007546969 | 0.1208754
[5 empty] | 0.007435828 | 0.1216552 |  |  | 0.0123319 | 0.1205926 | 0.0274378 | 0.1210283 | 0.007435828 | 0.1216552
[5 empty] | 0.007327437 | 0.1224351 |  |  | 0.01137902 | 0.1213656 | 0.02637486 | 0.1218042 | 0.007327437 | 0.1224351
[5 empty] | 0.007121788 | 0.1232149 |  |  | 0.01123047 | 0.1221386 | 0.02581509 | 0.12258 | 0.007121788 | 0.1232149
[5 empty] | 0.007118871 | 0.1239948 |  |  | 0.01018664 | 0.1229116 | 0.0251586 | 0.1233558 | 0.007118871 | 0.1239948
[5 empty] | 0.006918677 | 0.1247746 |  |  | 0.009647909 | 0.1236847 | 0.02450546 | 0.1241316 | 0.006918677 | 0.1247746
[5 empty] | 0.006821196 | 0.1255545 |  |  | 0.009314667 | 0.1244577 | 0.02345577 | 0.1249074 | 0.006821196 | 0.1255545
[5 empty] | 0.00682642 | 0.1263343 |  |  | 0.0085873 | 0.1252307 | 0.02290961 | 0.1256833 | 0.00682642 | 0.1263343
[5 empty] | 0.006634338 | 0.1271141 |  |  | 0.008166193 | 0.1260038 | 0.02156708 | 0.1264591 | 0.006634338 | 0.1271141
[5 empty] | 0.006444943 | 0.127894 |  |  | 0.007851732 | 0.1267768 | 0.02142826 | 0.1272349 | 0.006444943 | 0.127894
[5 empty] | 0.006458225 | 0.1286738 |  |  | 0.007444305 | 0.1275498 | 0.02059325 | 0.1280107 | 0.006458225 | 0.1286738
[5 empty] | 0.006374175 | 0.1294537 |  |  | 0.006744295 | 0.1283228 | 0.01986212 | 0.1287866 | 0.006374175 | 0.1294537
[5 empty] | 0.006192783 | 0.1302335 |  |  | 0.006052091 | 0.1290959 | 0.01933498 | 0.1295624 | 0.006192783 | 0.1302335
[5 empty] | 0.00611404 | 0.1310133 |  |  | 0.005968077 | 0.1298689 | 0.01861191 | 0.1303382 | 0.00611404 | 0.1310133
[5 empty] | 0.006137937 | 0.1317932 |  |  | 0.005192639 | 0.1306419 | 0.017593 | 0.131114 | 0.006137937 | 0.1317932
[5 empty] | 0.005964465 | 0.132573 |  |  | 0.004826164 | 0.131415 | 0.01697834 | 0.1318898 | 0.005964465 | 0.132573
[5 empty] | 0.005893614 | 0.1333529 |  |  | 0.004169038 | 0.132188 | 0.01586802 | 0.1326657 | 0.005893614 | 0.1333529
[5 empty] | 0.006025377 | 0.1341327 |  |  | 0.003721646 | 0.132961 | 0.01506212 | 0.1334415 | 0.006025377 | 0.1341327
[5 empty] | 0.005759742 | 0.1349126 |  |  | 0.003284375 | 0.1337341 | 0.01466074 | 0.1342173 | 0.005759742 | 0.1349126
[5 empty] | 0.005696701 | 0.1356924 |  |  | 0.002857611 | 0.1345071 | 0.01386397 | 0.1349931 | 0.005696701 | 0.1356924
[5 empty] | 0.005636246 | 0.1364722 |  |  | 0.00294174 | 0.1352801 | 0.0130719 | 0.135769 | 0.005636246 | 0.1364722
[5 empty] | 0.005678365 | 0.1372521 |  |  | 0.002337147 | 0.1360531 | 0.0126846 | 0.1365448 | 0.005678365 | 0.1372521
[5 empty] | 0.005723052 | 0.1380319 |  |  | 0.001744219 | 0.1368262 | 0.01160219 | 0.1373206 | 0.005723052 | 0.1380319
[5 empty] | 0.005570295 | 0.1388118 |  |  | 0.001363341 | 0.1375992 | 0.01152473 | 0.1380964 | 0.005570295 | 0.1388118
[5 empty] | 0.005420087 | 0.1395916 |  |  | 0.0008949008 | 0.1383722 | 0.01015233 | 0.1388722 | 0.005420087 | 0.1395916
[5 empty] | 0.005372418 | 0.1403714 |  |  | 0.0009392831 | 0.1391453 | 0.009585073 | 0.1396481 | 0.005372418 | 0.1403714
[5 empty] | 0.005527278 | 0.1411513 |  |  | 0.0003968741 | 0.1399183 | 0.008923044 | 0.1404239 | 0.005527278 | 0.1411513
[5 empty] | 0.005484658 | 0.1419311 |  |  | -3.194009e-05 | 0.1406913 | 0.008366336 | 0.1411997 | 0.005484658 | 0.1419311
[5 empty] | 0.00534455 | 0.142711 |  |  | -0.0002467734 | 0.1414643 | 0.008315038 | 0.1419755 | 0.00534455 | 0.142711
[5 empty] | 0.005206944 | 0.1434908 |  |  | -0.0005472399 | 0.1422374 | 0.007069239 | 0.1427514 | 0.005206944 | 0.1434908
[5 empty] | 0.005371831 | 0.1442706 |  |  | -0.0006329535 | 0.1430104 | 0.006529027 | 0.1435272 | 0.005371831 | 0.1442706
[5 empty] | 0.005239201 | 0.1450505 |  |  | -0.001203528 | 0.1437834 | 0.005994493 | 0.144303 | 0.005239201 | 0.1450505
[5 empty] | 0.005109046 | 0.1458303 |  |  | -0.001058578 | 0.1445565 | 0.005565726 | 0.1450788 | 0.005109046 | 0.1458303
[5 empty] | 0.005081357 | 0.1466102 |  |  | -0.001697717 | 0.1453295 | 0.004342814 | 0.1458547 | 0.005081357 | 0.1466102
[5 empty] | 0.005056123 | 0.14739 |  |  | -0.002020559 | 0.1461025 | 0.004425848 | 0.1466305 | 0.005056123 | 0.14739
[5 empty] | 0.005033336 | 0.1481699 |  |  | -0.001826718 | 0.1468755 | 0.003814916 | 0.1474063 | 0.005033336 | 0.1481699
[5 empty] | 0.005112987 | 0.1489497 |  |  | -0.001915808 | 0.1476486 | 0.002510108 | 0.1481821 | 0.005112987 | 0.1489497
[5 empty] | 0.005195066 | 0.1497295 |  |  | -0.002487443 | 0.1484216 | 0.001911512 | 0.1489579 | 0.005195066 | 0.1497295
[5 empty] | 0.005179565 | 0.1505094 |  |  | -0.002641237 | 0.1491946 | 0.002119219 | 0.1497338 | 0.005179565 | 0.1505094
[5 empty] | 0.004966473 | 0.1512892 |  |  | -0.002376805 | 0.1499677 | 0.001533317 | 0.1505096 | 0.004966473 | 0.1512892
[5 empty] | 0.005055783 | 0.1520691 |  |  | -0.002593759 | 0.1507407 | 0.0004538962 | 0.1512854 | 0.005055783 | 0.1520691
[5 empty] | 0.005047484 | 0.1528489 |  |  | -0.002691714 | 0.1515137 | -1.895498e-05 | 0.1520612 | 0.005047484 | 0.1528489
[5 empty] | 0.004941568 | 0.1536287 |  |  | -0.002970284 | 0.1522868 | -0.0009851469 | 0.1528371 | 0.004941568 | 0.1536287
[5 empty] | 0.005038025 | 0.1544086 |  |  | -0.002829083 | 0.1530598 | -0.00144459 | 0.1536129 | 0.005038025 | 0.1544086
[5 empty] | 0.005136846 | 0.1551884 |  |  | -0.003167724 | 0.1538328 | -0.002097196 | 0.1543887 | 0.005136846 | 0.1551884