## 1
Общество с ограниченной ответственностью "Инженерная геология" (ООО "ИнжГео") | [11 empty] | Общество с ограниченной ответственностью "Инженерная геология" (ООО "ИнжГео")
Юр. адрес: 117279, г. Москва, ул. Миклухо-Маклая, 36 а, этаж 5, пом. XXIII к. 76-84 | [11 empty] | Юр. адрес: 117279, г. Москва, ул. Миклухо-Маклая, 36 а, этаж 5, пом. XXIII к. 76-84 | [8 empty] | нагр |  |  | X0 | Y0 | R |  | нагр |  |  |  | X0 | Y0 | R | нагр |  |  |  | X0 | Y0 | R |  | нагр |  |  |  | X0 | Y0 | R
Телефон/факс +7 (495) 132-30-00, Адрес электронной почты inbox@inj-geo.ru | [11 empty] | Телефон/факс +7 (495) 132-30-00, Адрес электронной почты inbox@inj-geo.ru | [12 empty] | 0 | [7 empty] | 0 | [6 empty] | 0 | [7 empty] | 0
[21 empty] | девиатор | [6 empty] | девиатор | [6 empty] | девиатор | [7 empty] | девиатор
Испытательная лаборатория ООО «ИнжГео» | [11 empty] | Испытательная лаборатория ООО «ИнжГео» | [8 empty] | x0 | Угол | X | Y |  |  |  | x0 |  | Угол | X | Y |  |  | x0 |  | Угол | X | Y |  |  |  | x0 |  | Угол | X | Y
Адрес места осуществления деятельности лаборатории: г. Москва, просп. Вернадского, д. 51, стр. 1 | [11 empty] | Адрес места осуществления деятельности лаборатории: г. Москва, просп. Вернадского, д. 51, стр. 1 | [9 empty] | 0 | [7 empty] | 0 | [6 empty] | 0 | [7 empty] | 0
Телефон +7(910)4557682, E-mail: slg85@mail.ru | [11 empty] | Телефон +7(910)4557682, E-mail: slg85@mail.ru | [9 empty] | 5 | [7 empty] | 5 | [6 empty] | 5 | [7 empty] | 5
[22 empty] | 10 | [7 empty] | 10 | [6 empty] | 10 | [7 empty] | 10
[12 empty] | Протокол испытаний № 13-63/217 от 03-06-2023 | [9 empty] | 15 | [7 empty] | 15 | [6 empty] | 15 | [7 empty] | 15
[22 empty] | 20 | [7 empty] | 20 | [6 empty] | 20 | [7 empty] | 20
[12 empty] | Наименование и адрес заказчика: Переход трубопровода через р. Енисей | [9 empty] | 25 | [7 empty] | 25 | [6 empty] | 25 | [7 empty] | 25
[12 empty] | Наименование объекта: ООО Регионстрой | [9 empty] | 30 | [7 empty] | 30 | [6 empty] | 30 | [7 empty] | 30
Наименование используемого метода/методики: ГОСТ 12248.4-2020 | [11 empty] | Наименование используемого метода/методики: ГОСТ 12248.3-2020 | [9 empty] | 35 | [7 empty] | 35 | [6 empty] | 35 | [7 empty] | 35
Условия проведения испытания: температура окружающей среды (18 - 25)0С, влажность воздуха (40 - 75)% | [11 empty] | Условия проведения испытания: температура окружающей среды (18 - 25)0С, влажность воздуха (40 - 75)% | [9 empty] | 40 | [7 empty] | 40 | [6 empty] | 40 | [7 empty] | 40
[12 empty] | Дата получение объекта подлежащего испытаниям: 07-05-2023 | [9 empty] | 45 | [7 empty] | 45 | [6 empty] | 45 | [7 empty] | 45
[12 empty] | Дата испытания: 25.10.2022-19.11.2217 | [9 empty] | 50 | [7 empty] | 50 | [6 empty] | 50 | [7 empty] | 50
[22 empty] | 55 | [7 empty] | 55 | [6 empty] | 55 | [7 empty] | 55
Испытание грунтов методом трехосного сжатия | [11 empty] | Испытание грунтов методом трехосного сжатия | [9 empty] | 60 | [7 empty] | 60 | [6 empty] | 60 | [7 empty] | 60
[22 empty] | 65 | [7 empty] | 65 | [6 empty] | 65 | [7 empty] | 65
Лабораторный номер: | [6 empty] | We, д.е. = |  |  |  |  | Лабораторный номер: |  | 1252 |  |  |  | We, д.е. = | 0.589057596 |  |  | 70 | [7 empty] | 70 | [6 empty] | 70 | [7 empty] | 70
Номер скважины: | [6 empty] | ρ, г/см3 = |  |  |  |  | Номер скважины: |  | BH-121 |  |  |  | ρ, г/см3 = | 1.55 |  |  | 75 | [7 empty] | 75 | [6 empty] | 75 | [7 empty] | 75
Глубина отбора, м: | [6 empty] | ρs, г/см3 = |  |  |  |  | Глубина отбора, м: |  | 1 |  |  |  | ρs, г/см3 = | 2.74 |  |  | 80 | [7 empty] | 80 | [6 empty] | 80 | [7 empty] | 80
Наименование грунта: | [6 empty] | e, д.е. = |  |  |  |  | Наименование грунта: |  | Суглинок, после оттаивания текучий, тяжелый песчанистый |  |  |  | e, д.е. = | 1.809044 |  |  | 85 | [7 empty] | 85 | [6 empty] | 85 | [7 empty] | 85
Схема проведения опыта: | [6 empty] | IL, д.е. = |  |  |  |  | Схема проведения опыта: |  | КД |  |  |  | IL, д.е. = | 2.758 |  |  | 90 | [7 empty] | 90 | [6 empty] | 90 | [7 empty] | 90
[22 empty] | 95 | [7 empty] | 95 | [6 empty] | 95 | [7 empty] | 95
[22 empty] | 100 | [7 empty] | 100 | [6 empty] | 100 | [7 empty] | 100
Результаты испытаний | [11 empty] | Результаты испытаний | [9 empty] | 105 | [7 empty] | 105 | [6 empty] | 105 | [7 empty] | 105
[22 empty] | 110 | [7 empty] | 110 | [6 empty] | 110 | [7 empty] | 110
[22 empty] | 115 | [7 empty] | 115 | [6 empty] | 115 | [7 empty] | 115
[22 empty] | 120 | [7 empty] | 120 | [6 empty] | 120 | [7 empty] | 120
[22 empty] | 125 | [7 empty] | 125 | [6 empty] | 125 | [7 empty] | 125
[22 empty] | 130 | [7 empty] | 130 | [6 empty] | 130 | [7 empty] | 130
[22 empty] | 135 | [7 empty] | 135 | [6 empty] | 135 | [7 empty] | 135
[22 empty] | 140 | [7 empty] | 140 | [6 empty] | 140 | [7 empty] | 140
[22 empty] | 145 | [7 empty] | 145 | [6 empty] | 145 | [7 empty] | 145
[22 empty] | 150 | [7 empty] | 150 | [6 empty] | 150 | [7 empty] | 150
[22 empty] | 155 | [7 empty] | 155 | [6 empty] | 155 | [7 empty] | 155
[22 empty] | 160 | [7 empty] | 160 | [6 empty] | 160 | [7 empty] | 160
[22 empty] | 165 | [7 empty] | 165 | [6 empty] | 165 | [7 empty] | 165
[22 empty] | 170 | [7 empty] | 170 | [6 empty] | 170 | [7 empty] | 170
[22 empty] | 175 | [7 empty] | 175 | [6 empty] | 175 | [7 empty] | 175
[22 empty] | 180 | [7 empty] | 180 | [6 empty] | 180 | [7 empty] | 180
[13 empty] | Давление в камере, Мпа σ3 | Вертикальная нагрузка, Мпа σ1 | Поровое давление, Мпа u
[7 empty] | Коэфф. Точки | [5 empty] | 0.05 | 0.08908149 | [5 empty] | 1 | [6 empty] | σ3,кПа | σ1,кПа | u, кПа |  |  |  | 4
[13 empty] | 0.15 | 0.2471297 | [27 empty] | δ3, Мпа | δ1-δ3, МПа | δ1, МПа | δ1, КПа
|  |  | Модуль деформации, МПа: | [9 empty] | 0.25 | 0.4051779 | [21 empty] | С, МПа:
|  |  | Е0= | [32 empty] | φ, град:
|  |  | E50 = | [32 empty] | E, Мпа
|  |  | Коэф. Поперечной деформации, ϑ = | [9 empty] | Эффективные значения угла внутреннего трения и удельного сцепления ϕ', С' | [13 empty] | x | 0
[13 empty] | ϕ', град. = | 13 | [12 empty] | y |  |  |  | С, кПа | φ,°
[13 empty] | С', МПа = | 0.004
| Исполнитель: | [6 empty] | Морозов Д.С. |  |  |  |  | Исполнитель: |  |  |  |  | Морозов Д.С.
| Начальник исп. лаборатории: | [6 empty] | Семиколенова Л.Г. |  |  |  |  | Начальник исп. лаборатории: |  |  |  |  | Семиколенова Л.Г.
Лист 1 , всего листов 2 | [11 empty] | Лист 2 , всего листов 2
Частичное воспроизведение протокола испытаний без письменного разрешения ООО «ИнжГео» ЗАПРЕЩАЕТСЯ | [11 empty] | Частичное воспроизведение протокола испытаний без письменного разрешения ООО «ИнжГео» ЗАПРЕЩАЕТСЯ
[5 empty] | второй график |  | первый график | [9 empty] | К Пуассона
dev50 | epsE50 | ind | devE0 | epsE0 | dev | eps | sigma |  | dev1 | eps1 | dev2 | eps2 | dev3 | eps3 |  | Глины
0.01954074 | 0.01212801 |  |  |  | 0 | 0 |  |  | 0 | 0 | 0 | 0 | 0 | 0 |  | < 0 | 0,20-0,30
ind |  |  |  |  | 0.001889034 | 0.0007861475 |  |  | 0.005133008 | 0.0007826395 | 0.01217426 | 0.0007763443 | 0.001889034 | 0.0007861475 |  | 0-0,25 | 0,30-0,38
2 |  |  |  |  | 0.004103416 | 0.001572295 |  |  | 0.008 | 0.001273133 | 0.02494021 | 0.001552689 | 0.004103416 | 0.001572295 |  | 0,25< | 0,38-0,45
E0 |  |  |  |  | 0.005701578 | 0.002358443 |  |  | 0.01310433 | 0.002347919 | 0.03769967 | 0.002329033 | 0.005701578 | 0.002358443 |  | Суглинки | 0,35-0,37
epsE0 | devE0 |  |  |  | 0.00754195 | 0.00314459 |  |  | 0.01668285 | 0.003130558 | 0.04695447 | 0.003105377 | 0.00754195 | 0.00314459 |  | Пески и супеси | 0,30-0,35
0.004344565 | 0.01 |  |  |  | 0.009082965 | 0.003930738 |  |  | 0.02125392 | 0.003913198 | 0.05620643 | 0.003881722 | 0.009082965 | 0.003930738
[5 empty] | 0.01 | 0.004344565 |  |  | 0.02439876 | 0.004695837 | 0.06235739 | 0.004658066 | 0.01 | 0.004344565
График E50 |  | График E |  |  | 0.01172365 | 0.005503033 |  |  | 0.02859862 | 0.005478477 | 0.068 | 0.005522064 | 0.01172365 | 0.005503033
eps | q | sigma |  |  | 0.0128689 | 0.00628918 |  |  | 0.03223471 | 0.006261116 | 0.06940381 | 0.006210755 | 0.0128689 | 0.00628918
Горизонтальная линия E50 |  | Касательная |  |  | 0.01394402 | 0.007075328 |  |  | 0.03478826 | 0.007043756 | 0.07276867 | 0.006987099 | 0.01394402 | 0.007075328
0 |  | a | b |  | 0.01475289 | 0.007861475 |  |  | 0.0379405 | 0.007826395 | 0.07392115 | 0.007763443 | 0.01475289 | 0.007861475
|  |  | 0 |  | 0.01599941 | 0.008647623 |  |  | 0.04107267 | 0.008609035 | 0.07637099 | 0.008539788 | 0.01599941 | 0.008647623
Вертикальная линия E50 |  | p1 и p2 |  |  | 0.01658746 | 0.00943377 |  |  | 0.04306598 | 0.009391674 | 0.07758896 | 0.009001076 | 0.01658746 | 0.00943377
| 0 | 0 |  |  | 0.01752094 | 0.01021992 |  |  | 0.04580167 | 0.01017431 | 0.08042727 | 0.01009248 | 0.01752094 | 0.01021992
[5 empty] | 0.01830372 | 0.01100607 |  |  | 0.04856485 | 0.01104098 | 0.08160927 | 0.01086882 | 0.01830372 | 0.01100607
Касательная линия E50 |  |  |  |  | 0.01954074 | 0.01212801 |  |  | 0.04954083 | 0.01173959 | 0.0834384 | 0.01164516 | 0.01954074 | 0.01212801
0 | 0 | Горизонтальная 1 |  |  | 0.01974003 | 0.01257836 |  |  | 0.05130581 | 0.01252223 | 0.08571001 | 0.01242151 | 0.01974003 | 0.01257836
[5 empty] | 0.02063963 | 0.01336451 |  |  | 0.05385591 | 0.01330487 | 0.08881945 | 0.01319785 | 0.02063963 | 0.01336451
Горизонтальная линия qкр |  |  |  |  | 0.02134161 | 0.01415066 |  |  | 0.05498951 | 0.01408751 | 0.08986208 | 0.0139742 | 0.02134161 | 0.01415066
Горизонтальная линия q |  | Горизонтальная 2 |  |  | 0.02204489 | 0.0149368 |  |  | 0.05740496 | 0.01487015 | 0.09213325 | 0.01475054 | 0.02204489 | 0.0149368
0 |  | 0 |  |  | 0.02254838 | 0.01572295 |  |  | 0.05940065 | 0.01565279 | 0.09512832 | 0.01552689 | 0.02254838 | 0.01572295
[5 empty] | 0.023451 | 0.0165091 |  |  | 0.06027494 | 0.01643543 | 0.09684264 | 0.01630323 | 0.023451 | 0.0165091
Вертикальная линия q |  |  |  |  | 0.02405166 | 0.01729525 |  |  | 0.0624262 | 0.01721807 | 0.09917157 | 0.01707958 | 0.02405166 | 0.01729525
| 0 |  |  |  | 0.02484928 | 0.01808139 |  |  | 0.0639528 | 0.01800071 | 0.1025105 | 0.01785592 | 0.02484928 | 0.01808139
[5 empty] | 0.02554277 | 0.01886754 |  |  | 0.0660531 | 0.01878335 | 0.1046547 | 0.01863226 | 0.02554277 | 0.01886754
[5 empty] | 0.02623106 | 0.01965369 |  |  | 0.06762548 | 0.01956599 | 0.1060995 | 0.01940861 | 0.02623106 | 0.01965369
[5 empty] | 0.02681305 | 0.02043984 |  |  | 0.0692683 | 0.02034863 | 0.1098404 | 0.02018495 | 0.02681305 | 0.02043984
[5 empty] | 0.02748767 | 0.02122598 |  |  | 0.07097993 | 0.02113127 | 0.1108727 | 0.0209613 | 0.02748767 | 0.02122598
[5 empty] | 0.02805382 | 0.02201213 |  |  | 0.07275875 | 0.02191391 | 0.1131917 | 0.02173764 | 0.02805382 | 0.02201213
[5 empty] | 0.02871043 | 0.02279828 |  |  | 0.07390312 | 0.02269655 | 0.1152928 | 0.02251399 | 0.02871043 | 0.02279828
[5 empty] | 0.02945641 | 0.02358443 |  |  | 0.0754114 | 0.02347919 | 0.1182714 | 0.02329033 | 0.02945641 | 0.02358443
[5 empty] | 0.03019068 | 0.02437057 |  |  | 0.07658197 | 0.02426183 | 0.1204227 | 0.02406667 | 0.03019068 | 0.02437057
[5 empty] | 0.03081215 | 0.02515672 |  |  | 0.0788132 | 0.02504447 | 0.1221422 | 0.02484302 | 0.03081215 | 0.02515672
[5 empty] | 0.03141974 | 0.02594287 |  |  | 0.07990346 | 0.0258271 | 0.1248252 | 0.02561936 | 0.03141974 | 0.02594287
[5 empty] | 0.03191236 | 0.02672902 |  |  | 0.08115111 | 0.02660974 | 0.1272671 | 0.02639571 | 0.03191236 | 0.02672902
[5 empty] | 0.03248894 | 0.02751516 |  |  | 0.08245452 | 0.02739238 | 0.1284632 | 0.02717205 | 0.03248894 | 0.02751516
[5 empty] | 0.03294838 | 0.02830131 |  |  | 0.08341207 | 0.02817502 | 0.1311088 | 0.0279484 | 0.03294838 | 0.02830131
[5 empty] | 0.0333896 | 0.02908746 |  |  | 0.08502211 | 0.02895766 | 0.1328994 | 0.02872474 | 0.0333896 | 0.02908746
[5 empty] | 0.03391152 | 0.02987361 |  |  | 0.08638303 | 0.0297403 | 0.1345302 | 0.02950108 | 0.03391152 | 0.02987361
[5 empty] | 0.03451306 | 0.03065975 |  |  | 0.08699318 | 0.03052294 | 0.1363967 | 0.03027743 | 0.03451306 | 0.03065975
[5 empty] | 0.03489312 | 0.0314459 |  |  | 0.08795094 | 0.03130558 | 0.1386942 | 0.03105377 | 0.03489312 | 0.0314459
[5 empty] | 0.03555063 | 0.03223205 |  |  | 0.08905468 | 0.03208822 | 0.140318 | 0.03183012 | 0.03555063 | 0.03223205
[5 empty] | 0.0358845 | 0.0330182 |  |  | 0.08990276 | 0.03287086 | 0.1414635 | 0.03260646 | 0.0358845 | 0.0330182
[5 empty] | 0.03639365 | 0.03380434 |  |  | 0.09089355 | 0.0336535 | 0.1433261 | 0.03338281 | 0.03639365 | 0.03380434
[5 empty] | 0.036777 | 0.03459049 |  |  | 0.09162542 | 0.03443614 | 0.1451011 | 0.03415915 | 0.036777 | 0.03459049
[5 empty] | 0.03723345 | 0.03537664 |  |  | 0.09309675 | 0.03521878 | 0.1458838 | 0.03493549 | 0.03723345 | 0.03537664
[5 empty] | 0.03746193 | 0.03616279 |  |  | 0.0929059 | 0.03600142 | 0.1481696 | 0.03571184 | 0.03746193 | 0.03616279
[5 empty] | 0.03786135 | 0.03694893 |  |  | 0.09395123 | 0.03678406 | 0.149754 | 0.03648818 | 0.03786135 | 0.03694893
[5 empty] | 0.03803063 | 0.03773508 |  |  | 0.09413112 | 0.0375667 | 0.1507321 | 0.03726453 | 0.03803063 | 0.03773508
[5 empty] | 0.03826868 | 0.03852123 |  |  | 0.09534394 | 0.03834934 | 0.1506994 | 0.03804087 | 0.03826868 | 0.03852123
[5 empty] | 0.03837442 | 0.03930738 |  |  | 0.09598805 | 0.03913198 | 0.1514513 | 0.03881722 | 0.03837442 | 0.03930738
[5 empty] | 0.03844676 | 0.04009352 |  |  | 0.09566183 | 0.03991462 | 0.153283 | 0.03959356 | 0.03844676 | 0.04009352
[5 empty] | 0.03868463 | 0.04087967 |  |  | 0.09576364 | 0.04069726 | 0.15399 | 0.0403699 | 0.03868463 | 0.04087967
[5 empty] | 0.03888693 | 0.04166582 |  |  | 0.09619185 | 0.0414799 | 0.1535676 | 0.04114625 | 0.03888693 | 0.04166582
[5 empty] | 0.03908149 | 0.04245197 |  |  | 0.09654483 | 0.04226253 | 0.1539111 | 0.04192259 | 0.03908149 | 0.04245197
[5 empty] | 0.03888052 | 0.04323811 |  |  | 0.09712971 | 0.04304517 | 0.1551779 | 0.04269894 | 0.03888052 | 0.04323811
[5 empty] | 0.03887859 | 0.04402426 |  |  | 0.09682508 | 0.04382781 | 0.1545778 | 0.04347528 | 0.03887859 | 0.04402426
[5 empty] | 0.03886652 | 0.04481041 |  |  | 0.0964916 | 0.04461045 | 0.1536632 | 0.04425163 | 0.03886652 | 0.04481041
[5 empty] | 0.03904537 | 0.04559656 |  |  | 0.09652683 | 0.04539309 | 0.1546237 | 0.04502797 | 0.03904537 | 0.04559656
[5 empty] | 0.03901546 | 0.0463827 |  |  | 0.09623205 | 0.04617573 | 0.1545601 | 0.04580432 | 0.03901546 | 0.0463827
[5 empty] | 0.03887715 | 0.04716885 |  |  | 0.09600856 | 0.04695837 | 0.1546728 | 0.04658066 | 0.03887715 | 0.04716885
[5 empty] | 0.03883076 | 0.047955 |  |  | 0.09645765 | 0.04774101 | 0.1542625 | 0.047357 | 0.03883076 | 0.047955
[5 empty] | 0.03857663 | 0.04874115 |  |  | 0.09568058 | 0.04852365 | 0.1546298 | 0.04813335 | 0.03857663 | 0.04874115
[5 empty] | 0.0388151 | 0.04952729 |  |  | 0.09587866 | 0.04930629 | 0.1533754 | 0.04890969 | 0.0388151 | 0.04952729
[5 empty] | 0.0387465 | 0.05031344 |  |  | 0.09535316 | 0.05008893 | 0.1537998 | 0.04968604 | 0.0387465 | 0.05031344
[5 empty] | 0.03837117 | 0.05109959 |  |  | 0.09510538 | 0.05087157 | 0.1531036 | 0.05046238 | 0.03837117 | 0.05109959
[5 empty] | 0.03858945 | 0.05188574 |  |  | 0.09543659 | 0.05165421 | 0.1533875 | 0.05123873 | 0.03858945 | 0.05188574
[5 empty] | 0.03850168 | 0.05267188 |  |  | 0.09434809 | 0.05243685 | 0.1535521 | 0.05201507 | 0.03850168 | 0.05267188
[5 empty] | 0.03820818 | 0.05345803 |  |  | 0.09444116 | 0.05321949 | 0.153398 | 0.05279141 | 0.03820818 | 0.05345803
[5 empty] | 0.0382093 | 0.05424418 |  |  | 0.09421708 | 0.05400213 | 0.1531257 | 0.05356776 | 0.0382093 | 0.05424418
[5 empty] | 0.03800537 | 0.05503033 |  |  | 0.09427714 | 0.05478477 | 0.152236 | 0.0543441 | 0.03800537 | 0.05503033
[5 empty] | 0.03779672 | 0.05581647 |  |  | 0.09362263 | 0.05556741 | 0.1515294 | 0.05512045 | 0.03779672 | 0.05581647
[5 empty] | 0.0377837 | 0.05660262 |  |  | 0.09275483 | 0.05635005 | 0.1523065 | 0.05589679 | 0.0377837 | 0.05660262
[5 empty] | 0.03766665 | 0.05738877 |  |  | 0.09287502 | 0.05713269 | 0.151268 | 0.05667314 | 0.03766665 | 0.05738877
[5 empty] | 0.03744589 | 0.05817492 |  |  | 0.0923845 | 0.05791533 | 0.1510144 | 0.05744948 | 0.03744589 | 0.05817492
[5 empty] | 0.03732176 | 0.05896106 |  |  | 0.09188454 | 0.05869796 | 0.1502464 | 0.05822582 | 0.03732176 | 0.05896106
[5 empty] | 0.03749461 | 0.05974721 |  |  | 0.09197644 | 0.0594806 | 0.1493645 | 0.05900217 | 0.03749461 | 0.05974721
[5 empty] | 0.03736476 | 0.06053336 |  |  | 0.09106148 | 0.06026324 | 0.1499695 | 0.05977851 | 0.03736476 | 0.06053336
[5 empty] | 0.03713255 | 0.06131951 |  |  | 0.09104094 | 0.06104588 | 0.1491618 | 0.06055486 | 0.03713255 | 0.06131951
[5 empty] | 0.03679832 | 0.06210565 |  |  | 0.09011612 | 0.06182852 | 0.1490422 | 0.0613312 | 0.03679832 | 0.06210565
[5 empty] | 0.03666241 | 0.0628918 |  |  | 0.08938829 | 0.06261116 | 0.1485111 | 0.06210755 | 0.03666241 | 0.0628918
[5 empty] | 0.03672515 | 0.06367795 |  |  | 0.08985874 | 0.0633938 | 0.1473693 | 0.06288389 | 0.03672515 | 0.06367795
[5 empty] | 0.03648687 | 0.0644641 |  |  | 0.08852875 | 0.06417644 | 0.1472174 | 0.06366023 | 0.03648687 | 0.0644641
[5 empty] | 0.03634792 | 0.06525024 |  |  | 0.08829962 | 0.06495908 | 0.1473559 | 0.06443658 | 0.03634792 | 0.06525024
[5 empty] | 0.03610864 | 0.06603639 |  |  | 0.08827263 | 0.06574172 | 0.1471855 | 0.06521292 | 0.03610864 | 0.06603639
[5 empty] | 0.03606934 | 0.06682254 |  |  | 0.08764906 | 0.06652436 | 0.1454067 | 0.06598927 | 0.03606934 | 0.06682254
[5 empty] | 0.03613039 | 0.06760869 |  |  | 0.0875302 | 0.067307 | 0.1453203 | 0.06676561 | 0.03613039 | 0.06760869
[5 empty] | 0.0359921 | 0.06839483 |  |  | 0.08661734 | 0.06808964 | 0.1452267 | 0.06754196 | 0.0359921 | 0.06839483
[5 empty] | 0.03565481 | 0.06918098 |  |  | 0.08681175 | 0.06887228 | 0.1440267 | 0.0683183 | 0.03565481 | 0.06918098
[5 empty] | 0.03561887 | 0.06996713 |  |  | 0.08611474 | 0.06965492 | 0.1435208 | 0.06909464 | 0.03561887 | 0.06996713
[5 empty] | 0.03528461 | 0.07075328 |  |  | 0.08552757 | 0.07043756 | 0.1434096 | 0.06987099 | 0.03528461 | 0.07075328
[5 empty] | 0.03545236 | 0.07153942 |  |  | 0.08485154 | 0.0712202 | 0.1429938 | 0.07064733 | 0.03545236 | 0.07153942
[5 empty] | 0.03532244 | 0.07232557 |  |  | 0.08518793 | 0.07200284 | 0.1423739 | 0.07142368 | 0.03532244 | 0.07232557
[5 empty] | 0.03488866 | 0.07311172 |  |  | 0.08483026 | 0.07278548 | 0.1413506 | 0.07220002 | 0.03488866 | 0.07311172
[5 empty] | 0.03504644 | 0.07389787 |  |  | 0.08446924 | 0.07356812 | 0.1423245 | 0.07297637 | 0.03504644 | 0.07389787
[5 empty] | 0.03479624 | 0.07468401 |  |  | 0.08370492 | 0.07435076 | 0.1404962 | 0.07375271 | 0.03479624 | 0.07468401
[5 empty] | 0.03443857 | 0.07547016 |  |  | 0.0834374 | 0.0751334 | 0.1411663 | 0.07452906 | 0.03443857 | 0.07547016
[5 empty] | 0.03447389 | 0.07625631 |  |  | 0.08316675 | 0.07591603 | 0.1396354 | 0.0753054 | 0.03447389 | 0.07625631
[5 empty] | 0.03440271 | 0.07704246 |  |  | 0.08279307 | 0.07669867 | 0.1399041 | 0.07608174 | 0.03440271 | 0.07704246
[5 empty] | 0.03422549 | 0.0778286 |  |  | 0.08241644 | 0.07748131 | 0.1394731 | 0.07685809 | 0.03422549 | 0.0778286
[5 empty] | 0.03394274 | 0.07861475 |  |  | 0.08233694 | 0.07826395 | 0.1388429 | 0.07763443 | 0.03394274 | 0.07861475
[5 empty] | 0.03355492 | 0.0794009 |  |  | 0.08185467 | 0.07904659 | 0.1373142 | 0.07841078 | 0.03355492 | 0.0794009
[5 empty] | 0.03366252 | 0.08018705 |  |  | 0.0814697 | 0.07982923 | 0.1365875 | 0.07918712 | 0.03366252 | 0.08018705
[5 empty] | 0.03346603 | 0.08097319 |  |  | 0.08118213 | 0.08061187 | 0.136453 | 0.07996347 | 0.03346603 | 0.08097319
[5 empty] | 0.03316594 | 0.08175934 |  |  | 0.08059204 | 0.08139451 | 0.1360994 | 0.08073981 | 0.03316594 | 0.08175934
[5 empty] | 0.03286272 | 0.08254549 |  |  | 0.07979951 | 0.08217715 | 0.1361263 | 0.08151615 | 0.03286272 | 0.08254549
[5 empty] | 0.03285686 | 0.08333164 |  |  | 0.08010464 | 0.08295979 | 0.1345334 | 0.0822925 | 0.03285686 | 0.08333164
[5 empty] | 0.03234885 | 0.08411778 |  |  | 0.0796075 | 0.08374243 | 0.1345205 | 0.08306884 | 0.03234885 | 0.08411778
[5 empty] | 0.03243917 | 0.08490393 |  |  | 0.07860819 | 0.08452507 | 0.1334872 | 0.08384519 | 0.03243917 | 0.08490393
[5 empty] | 0.0319283 | 0.08569008 |  |  | 0.07800679 | 0.08530771 | 0.1329331 | 0.08462153 | 0.0319283 | 0.08569008
[5 empty] | 0.03201673 | 0.08647623 |  |  | 0.07800338 | 0.08609035 | 0.132358 | 0.08539788 | 0.03201673 | 0.08647623
[5 empty] | 0.03150494 | 0.08726237 |  |  | 0.07769806 | 0.08687299 | 0.1320615 | 0.08617422 | 0.03150494 | 0.08726237
[5 empty] | 0.03149341 | 0.08804852 |  |  | 0.0768909 | 0.08765563 | 0.1311433 | 0.08695056 | 0.03149341 | 0.08804852
[5 empty] | 0.03128264 | 0.08883467 |  |  | 0.076582 | 0.08843827 | 0.1304031 | 0.08772691 | 0.03128264 | 0.08883467
[5 empty] | 0.0308731 | 0.08962082 |  |  | 0.07617143 | 0.08922091 | 0.1292405 | 0.08850325 | 0.0308731 | 0.08962082
[5 empty] | 0.03076527 | 0.09040696 |  |  | 0.07615929 | 0.09000355 | 0.1282553 | 0.0892796 | 0.03076527 | 0.09040696
[5 empty] | 0.03055966 | 0.09119311 |  |  | 0.07594567 | 0.09078619 | 0.128647 | 0.09005594 | 0.03055966 | 0.09119311
[5 empty] | 0.03045672 | 0.09197926 |  |  | 0.07543064 | 0.09156883 | 0.1268155 | 0.09083229 | 0.03045672 | 0.09197926
[5 empty] | 0.03015696 | 0.09276541 |  |  | 0.07501429 | 0.09235146 | 0.1266603 | 0.09160863 | 0.03015696 | 0.09276541
[5 empty] | 0.02986086 | 0.09355155 |  |  | 0.07459672 | 0.0931341 | 0.1257811 | 0.09238497 | 0.02986086 | 0.09355155
[5 empty] | 0.02976889 | 0.0943377 |  |  | 0.074178 | 0.09391674 | 0.1249777 | 0.09316132 | 0.02976889 | 0.0943377
[5 empty] | 0.02958155 | 0.09512385 |  |  | 0.07395822 | 0.09469938 | 0.1239496 | 0.09393766 | 0.02958155 | 0.09512385
[5 empty] | 0.02929932 | 0.09591 |  |  | 0.07263747 | 0.09548202 | 0.1226966 | 0.09471401 | 0.02929932 | 0.09591
[5 empty] | 0.02942267 | 0.09669614 |  |  | 0.07281583 | 0.09626466 | 0.1211183 | 0.09549035 | 0.02942267 | 0.09669614
[5 empty] | 0.02905211 | 0.09748229 |  |  | 0.07249339 | 0.0970473 | 0.1208145 | 0.0962667 | 0.02905211 | 0.09748229
[5 empty] | 0.0289881 | 0.09826844 |  |  | 0.07137017 | 0.09782994 | 0.1198848 | 0.09704304 | 0.0289881 | 0.09826844
[5 empty] | 0.02873114 | 0.09905459 |  |  | 0.07164506 | 0.09861258 | 0.1180288 | 0.09781938 | 0.02873114 | 0.09905459
[5 empty] | 0.02848171 | 0.09984073 |  |  | 0.07101768 | 0.09939522 | 0.1178463 | 0.09859573 | 0.02848171 | 0.09984073
[5 empty] | 0.02844029 | 0.1006269 |  |  | 0.07048807 | 0.1001779 | 0.1158173 | 0.09937207 | 0.02844029 | 0.1006269
[5 empty] | 0.02840737 | 0.101413 |  |  | 0.07025626 | 0.1009605 | 0.1146146 | 0.1001484 | 0.02840737 | 0.101413
[5 empty] | 0.02808343 | 0.1021992 |  |  | 0.07012228 | 0.1017431 | 0.1138336 | 0.1009248 | 0.02808343 | 0.1021992
[5 empty] | 0.02806896 | 0.1029853 |  |  | 0.06898616 | 0.1025258 | 0.111596 | 0.1017011 | 0.02806896 | 0.1029853
[5 empty] | 0.02806444 | 0.1037715 |  |  | 0.06874794 | 0.1033084 | 0.1105237 | 0.1024775 | 0.02806444 | 0.1037715
[5 empty] | 0.02787035 | 0.1045576 |  |  | 0.06820764 | 0.1040911 | 0.1078384 | 0.1032538 | 0.02787035 | 0.1045576
[5 empty] | 0.0276852 | 0.1053438 |  |  | 0.06786531 | 0.1048737 | 0.105862 | 0.1040301 | 0.0276852 | 0.1053438
[5 empty] | 0.02780606 | 0.1061299 |  |  | 0.06722097 | 0.1056563 | 0.1038163 | 0.1048065 | 0.02780606 | 0.1061299
[5 empty] | 0.02773242 | 0.1069161 |  |  | 0.06717466 | 0.106439 | 0.101923 | 0.1055828 | 0.02773242 | 0.1069161
[5 empty] | 0.02766378 | 0.1077022 |  |  | 0.06662641 | 0.1072216 | 0.09990411 | 0.1063592 | 0.02766378 | 0.1077022
[5 empty] | 0.02739962 | 0.1084884 |  |  | 0.06587625 | 0.1080043 | 0.09718131 | 0.1071355 | 0.02739962 | 0.1084884
[5 empty] | 0.02733946 | 0.1092745 |  |  | 0.06542421 | 0.1087869 | 0.09557646 | 0.1079119 | 0.02733946 | 0.1092745
[5 empty] | 0.0272828 | 0.1100607 |  |  | 0.06517034 | 0.1095695 | 0.09351136 | 0.1086882 | 0.0272828 | 0.1100607
[5 empty] | 0.02732913 | 0.1108468 |  |  | 0.06511465 | 0.1103522 | 0.09160783 | 0.1094645 | 0.02732913 | 0.1108468
[5 empty] | 0.02717796 | 0.1116329 |  |  | 0.06405719 | 0.1111348 | 0.09048768 | 0.1102409 | 0.02717796 | 0.1116329
[5 empty] | 0.02722877 | 0.1124191 |  |  | 0.06419799 | 0.1119175 | 0.08807272 | 0.1110172 | 0.02722877 | 0.1124191
[5 empty] | 0.02728109 | 0.1132052 |  |  | 0.06363708 | 0.1127001 | 0.08598478 | 0.1117936 | 0.02728109 | 0.1132052
[5 empty] | 0.0273344 | 0.1139914 |  |  | 0.06257449 | 0.1134827 | 0.08404566 | 0.1125699 | 0.0273344 | 0.1139914
[5 empty] | 0.0269882 | 0.1147775 |  |  | 0.06241025 | 0.1142654 | 0.08287717 | 0.1133463 | 0.0269882 | 0.1147775
[5 empty] | 0.02724199 | 0.1155637 |  |  | 0.0616444 | 0.115048 | 0.08220114 | 0.1141226 | 0.02724199 | 0.1155637
[5 empty] | 0.02719528 | 0.1163498 |  |  | 0.06137698 | 0.1158307 | 0.08143938 | 0.114899 | 0.02719528 | 0.1163498
[5 empty] | 0.02704757 | 0.117136 |  |  | 0.06120801 | 0.1166133 | 0.08011601 | 0.1156753 | 0.02704757 | 0.117136
[5 empty] | 0.02689835 | 0.1179221 |  |  | 0.06053752 | 0.1173959 | 0.07900148 | 0.1164516 | 0.02689835 | 0.1179221
[5 empty] | 0.02684712 | 0.1187083 |  |  | 0.05986555 | 0.1181786 | 0.07919515 | 0.117228 | 0.02684712 | 0.1187083
[5 empty] | 0.02669339 | 0.1194944 |  |  | 0.05919214 | 0.1189612 | 0.07749736 | 0.1180043 | 0.02669339 | 0.1194944
[5 empty] | 0.02693665 | 0.1202806 |  |  | 0.05941732 | 0.1197438 | 0.07690844 | 0.1187807 | 0.02693665 | 0.1202806
[5 empty] | 0.02687641 | 0.1210667 |  |  | 0.05914125 | 0.1205265 | 0.07612875 | 0.119557 | 0.02687641 | 0.1210667
[5 empty] | 0.02661216 | 0.1218529 |  |  | 0.05846394 | 0.1213091 | 0.07575861 | 0.1203334 | 0.02661216 | 0.1218529
[5 empty] | 0.0264434 | 0.122639 |  |  | 0.05738538 | 0.1220918 | 0.07569837 | 0.1211097 | 0.0264434 | 0.122639
[5 empty] | 0.02636964 | 0.1234252 |  |  | 0.05720558 | 0.1228744 | 0.07494838 | 0.1218861 | 0.02636964 | 0.1234252
[5 empty] | 0.02659038 | 0.1242113 |  |  | 0.05682451 | 0.123657 | 0.07350896 | 0.1226624 | 0.02659038 | 0.1242113
[5 empty] | 0.0264051 | 0.1249975 |  |  | 0.05634217 | 0.1244397 | 0.07308047 | 0.1234387 | 0.0264051 | 0.1249975
[5 empty] | 0.02641328 | 0.1257836 |  |  | 0.05615855 | 0.1252223 | 0.07206324 | 0.1242151 | 0.02641328 | 0.1257836
[5 empty] | 0.02621286 | 0.1265697 |  |  | 0.05537365 | 0.126005 | 0.07145761 | 0.1249914 | 0.02621286 | 0.1265697
[5 empty] | 0.02600311 | 0.1273559 |  |  | 0.05518745 | 0.1267876 | 0.07116392 | 0.1257678 | 0.02600311 | 0.1273559
[5 empty] | 0.02598419 | 0.128142 |  |  | 0.05479995 | 0.1275702 | 0.06988252 | 0.1265441 | 0.02598419 | 0.128142
[5 empty] | 0.02595625 | 0.1289282 |  |  | 0.05401114 | 0.1283529 | 0.06971375 | 0.1273205 | 0.02595625 | 0.1289282
[5 empty] | 0.02571944 | 0.1297143 |  |  | 0.05322101 | 0.1291355 | 0.06885793 | 0.1280968 | 0.02571944 | 0.1297143
[5 empty] | 0.02567393 | 0.1305005 |  |  | 0.05262955 | 0.1299182 | 0.06871543 | 0.1288732 | 0.02567393 | 0.1305005
[5 empty] | 0.02531986 | 0.1312866 |  |  | 0.05193675 | 0.1307008 | 0.06748657 | 0.1296495 | 0.02531986 | 0.1312866
[5 empty] | 0.0251574 | 0.1320728 |  |  | 0.05234261 | 0.1314834 | 0.0667717 | 0.1304258 | 0.0251574 | 0.1320728
[5 empty] | 0.0250867 | 0.1328589 |  |  | 0.05154711 | 0.1322661 | 0.06657115 | 0.1312022 | 0.0250867 | 0.1328589
[5 empty] | 0.02490791 | 0.1336451 |  |  | 0.05115025 | 0.1330487 | 0.06498527 | 0.1319785 | 0.02490791 | 0.1336451
[5 empty] | 0.0245212 | 0.1344312 |  |  | 0.04995202 | 0.1338314 | 0.0644144 | 0.1327549 | 0.0245212 | 0.1344312
[5 empty] | 0.02442671 | 0.1352174 |  |  | 0.05005242 | 0.134614 | 0.06405888 | 0.1335312 | 0.02442671 | 0.1352174
[5 empty] | 0.0241246 | 0.1360035 |  |  | 0.04975142 | 0.1353966 | 0.06361904 | 0.1343076 | 0.0241246 | 0.1360035
[5 empty] | 0.02391504 | 0.1367897 |  |  | 0.04924903 | 0.1361793 | 0.06309524 | 0.1350839 | 0.02391504 | 0.1367897
[5 empty] | 0.02389817 | 0.1375758 |  |  | 0.04874524 | 0.1369619 | 0.06328781 | 0.1358603 | 0.02389817 | 0.1375758
[5 empty] | 0.02367415 | 0.138362 |  |  | 0.04764003 | 0.1377446 | 0.06189709 | 0.1366366 | 0.02367415 | 0.138362
[5 empty] | 0.02334314 | 0.1391481 |  |  | 0.0478334 | 0.1385272 | 0.06202342 | 0.1374129 | 0.02334314 | 0.1391481
[5 empty] | 0.02310529 | 0.1399343 |  |  | 0.04692534 | 0.1393098 | 0.06166714 | 0.1381893 | 0.02310529 | 0.1399343
[5 empty] | 0.02306076 | 0.1407204 |  |  | 0.04611585 | 0.1400925 | 0.06082859 | 0.1389656 | 0.02306076 | 0.1407204
[5 empty] | 0.0228097 | 0.1415066 |  |  | 0.04570491 | 0.1408751 | 0.06040812 | 0.139742 | 0.0228097 | 0.1415066
[5 empty] | 0.02245227 | 0.1422927 |  |  | 0.04579251 | 0.1416578 | 0.05970606 | 0.1405183 | 0.02245227 | 0.1422927
[5 empty] | 0.02218863 | 0.1430788 |  |  | 0.04487865 | 0.1424404 | 0.05902275 | 0.1412947 | 0.02218863 | 0.1430788
[5 empty] | 0.02191893 | 0.143865 |  |  | 0.04426332 | 0.143223 | 0.05885854 | 0.142071 | 0.02191893 | 0.143865
[5 empty] | 0.02164333 | 0.1446511 |  |  | 0.04414651 | 0.1440057 | 0.05961377 | 0.1428474 | 0.02164333 | 0.1446511
[5 empty] | 0.02126199 | 0.1454373 |  |  | 0.04362821 | 0.1447883 | 0.05938877 | 0.1436237 | 0.02126199 | 0.1454373
[5 empty] | 0.02117505 | 0.1462234 |  |  | 0.04310842 | 0.145571 | 0.05848388 | 0.1444 | 0.02117505 | 0.1462234
[5 empty] | 0.02058268 | 0.1470096 |  |  | 0.04218712 | 0.1463536 | 0.05829945 | 0.1451764 | 0.02058268 | 0.1470096
[5 empty] | 0.02048503 | 0.1477957 |  |  | 0.04186431 | 0.1471362 | 0.05783582 | 0.1459527 | 0.02048503 | 0.1477957
[5 empty] | 0.01998226 | 0.1485819 |  |  | 0.04093997 | 0.1479189 | 0.05819333 | 0.1467291 | 0.01998226 | 0.1485819
[5 empty] | 0.01997452 | 0.149368 |  |  | 0.04081411 | 0.1487015 | 0.05737232 | 0.1475054 | 0.01997452 | 0.149368
[5 empty] | 0.01966197 | 0.1501542 |  |  | 0.04028671 | 0.1494842 | 0.05747312 | 0.1482818 | 0.01966197 | 0.1501542
[5 empty] | 0.01904477 | 0.1509403 |  |  | 0.04005776 | 0.1502668 | 0.05689609 | 0.1490581 | 0.01904477 | 0.1509403
[5 empty] | 0.01892306 | 0.1517265 |  |  | 0.03912725 | 0.1510494 | 0.05764155 | 0.1498345 | 0.01892306 | 0.1517265
[5 empty] | 0.01839702 | 0.1525126 |  |  | 0.03809518 | 0.1518321 | 0.05700985 | 0.1506108 | 0.01839702 | 0.1525126
[5 empty] | 0.01826678 | 0.1532988 |  |  | 0.03836154 | 0.1526147 | 0.05610134 | 0.1513871 | 0.01826678 | 0.1532988
[5 empty] | 0.01773252 | 0.1540849 |  |  | 0.03772632 | 0.1533973 | 0.05691635 | 0.1521635 | 0.01773252 | 0.1540849
[5 empty] | 0.01739438 | 0.1548711 |  |  | 0.03668951 | 0.15418 | 0.05705522 | 0.1529398 | 0.01739438 | 0.1548711
[5 empty] | 0.01725252 | 0.1556572 |  |  | 0.0363511 | 0.1549626 | 0.05681829 | 0.1537162 | 0.01725252 | 0.1556572
[5 empty] | 0.0169071 | 0.1564434 |  |  | 0.03561109 | 0.1557453 | 0.0561059 | 0.1544925 | 0.0169071 | 0.1564434