## 1
Общество с ограниченной ответственностью "Инженерная геология" (ООО "ИнжГео") | [11 empty] | Общество с ограниченной ответственностью "Инженерная геология" (ООО "ИнжГео")
Юр. адрес: 117279, г. Москва, ул. Миклухо-Маклая, 36 а, этаж 5, пом. XXIII к. 76-84 | [11 empty] | Юр. адрес: 117279, г. Москва, ул. Миклухо-Маклая, 36 а, этаж 5, пом. XXIII к. 76-84 | [8 empty] | нагр |  |  | X0 | Y0 | R |  | нагр |  |  |  | X0 | Y0 | R | нагр |  |  |  | X0 | Y0 | R |  | нагр |  |  |  | X0 | Y0 | R
Телефон/факс +7 (495) 132-30-00, Адрес электронной почты inbox@inj-geo.ru | [11 empty] | Телефон/факс +7 (495) 132-30-00, Адрес электронной почты inbox@inj-geo.ru | [12 empty] | 0 | [7 empty] | 0 | [6 empty] | 0 | [7 empty] | 0
[21 empty] | девиатор | [6 empty] | девиатор | [6 empty] | девиатор | [7 empty] | девиатор
Испытательная лаборатория ООО «ИнжГео» | [11 empty] | Испытательная лаборатория ООО «ИнжГео» | [8 empty] | x0 | Угол | X | Y |  |  |  | x0 |  | Угол | X | Y |  |  | x0 |  | Угол | X | Y |  |  |  | x0 |  | Угол | X | Y
Адрес места осуществления деятельности лаборатории: г. Москва, просп. Вернадского, д. 51, стр. 1 | [11 empty] | Адрес места осуществления деятельности лаборатории: г. Москва, просп. Вернадского, д. 51, стр. 1 | [9 empty] | 0 | [7 empty] | 0 | [6 empty] | 0 | [7 empty] | 0
Телефон +7(910)4557682, E-mail: slg85@mail.ru | [11 empty] | Телефон +7(910)4557682, E-mail: slg85@mail.ru | [9 empty] | 5 | [7 empty] | 5 | [6 empty] | 5 | [7 empty] | 5
[22 empty] | 10 | [7 empty] | 10 | [6 empty] | 10 | [7 empty] | 10
[12 empty] | Протокол испытаний № 13-63/221 от 07-06-2023 | [9 empty] | 15 | [7 empty] | 15 | [6 empty] | 15 | [7 empty] | 15
[22 empty] | 20 | [7 empty] | 20 | [6 empty] | 20 | [7 empty] | 20
[12 empty] | Наименование и адрес заказчика: Переход трубопровода через р. Енисей | [9 empty] | 25 | [7 empty] | 25 | [6 empty] | 25 | [7 empty] | 25
[12 empty] | Наименование объекта: ООО Регионстрой | [9 empty] | 30 | [7 empty] | 30 | [6 empty] | 30 | [7 empty] | 30
Наименование используемого метода/методики: ГОСТ 12248.4-2020 | [11 empty] | Наименование используемого метода/методики: ГОСТ 12248.3-2020 | [9 empty] | 35 | [7 empty] | 35 | [6 empty] | 35 | [7 empty] | 35
Условия проведения испытания: температура окружающей среды (18 - 25)0С, влажность воздуха (40 - 75)% | [11 empty] | Условия проведения испытания: температура окружающей среды (18 - 25)0С, влажность воздуха (40 - 75)% | [9 empty] | 40 | [7 empty] | 40 | [6 empty] | 40 | [7 empty] | 40
[12 empty] | Дата получение объекта подлежащего испытаниям: 11-05-2023 | [9 empty] | 45 | [7 empty] | 45 | [6 empty] | 45 | [7 empty] | 45
[12 empty] | Дата испытания: 25.10.2022-19.11.2221 | [9 empty] | 50 | [7 empty] | 50 | [6 empty] | 50 | [7 empty] | 50
[22 empty] | 55 | [7 empty] | 55 | [6 empty] | 55 | [7 empty] | 55
Испытание грунтов методом трехосного сжатия | [11 empty] | Испытание грунтов методом трехосного сжатия | [9 empty] | 60 | [7 empty] | 60 | [6 empty] | 60 | [7 empty] | 60
[22 empty] | 65 | [7 empty] | 65 | [6 empty] | 65 | [7 empty] | 65
Лабораторный номер: | [6 empty] | We, д.е. = |  |  |  |  | Лабораторный номер: |  | 1256 |  |  |  | We, д.е. = | 0.4934081 |  |  | 70 | [7 empty] | 70 | [6 empty] | 70 | [7 empty] | 70
Номер скважины: | [6 empty] | ρ, г/см3 = |  |  |  |  | Номер скважины: |  | BH-122 |  |  |  | ρ, г/см3 = | 1.56 |  |  | 75 | [7 empty] | 75 | [6 empty] | 75 | [7 empty] | 75
Глубина отбора, м: | [6 empty] | ρs, г/см3 = |  |  |  |  | Глубина отбора, м: |  | 4.2 |  |  |  | ρs, г/см3 = | 2.72 |  |  | 80 | [7 empty] | 80 | [6 empty] | 80 | [7 empty] | 80
Наименование грунта: | [6 empty] | e, д.е. = |  |  |  |  | Наименование грунта: |  | Суглинок, после оттаивания текучий, легкий песчанистый |  |  |  | e, д.е. = | 1.603891 |  |  | 85 | [7 empty] | 85 | [6 empty] | 85 | [7 empty] | 85
Схема проведения опыта: | [6 empty] | IL, д.е. = |  |  |  |  | Схема проведения опыта: |  | КД |  |  |  | IL, д.е. = | 3.11 |  |  | 90 | [7 empty] | 90 | [6 empty] | 90 | [7 empty] | 90
[22 empty] | 95 | [7 empty] | 95 | [6 empty] | 95 | [7 empty] | 95
[22 empty] | 100 | [7 empty] | 100 | [6 empty] | 100 | [7 empty] | 100
Результаты испытаний | [11 empty] | Результаты испытаний | [9 empty] | 105 | [7 empty] | 105 | [6 empty] | 105 | [7 empty] | 105
[22 empty] | 110 | [7 empty] | 110 | [6 empty] | 110 | [7 empty] | 110
[22 empty] | 115 | [7 empty] | 115 | [6 empty] | 115 | [7 empty] | 115
[22 empty] | 120 | [7 empty] | 120 | [6 empty] | 120 | [7 empty] | 120
[22 empty] | 125 | [7 empty] | 125 | [6 empty] | 125 | [7 empty] | 125
[22 empty] | 130 | [7 empty] | 130 | [6 empty] | 130 | [7 empty] | 130
[22 empty] | 135 | [7 empty] | 135 | [6 empty] | 135 | [7 empty] | 135
[22 empty] | 140 | [7 empty] | 140 | [6 empty] | 140 | [7 empty] | 140
[22 empty] | 145 | [7 empty] | 145 | [6 empty] | 145 | [7 empty] | 145
[22 empty] | 150 | [7 empty] | 150 | [6 empty] | 150 | [7 empty] | 150
[22 empty] | 155 | [7 empty] | 155 | [6 empty] | 155 | [7 empty] | 155
[22 empty] | 160 | [7 empty] | 160 | [6 empty] | 160 | [7 empty] | 160
[22 empty] | 165 | [7 empty] | 165 | [6 empty] | 165 | [7 empty] | 165
[22 empty] | 170 | [7 empty] | 170 | [6 empty] | 170 | [7 empty] | 170
[22 empty] | 175 | [7 empty] | 175 | [6 empty] | 175 | [7 empty] | 175
[22 empty] | 180 | [7 empty] | 180 | [6 empty] | 180 | [7 empty] | 180
[13 empty] | Давление в камере, Мпа σ3 | Вертикальная нагрузка, Мпа σ1 | Поровое давление, Мпа u
[7 empty] | Коэфф. Точки | [5 empty] | 0.0642096 | 0.1190825 | [5 empty] | 1 | [6 empty] | σ3,кПа | σ1,кПа | u, кПа |  |  |  | 4
[13 empty] | 0.1642096 | 0.2771308 | [27 empty] | δ3, Мпа | δ1-δ3, МПа | δ1, МПа | δ1, КПа
|  |  | Модуль деформации, МПа: | [9 empty] | 0.2642096 | 0.435179 | [21 empty] | С, МПа:
|  |  | Е0= | [32 empty] | φ, град:
|  |  | E50 = | [32 empty] | E, Мпа
|  |  | Коэф. Поперечной деформации, ϑ = | [9 empty] | Эффективные значения угла внутреннего трения и удельного сцепления ϕ', С' | [13 empty] | x | 0
[13 empty] | ϕ', град. = | 13 | [12 empty] | y |  |  |  | С, кПа | φ,°
[13 empty] | С', МПа = | 0.007
| Исполнитель: | [6 empty] | Морозов Д.С. |  |  |  |  | Исполнитель: |  |  |  |  | Морозов Д.С.
| Начальник исп. лаборатории: | [6 empty] | Семиколенова Л.Г. |  |  |  |  | Начальник исп. лаборатории: |  |  |  |  | Семиколенова Л.Г.
Лист 1 , всего листов 2 | [11 empty] | Лист 2 , всего листов 2
Частичное воспроизведение протокола испытаний без письменного разрешения ООО «ИнжГео» ЗАПРЕЩАЕТСЯ | [11 empty] | Частичное воспроизведение протокола испытаний без письменного разрешения ООО «ИнжГео» ЗАПРЕЩАЕТСЯ
[5 empty] | второй график |  | первый график | [9 empty] | К Пуассона
dev50 | epsE50 | ind | devE0 | epsE0 | dev | eps | sigma |  | dev1 | eps1 | dev2 | eps2 | dev3 | eps3 |  | Глины
0.02743647 | 0.01566622 |  |  |  | 0 | 0 |  |  | 0 | 0 | 0 | 0 | 0 | 0 |  | < 0 | 0,20-0,30
ind |  |  |  |  | 0.001793588 | 0.0007981046 |  |  | 0.006724216 | 0.0007908324 | 0.007895762 | 0.0007886006 | 0.001793588 | 0.0007981046 |  | 0-0,25 | 0,30-0,38
2 |  |  |  |  | 0.003942934 | 0.001596209 |  |  | 0.01330441 | 0.001581665 | 0.01694782 | 0.001577201 | 0.003942934 | 0.001596209 |  | 0,25< | 0,38-0,45
E0 |  |  |  |  | 0.005989535 | 0.002394314 |  |  | 0.01959211 | 0.002372497 | 0.02475184 | 0.002365802 | 0.005989535 | 0.002394314 |  | Суглинки | 0,35-0,37
epsE0 | devE0 |  |  |  | 0.007774887 | 0.003192419 |  |  | 0.02563887 | 0.00316333 | 0.03320349 | 0.003154402 | 0.007774887 | 0.003192419 |  | Пески и супеси | 0,30-0,35
0.00391322288 | 0.0097904 |  |  |  | 0.0097904 | 0.00391322288 |  |  | 0.03189622 | 0.003954162 | 0.03979841 | 0.003943003 | 0.0097904 | 0.00391322288
[5 empty] | 0.01126391 | 0.004788628 |  |  | 0.03721571 | 0.004744994 | 0.04733228 | 0.004731604 | 0.01126391 | 0.004788628
График E50 |  | График E |  |  | 0.01252154 | 0.005586732 |  |  | 0.04054887 | 0.005535827 | 0.0537904 | 0.0056794 | 0.01252154 | 0.005586732
eps | q | sigma |  |  | 0.01401837 | 0.006384837 |  |  | 0.04474724 | 0.006326659 | 0.05698614 | 0.006308805 | 0.01401837 | 0.006384837
Горизонтальная линия E50 |  | Касательная |  |  | 0.01545839 | 0.007182942 |  |  | 0.04776236 | 0.007117492 | 0.06075487 | 0.007097405 | 0.01545839 | 0.007182942
0 |  | a | b |  | 0.01654564 | 0.007981046 |  |  | 0.05044578 | 0.007908324 | 0.06536808 | 0.007886006 | 0.01654564 | 0.007981046
|  |  | 0 |  | 0.01788412 | 0.008779151 |  |  | 0.0527904 | 0.008871715 | 0.06917599 | 0.008674606 | 0.01788412 | 0.008779151
Вертикальная линия E50 |  | p1 и p2 |  |  | 0.01917786 | 0.009577256 |  |  | 0.05249194 | 0.009489989 | 0.07242885 | 0.009463207 | 0.01917786 | 0.009577256
| 0 | 0 |  |  | 0.02013086 | 0.01037536 |  |  | 0.05367279 | 0.01028082 | 0.07547689 | 0.01025181 | 0.02013086 | 0.01037536
[5 empty] | 0.02164714 | 0.01117346 |  |  | 0.05390133 | 0.01107165 | 0.07717036 | 0.01104041 | 0.02164714 | 0.01117346
Касательная линия E50 |  |  |  |  | 0.02273072 | 0.01197157 |  |  | 0.0544754 | 0.01186249 | 0.08015949 | 0.01182901 | 0.02273072 | 0.01197157
0 | 0 | Горизонтальная 1 |  |  | 0.02358562 | 0.01276967 |  |  | 0.05529281 | 0.01265332 | 0.08548469 | 0.01289401 | 0.02358562 | 0.01276967
[5 empty] | 0.02431585 | 0.01356778 |  |  | 0.05646058 | 0.01355501 | 0.08673081 | 0.01340621 | 0.02431585 | 0.01356778
Горизонтальная линия qкр |  |  |  |  | 0.02582542 | 0.01436588 |  |  | 0.05660089 | 0.01423498 | 0.09021063 | 0.01419481 | 0.02582542 | 0.01436588
Горизонтальная линия q |  | Горизонтальная 2 |  |  | 0.02661836 | 0.01516399 |  |  | 0.05779664 | 0.01502582 | 0.09153024 | 0.01498341 | 0.02661836 | 0.01516399
0 |  | 0 |  |  | 0.02743647 | 0.01566622 |  |  | 0.05862851 | 0.01581665 | 0.09448328 | 0.01577201 | 0.02743647 | 0.01566622
[5 empty] | 0.02849901 | 0.0167602 |  |  | 0.05948724 | 0.01660748 | 0.09906338 | 0.01656061 | 0.02849901 | 0.0167602
Вертикальная линия q |  |  |  |  | 0.02981659 | 0.0175583 |  |  | 0.06186361 | 0.01739831 | 0.1017641 | 0.01734921 | 0.02981659 | 0.0175583
| 0 |  |  |  | 0.03045069 | 0.01835641 |  |  | 0.06254837 | 0.01818915 | 0.1046792 | 0.01813781 | 0.03045069 | 0.01835641
[5 empty] | 0.03179835 | 0.01915451 |  |  | 0.06483229 | 0.01897998 | 0.1065022 | 0.01892641 | 0.03179835 | 0.01915451
[5 empty] | 0.03285657 | 0.01995262 |  |  | 0.06590614 | 0.01977081 | 0.1096268 | 0.01971501 | 0.03285657 | 0.01995262
[5 empty] | 0.03402239 | 0.02075072 |  |  | 0.06746067 | 0.02056164 | 0.1135465 | 0.02050362 | 0.03402239 | 0.02075072
[5 empty] | 0.03479282 | 0.02154883 |  |  | 0.06918664 | 0.02135247 | 0.1168551 | 0.02129222 | 0.03479282 | 0.02154883
[5 empty] | 0.0356649 | 0.02234693 |  |  | 0.07207483 | 0.02214331 | 0.119746 | 0.02208082 | 0.0356649 | 0.02234693
[5 empty] | 0.03713565 | 0.02314503 |  |  | 0.07341599 | 0.02293414 | 0.122713 | 0.02286942 | 0.03713565 | 0.02314503
[5 empty] | 0.03810209 | 0.02394314 |  |  | 0.07540089 | 0.02372497 | 0.1255498 | 0.02365802 | 0.03810209 | 0.02394314
[5 empty] | 0.03906125 | 0.02474124 |  |  | 0.07772029 | 0.0245158 | 0.1278498 | 0.02444662 | 0.03906125 | 0.02474124
[5 empty] | 0.03991014 | 0.02553935 |  |  | 0.07996496 | 0.02530664 | 0.1303067 | 0.02523522 | 0.03991014 | 0.02553935
[5 empty] | 0.0411458 | 0.02633745 |  |  | 0.08212565 | 0.02609747 | 0.1345142 | 0.02602382 | 0.0411458 | 0.02633745
[5 empty] | 0.04236525 | 0.02713556 |  |  | 0.08429313 | 0.0268883 | 0.1359659 | 0.02681242 | 0.04236525 | 0.02713556
[5 empty] | 0.0430655 | 0.02793366 |  |  | 0.08625816 | 0.02767913 | 0.1397554 | 0.02760102 | 0.0430655 | 0.02793366
[5 empty] | 0.0443436 | 0.02873177 |  |  | 0.08801151 | 0.02846997 | 0.1422764 | 0.02838962 | 0.0443436 | 0.02873177
[5 empty] | 0.04509655 | 0.02952987 |  |  | 0.08984394 | 0.0292608 | 0.1441224 | 0.02917822 | 0.04509655 | 0.02952987
[5 empty] | 0.04602139 | 0.03032798 |  |  | 0.09134621 | 0.03005163 | 0.1473871 | 0.02996682 | 0.04602139 | 0.03032798
[5 empty] | 0.04691514 | 0.03112608 |  |  | 0.09410909 | 0.03084246 | 0.1488641 | 0.03075542 | 0.04691514 | 0.03112608
[5 empty] | 0.04757482 | 0.03192419 |  |  | 0.09582333 | 0.0316333 | 0.151747 | 0.03154402 | 0.04757482 | 0.03192419
[5 empty] | 0.04879745 | 0.03272229 |  |  | 0.09707971 | 0.03242413 | 0.1531295 | 0.03233262 | 0.04879745 | 0.03272229
[5 empty] | 0.04958007 | 0.03352039 |  |  | 0.09946898 | 0.03321496 | 0.1550052 | 0.03312122 | 0.04958007 | 0.03352039
[5 empty] | 0.05031969 | 0.0343185 |  |  | 0.1009819 | 0.03400579 | 0.1585677 | 0.03390983 | 0.05031969 | 0.0343185
[5 empty] | 0.05111334 | 0.0351166 |  |  | 0.1033093 | 0.03479663 | 0.1596107 | 0.03469843 | 0.05111334 | 0.0351166
[5 empty] | 0.05165804 | 0.03591471 |  |  | 0.1039418 | 0.03558746 | 0.1612277 | 0.03548703 | 0.05165804 | 0.03591471
[5 empty] | 0.05225082 | 0.03671281 |  |  | 0.1059703 | 0.03637829 | 0.1621124 | 0.03627563 | 0.05225082 | 0.03671281
[5 empty] | 0.0527887 | 0.03751092 |  |  | 0.1074855 | 0.03716912 | 0.1648584 | 0.03706423 | 0.0527887 | 0.03751092
[5 empty] | 0.0529687 | 0.03830902 |  |  | 0.1084781 | 0.03795996 | 0.1656594 | 0.03785283 | 0.0529687 | 0.03830902
[5 empty] | 0.05328786 | 0.03910713 |  |  | 0.108839 | 0.03875079 | 0.1670089 | 0.03864143 | 0.05328786 | 0.03910713
[5 empty] | 0.05374318 | 0.03990523 |  |  | 0.1096589 | 0.03954162 | 0.1681006 | 0.03943003 | 0.05374318 | 0.03990523
[5 empty] | 0.05443171 | 0.04070334 |  |  | 0.1109286 | 0.04033245 | 0.1685282 | 0.04021863 | 0.05443171 | 0.04070334
[5 empty] | 0.05465045 | 0.04150144 |  |  | 0.1116388 | 0.04112329 | 0.1690852 | 0.04100723 | 0.05465045 | 0.04150144
[5 empty] | 0.05459645 | 0.04229955 |  |  | 0.1122802 | 0.04191412 | 0.1700653 | 0.04179583 | 0.05459645 | 0.04229955
[5 empty] | 0.05487294 | 0.04309765 |  |  | 0.1129212 | 0.04270495 | 0.1709694 | 0.04258443 | 0.05487294 | 0.04309765
[5 empty] | 0.05477185 | 0.04389575 |  |  | 0.1124211 | 0.04349578 | 0.1705691 | 0.04337303 | 0.05477185 | 0.04389575
[5 empty] | 0.05486529 | 0.04469386 |  |  | 0.1123135 | 0.04428661 | 0.16975 | 0.04416163 | 0.05486529 | 0.04469386
[5 empty] | 0.05445285 | 0.04549196 |  |  | 0.1128933 | 0.04507745 | 0.1701884 | 0.04495023 | 0.05445285 | 0.04549196
[5 empty] | 0.0547346 | 0.04629007 |  |  | 0.1119608 | 0.04586828 | 0.1699862 | 0.04573883 | 0.0547346 | 0.04629007
[5 empty] | 0.05471059 | 0.04708817 |  |  | 0.1122162 | 0.04665911 | 0.1695446 | 0.04652743 | 0.05471059 | 0.04708817
[5 empty] | 0.0544809 | 0.04788628 |  |  | 0.1125596 | 0.04744994 | 0.1702653 | 0.04731604 | 0.0544809 | 0.04788628
[5 empty] | 0.05434559 | 0.04868438 |  |  | 0.1117911 | 0.04824078 | 0.1692496 | 0.04810464 | 0.05434559 | 0.04868438
[5 empty] | 0.05430472 | 0.04948249 |  |  | 0.1119111 | 0.04903161 | 0.1685991 | 0.04889324 | 0.05430472 | 0.04948249
[5 empty] | 0.05465836 | 0.05028059 |  |  | 0.1123195 | 0.04982244 | 0.1687153 | 0.04968184 | 0.05465836 | 0.05028059
[5 empty] | 0.05440656 | 0.0510787 |  |  | 0.1116167 | 0.05061327 | 0.1688995 | 0.05047044 | 0.05440656 | 0.0510787
[5 empty] | 0.0540494 | 0.0518768 |  |  | 0.1115028 | 0.05140411 | 0.1675533 | 0.05125904 | 0.0540494 | 0.0518768
[5 empty] | 0.05408693 | 0.05267491 |  |  | 0.111978 | 0.05219494 | 0.1682782 | 0.05204764 | 0.05408693 | 0.05267491
[5 empty] | 0.05431923 | 0.05347301 |  |  | 0.1114424 | 0.05298577 | 0.1677756 | 0.05283624 | 0.05431923 | 0.05347301
[5 empty] | 0.05434635 | 0.05427112 |  |  | 0.1118963 | 0.0537766 | 0.167147 | 0.05362484 | 0.05434635 | 0.05427112
[5 empty] | 0.05386836 | 0.05506922 |  |  | 0.1116397 | 0.05456744 | 0.1662938 | 0.05441344 | 0.05386836 | 0.05506922
[5 empty] | 0.05388533 | 0.05586732 |  |  | 0.1115729 | 0.05535827 | 0.1655176 | 0.05520204 | 0.05388533 | 0.05586732
[5 empty] | 0.05409731 | 0.05666543 |  |  | 0.1109961 | 0.0561491 | 0.1647198 | 0.05599064 | 0.05409731 | 0.05666543
[5 empty] | 0.05350438 | 0.05746353 |  |  | 0.1109094 | 0.05693993 | 0.1642018 | 0.05677924 | 0.05350438 | 0.05746353
[5 empty] | 0.05390659 | 0.05826164 |  |  | 0.110513 | 0.05773077 | 0.1645653 | 0.05756784 | 0.05390659 | 0.05826164
[5 empty] | 0.05380401 | 0.05905974 |  |  | 0.1097071 | 0.0585216 | 0.1643115 | 0.05835644 | 0.05380401 | 0.05905974
[5 empty] | 0.0535967 | 0.05985785 |  |  | 0.1096919 | 0.05931243 | 0.1629421 | 0.05914504 | 0.0535967 | 0.05985785
[5 empty] | 0.05358473 | 0.06065595 |  |  | 0.1101675 | 0.06010326 | 0.1636584 | 0.05993364 | 0.05358473 | 0.06065595
[5 empty] | 0.05336817 | 0.06145406 |  |  | 0.1099341 | 0.0608941 | 0.163062 | 0.06072225 | 0.05336817 | 0.06145406
[5 empty] | 0.05324707 | 0.06225216 |  |  | 0.1091919 | 0.06168493 | 0.1607542 | 0.06151085 | 0.05324707 | 0.06225216
[5 empty] | 0.05302149 | 0.06305027 |  |  | 0.109341 | 0.06247576 | 0.1614367 | 0.06229945 | 0.05302149 | 0.06305027
[5 empty] | 0.05269151 | 0.06384837 |  |  | 0.1089817 | 0.06326659 | 0.1600109 | 0.06308805 | 0.05269151 | 0.06384837
[5 empty] | 0.05275719 | 0.06464648 |  |  | 0.1089141 | 0.06405742 | 0.1603781 | 0.06387665 | 0.05275719 | 0.06464648
[5 empty] | 0.05251859 | 0.06544458 |  |  | 0.1086384 | 0.06484826 | 0.15864 | 0.06466525 | 0.05251859 | 0.06544458
[5 empty] | 0.05257578 | 0.06624268 |  |  | 0.1075548 | 0.06563909 | 0.158198 | 0.06545385 | 0.05257578 | 0.06624268
[5 empty] | 0.05232881 | 0.06704079 |  |  | 0.1073634 | 0.06642992 | 0.1579535 | 0.06624245 | 0.05232881 | 0.06704079
[5 empty] | 0.05207776 | 0.06783889 |  |  | 0.1076644 | 0.06722075 | 0.1579081 | 0.06703105 | 0.05207776 | 0.06783889
[5 empty] | 0.05172269 | 0.068637 |  |  | 0.1071581 | 0.06801159 | 0.1570631 | 0.06781965 | 0.05172269 | 0.068637
[5 empty] | 0.05196366 | 0.0694351 |  |  | 0.1063445 | 0.06880242 | 0.1556201 | 0.06860825 | 0.05196366 | 0.0694351
[5 empty] | 0.05180073 | 0.07023321 |  |  | 0.1061238 | 0.06959325 | 0.1549806 | 0.06939685 | 0.05180073 | 0.07023321
[5 empty] | 0.05133397 | 0.07103131 |  |  | 0.1063963 | 0.07038408 | 0.155446 | 0.07018545 | 0.05133397 | 0.07103131
[5 empty] | 0.05106345 | 0.07182942 |  |  | 0.1053621 | 0.07117492 | 0.1545102 | 0.07097405 | 0.05106345 | 0.07182942
[5 empty] | 0.05128922 | 0.07262752 |  |  | 0.1058213 | 0.07196575 | 0.153914 | 0.07176265 | 0.05128922 | 0.07262752
[5 empty] | 0.05101136 | 0.07342563 |  |  | 0.1050743 | 0.07275658 | 0.1523481 | 0.07255125 | 0.05101136 | 0.07342563
[5 empty] | 0.05102991 | 0.07422373 |  |  | 0.105121 | 0.07354741 | 0.1518166 | 0.07333985 | 0.05102991 | 0.07422373
[5 empty] | 0.05034496 | 0.07502184 |  |  | 0.1047617 | 0.07433825 | 0.1515238 | 0.07412846 | 0.05034496 | 0.07502184
[5 empty] | 0.05065657 | 0.07581994 |  |  | 0.1041967 | 0.07512908 | 0.149474 | 0.07491706 | 0.05065657 | 0.07581994
[5 empty] | 0.04996479 | 0.07661805 |  |  | 0.103626 | 0.07591991 | 0.1479713 | 0.07570566 | 0.04996479 | 0.07661805
[5 empty] | 0.04986969 | 0.07741615 |  |  | 0.1028498 | 0.07671074 | 0.1484202 | 0.07649426 | 0.04986969 | 0.07741615
[5 empty] | 0.04987133 | 0.07821425 |  |  | 0.1031683 | 0.07750158 | 0.1463247 | 0.07728286 | 0.04987133 | 0.07821425
[5 empty] | 0.04976979 | 0.07901236 |  |  | 0.1024817 | 0.07829241 | 0.1446892 | 0.07807146 | 0.04976979 | 0.07901236
[5 empty] | 0.04916512 | 0.07981046 |  |  | 0.1015902 | 0.07908324 | 0.1436179 | 0.07886006 | 0.04916512 | 0.07981046
[5 empty] | 0.04905739 | 0.08060857 |  |  | 0.1018933 | 0.07987407 | 0.1428151 | 0.07964866 | 0.04905739 | 0.08060857
[5 empty] | 0.04894665 | 0.08140667 |  |  | 0.1016181 | 0.08066491 | 0.1422851 | 0.08043726 | 0.04894665 | 0.08140667
[5 empty] | 0.04903299 | 0.08220478 |  |  | 0.1010233 | 0.08145574 | 0.1411319 | 0.08122586 | 0.04903299 | 0.08220478
[5 empty] | 0.04871645 | 0.08300288 |  |  | 0.09971989 | 0.08224657 | 0.1399601 | 0.08201446 | 0.04871645 | 0.08300288
[5 empty] | 0.04819711 | 0.08380099 |  |  | 0.09911905 | 0.0830374 | 0.1381737 | 0.08280306 | 0.04819711 | 0.08380099
[5 empty] | 0.04837502 | 0.08459909 |  |  | 0.09863188 | 0.08382824 | 0.136777 | 0.08359166 | 0.04837502 | 0.08459909
[5 empty] | 0.04764886 | 0.0853972 |  |  | 0.09746952 | 0.08461907 | 0.1352743 | 0.08438026 | 0.04764886 | 0.0853972
[5 empty] | 0.04746851 | 0.0861953 |  |  | 0.09674308 | 0.0854099 | 0.1346698 | 0.08516886 | 0.04746851 | 0.0861953
[5 empty] | 0.04731501 | 0.08699341 |  |  | 0.0953637 | 0.08620073 | 0.1327679 | 0.08595746 | 0.04731501 | 0.08699341
[5 empty] | 0.04659679 | 0.08779151 |  |  | 0.09364249 | 0.08699156 | 0.1311727 | 0.08674606 | 0.04659679 | 0.08779151
[5 empty] | 0.04652228 | 0.08858961 |  |  | 0.09269058 | 0.0877824 | 0.1299884 | 0.08753467 | 0.04652228 | 0.08858961
[5 empty] | 0.0458999 | 0.08938772 |  |  | 0.0920191 | 0.08857323 | 0.1290195 | 0.08832327 | 0.0458999 | 0.08938772
[5 empty] | 0.04503808 | 0.09018582 |  |  | 0.09103916 | 0.08936406 | 0.12727 | 0.08911187 | 0.04503808 | 0.09018582
[5 empty] | 0.04454525 | 0.09098393 |  |  | 0.08896189 | 0.09015489 | 0.1266443 | 0.08990047 | 0.04454525 | 0.09098393
[5 empty] | 0.04432982 | 0.09178203 |  |  | 0.08829841 | 0.09094573 | 0.1252466 | 0.09068907 | 0.04432982 | 0.09178203
[5 empty] | 0.04370024 | 0.09258014 |  |  | 0.08705985 | 0.09173656 | 0.1233811 | 0.09147767 | 0.04370024 | 0.09258014
[5 empty] | 0.04276491 | 0.09337824 |  |  | 0.08635733 | 0.09252739 | 0.1232522 | 0.09226627 | 0.04276491 | 0.09337824
[5 empty] | 0.04203228 | 0.09417635 |  |  | 0.08470198 | 0.09331822 | 0.121364 | 0.09305487 | 0.04203228 | 0.09417635
[5 empty] | 0.04171076 | 0.09497445 |  |  | 0.08410492 | 0.09410906 | 0.1209208 | 0.09384347 | 0.04171076 | 0.09497445
[5 empty] | 0.04090878 | 0.09577256 |  |  | 0.08257726 | 0.09489989 | 0.1200269 | 0.09463207 | 0.04090878 | 0.09577256
[5 empty] | 0.04043477 | 0.09657066 |  |  | 0.08263015 | 0.09569072 | 0.1183865 | 0.09542067 | 0.04043477 | 0.09657066
[5 empty] | 0.03999716 | 0.09736877 |  |  | 0.08117469 | 0.09648155 | 0.1173039 | 0.09620927 | 0.03999716 | 0.09736877
[5 empty] | 0.03910437 | 0.09816687 |  |  | 0.08022202 | 0.09727239 | 0.1171833 | 0.09699787 | 0.03910437 | 0.09816687
[5 empty] | 0.03896482 | 0.09896497 |  |  | 0.08045939 | 0.09806322 | 0.116329 | 0.09778647 | 0.03896482 | 0.09896497
[5 empty] | 0.03878695 | 0.09976308 |  |  | 0.07972794 | 0.09885405 | 0.1162453 | 0.09857507 | 0.03878695 | 0.09976308
[5 empty] | 0.03807045 | 0.1005612 |  |  | 0.07902249 | 0.09964488 | 0.1149363 | 0.09936367 | 0.03807045 | 0.1005612
[5 empty] | 0.03777201 | 0.1013593 |  |  | 0.07884112 | 0.1004357 | 0.1156063 | 0.1001523 | 0.03777201 | 0.1013593
[5 empty] | 0.03738409 | 0.1021574 |  |  | 0.07838194 | 0.1012265 | 0.1151597 | 0.1009409 | 0.03738409 | 0.1021574
[5 empty] | 0.03730622 | 0.1029555 |  |  | 0.07744304 | 0.1020174 | 0.1135005 | 0.1017295 | 0.03730622 | 0.1029555
[5 empty] | 0.03693795 | 0.1037536 |  |  | 0.0774225 | 0.1028082 | 0.1134173 | 0.1025181 | 0.03693795 | 0.1037536
[5 empty] | 0.0370788 | 0.1045517 |  |  | 0.07691843 | 0.103599 | 0.1125593 | 0.1033067 | 0.0370788 | 0.1045517
[5 empty] | 0.0367283 | 0.1053498 |  |  | 0.0760289 | 0.1043899 | 0.1127213 | 0.1040953 | 0.0367283 | 0.1053498
[5 empty] | 0.036586 | 0.1061479 |  |  | 0.07645202 | 0.1051807 | 0.1129018 | 0.1048839 | 0.036586 | 0.1061479
[5 empty] | 0.03635142 | 0.106946 |  |  | 0.07608588 | 0.1059715 | 0.1120992 | 0.1056725 | 0.03635142 | 0.106946
[5 empty] | 0.0359241 | 0.1077441 |  |  | 0.07522856 | 0.1067624 | 0.1121121 | 0.1064611 | 0.0359241 | 0.1077441
[5 empty] | 0.03540358 | 0.1085422 |  |  | 0.07477817 | 0.1075532 | 0.1123389 | 0.1072497 | 0.03540358 | 0.1085422
[5 empty] | 0.03558937 | 0.1093403 |  |  | 0.07483279 | 0.108344 | 0.1126783 | 0.1080383 | 0.03558937 | 0.1093403
[5 empty] | 0.03528103 | 0.1101384 |  |  | 0.07419051 | 0.1091349 | 0.1116286 | 0.1088269 | 0.03528103 | 0.1101384
[5 empty] | 0.03507808 | 0.1109365 |  |  | 0.07454943 | 0.1099257 | 0.1122884 | 0.1096155 | 0.03507808 | 0.1109365
[5 empty] | 0.03468006 | 0.1117346 |  |  | 0.07430764 | 0.1107165 | 0.1119562 | 0.1104041 | 0.03468006 | 0.1117346
[5 empty] | 0.0347865 | 0.1125328 |  |  | 0.07336324 | 0.1115074 | 0.1125305 | 0.1111927 | 0.0347865 | 0.1125328
[5 empty] | 0.03419693 | 0.1133309 |  |  | 0.0731143 | 0.1122982 | 0.1115099 | 0.1119813 | 0.03419693 | 0.1133309
[5 empty] | 0.03401089 | 0.114129 |  |  | 0.07315894 | 0.113089 | 0.1114928 | 0.1127699 | 0.03401089 | 0.114129
[5 empty] | 0.03432791 | 0.1149271 |  |  | 0.07269523 | 0.1138799 | 0.1115777 | 0.1135585 | 0.03432791 | 0.1149271
[5 empty] | 0.03384753 | 0.1157252 |  |  | 0.07162128 | 0.1146707 | 0.1105631 | 0.1143471 | 0.03384753 | 0.1157252
[5 empty] | 0.03396927 | 0.1165233 |  |  | 0.07153517 | 0.1154615 | 0.1117476 | 0.1151357 | 0.03396927 | 0.1165233
[5 empty] | 0.03369268 | 0.1173214 |  |  | 0.07063499 | 0.1162524 | 0.1116297 | 0.1159243 | 0.03369268 | 0.1173214
[5 empty] | 0.03331729 | 0.1181195 |  |  | 0.07051884 | 0.1170432 | 0.1103078 | 0.1167129 | 0.03331729 | 0.1181195
[5 empty] | 0.03304262 | 0.1189176 |  |  | 0.07058642 | 0.117834 | 0.1103805 | 0.1175015 | 0.03304262 | 0.1189176
[5 empty] | 0.03276822 | 0.1197157 |  |  | 0.0701493 | 0.1186249 | 0.1114463 | 0.1182901 | 0.03276822 | 0.1197157
[5 empty] | 0.03279362 | 0.1205138 |  |  | 0.06931017 | 0.1194157 | 0.1097036 | 0.1190787 | 0.03279362 | 0.1205138
[5 empty] | 0.03241835 | 0.1213119 |  |  | 0.068769 | 0.1202065 | 0.1101511 | 0.1198673 | 0.03241835 | 0.1213119
[5 empty] | 0.03264194 | 0.12211 |  |  | 0.06892579 | 0.1209974 | 0.1094871 | 0.1206559 | 0.03264194 | 0.12211
[5 empty] | 0.03246393 | 0.1229081 |  |  | 0.06828051 | 0.1217882 | 0.1091103 | 0.1214445 | 0.03246393 | 0.1229081
[5 empty] | 0.03188386 | 0.1237062 |  |  | 0.06743316 | 0.122579 | 0.1096191 | 0.1222331 | 0.03188386 | 0.1237062
[5 empty] | 0.03170125 | 0.1245043 |  |  | 0.06728373 | 0.1233699 | 0.109612 | 0.1230217 | 0.03170125 | 0.1245043
[5 empty] | 0.03151564 | 0.1253024 |  |  | 0.06643219 | 0.1241607 | 0.1097875 | 0.1238103 | 0.03151564 | 0.1253024
[5 empty] | 0.03172657 | 0.1261005 |  |  | 0.06587854 | 0.1249515 | 0.1099442 | 0.1245989 | 0.03172657 | 0.1261005
[5 empty] | 0.03153356 | 0.1268986 |  |  | 0.06602277 | 0.1257424 | 0.1085806 | 0.1253875 | 0.03153356 | 0.1268986
[5 empty] | 0.03103615 | 0.1276967 |  |  | 0.06546486 | 0.1265332 | 0.1086903 | 0.1261761 | 0.03103615 | 0.1276967
[5 empty] | 0.03083388 | 0.1284948 |  |  | 0.0653048 | 0.127324 | 0.1085527 | 0.1269647 | 0.03083388 | 0.1284948
[5 empty] | 0.03072914 | 0.129293 |  |  | 0.06434257 | 0.1281148 | 0.1084662 | 0.1277533 | 0.03072914 | 0.129293
[5 empty] | 0.03042456 | 0.1300911 |  |  | 0.06347817 | 0.1289057 | 0.1074319 | 0.1285419 | 0.03042456 | 0.1300911
[5 empty] | 0.03012016 | 0.1308892 |  |  | 0.06401157 | 0.1296965 | 0.1073508 | 0.1293305 | 0.03012016 | 0.1308892
[5 empty] | 0.03041593 | 0.1316873 |  |  | 0.06324277 | 0.1304873 | 0.1055238 | 0.1301191 | 0.03041593 | 0.1316873
[5 empty] | 0.03021187 | 0.1324854 |  |  | 0.06217175 | 0.1312782 | 0.1059519 | 0.1309077 | 0.03021187 | 0.1324854
[5 empty] | 0.02950798 | 0.1332835 |  |  | 0.06199851 | 0.132069 | 0.1052361 | 0.1316963 | 0.02950798 | 0.1332835
[5 empty] | 0.02940427 | 0.1340816 |  |  | 0.06192302 | 0.1328598 | 0.1049774 | 0.1324849 | 0.02940427 | 0.1340816
[5 empty] | 0.02960073 | 0.1348797 |  |  | 0.06114527 | 0.1336507 | 0.1035767 | 0.1332735 | 0.02960073 | 0.1348797
[5 empty] | 0.02919737 | 0.1356778 |  |  | 0.06066526 | 0.1344415 | 0.102935 | 0.1340621 | 0.02919737 | 0.1356778
[5 empty] | 0.02879418 | 0.1364759 |  |  | 0.06078296 | 0.1352323 | 0.1016533 | 0.1348507 | 0.02879418 | 0.1364759
[5 empty] | 0.02889116 | 0.137274 |  |  | 0.05939837 | 0.1360232 | 0.1010327 | 0.1356393 | 0.02889116 | 0.137274
[5 empty] | 0.02878832 | 0.1380721 |  |  | 0.05941146 | 0.136814 | 0.09997397 | 0.1364279 | 0.02878832 | 0.1380721
[5 empty] | 0.02808566 | 0.1388702 |  |  | 0.05932224 | 0.1376048 | 0.1004782 | 0.1372165 | 0.02808566 | 0.1388702
[5 empty] | 0.02788318 | 0.1396683 |  |  | 0.05883068 | 0.1383957 | 0.09894638 | 0.1380051 | 0.02788318 | 0.1396683
[5 empty] | 0.02778087 | 0.1404664 |  |  | 0.05783678 | 0.1391865 | 0.09747945 | 0.1387937 | 0.02778087 | 0.1404664
[5 empty] | 0.02777874 | 0.1412645 |  |  | 0.05764051 | 0.1399773 | 0.0962784 | 0.1395823 | 0.02777874 | 0.1412645
[5 empty] | 0.02747679 | 0.1420626 |  |  | 0.05684187 | 0.1407682 | 0.09554422 | 0.1403709 | 0.02747679 | 0.1420626
[5 empty] | 0.02717502 | 0.1428607 |  |  | 0.05604085 | 0.141559 | 0.09407788 | 0.1411595 | 0.02717502 | 0.1428607
[5 empty] | 0.02697342 | 0.1436588 |  |  | 0.05553742 | 0.1423498 | 0.09328037 | 0.1419481 | 0.02697342 | 0.1436588
[5 empty] | 0.02707201 | 0.1444569 |  |  | 0.05573158 | 0.1431407 | 0.09305266 | 0.1427367 | 0.02707201 | 0.1444569
[5 empty] | 0.02697078 | 0.145255 |  |  | 0.05532331 | 0.1439315 | 0.09139573 | 0.1435253 | 0.02697078 | 0.145255
[5 empty] | 0.02666973 | 0.1460531 |  |  | 0.05481261 | 0.1447223 | 0.09081056 | 0.1443139 | 0.02666973 | 0.1460531
[5 empty] | 0.02656886 | 0.1468513 |  |  | 0.05359945 | 0.1455132 | 0.08909814 | 0.1451025 | 0.02656886 | 0.1468513
[5 empty] | 0.02606818 | 0.1476494 |  |  | 0.05378383 | 0.146304 | 0.08815943 | 0.1458911 | 0.02606818 | 0.1476494
[5 empty] | 0.02586767 | 0.1484475 |  |  | 0.05266573 | 0.1470948 | 0.08609543 | 0.1466797 | 0.02586767 | 0.1484475
[5 empty] | 0.02596736 | 0.1492456 |  |  | 0.05204513 | 0.1478857 | 0.08550711 | 0.1474683 | 0.02596736 | 0.1492456
[5 empty] | 0.02576722 | 0.1500437 |  |  | 0.05192204 | 0.1486765 | 0.08319545 | 0.1482569 | 0.02576722 | 0.1500437
[5 empty] | 0.02536727 | 0.1508418 |  |  | 0.05119642 | 0.1494673 | 0.08226143 | 0.1490455 | 0.02536727 | 0.1508418
[5 empty] | 0.02536751 | 0.1516399 |  |  | 0.05116828 | 0.1502582 | 0.08200603 | 0.1498341 | 0.02536751 | 0.1516399
[5 empty] | 0.02516793 | 0.152438 |  |  | 0.05053759 | 0.151049 | 0.08003023 | 0.1506227 | 0.02516793 | 0.152438
[5 empty] | 0.02486854 | 0.1532361 |  |  | 0.04960434 | 0.1518398 | 0.077635 | 0.1514113 | 0.02486854 | 0.1532361
[5 empty] | 0.02476933 | 0.1540342 |  |  | 0.04846852 | 0.1526307 | 0.07722134 | 0.1521999 | 0.02476933 | 0.1540342
[5 empty] | 0.02427031 | 0.1548323 |  |  | 0.04833012 | 0.1534215 | 0.07479021 | 0.1529885 | 0.02427031 | 0.1548323
[5 empty] | 0.02387148 | 0.1556304 |  |  | 0.04738913 | 0.1542123 | 0.07364261 | 0.1537771 | 0.02387148 | 0.1556304
[5 empty] | 0.02407284 | 0.1564285 |  |  | 0.04774552 | 0.1550032 | 0.0728795 | 0.1545657 | 0.02407284 | 0.1564285
[5 empty] | 0.02367439 | 0.1572266 |  |  | 0.0468993 | 0.155794 | 0.07030186 | 0.1553543 | 0.02367439 | 0.1572266
[5 empty] | 0.02377612 | 0.1580247 |  |  | 0.04595044 | 0.1565848 | 0.06921068 | 0.1561429 | 0.02377612 | 0.1580247
[5 empty] | 0.02317805 | 0.1588228 |  |  | 0.04599893 | 0.1573756 | 0.06820694 | 0.1569315 | 0.02317805 | 0.1588228