## 1
Общество с ограниченной ответственностью "Инженерная геология" (ООО "ИнжГео") | [11 empty] | Общество с ограниченной ответственностью "Инженерная геология" (ООО "ИнжГео")
Юр. адрес: 117279, г. Москва, ул. Миклухо-Маклая, 36 а, этаж 5, пом. XXIII к. 76-84 | [11 empty] | Юр. адрес: 117279, г. Москва, ул. Миклухо-Маклая, 36 а, этаж 5, пом. XXIII к. 76-84 | [8 empty] | нагр |  |  | X0 | Y0 | R |  | нагр |  |  |  | X0 | Y0 | R | нагр |  |  |  | X0 | Y0 | R |  | нагр |  |  |  | X0 | Y0 | R
Телефон/факс +7 (495) 132-30-00, Адрес электронной почты inbox@inj-geo.ru | [11 empty] | Телефон/факс +7 (495) 132-30-00, Адрес электронной почты inbox@inj-geo.ru | [12 empty] | 0 | [7 empty] | 0 | [6 empty] | 0 | [7 empty] | 0
[21 empty] | девиатор | [6 empty] | девиатор | [6 empty] | девиатор | [7 empty] | девиатор
Испытательная лаборатория ООО «ИнжГео» | [11 empty] | Испытательная лаборатория ООО «ИнжГео» | [8 empty] | x0 | Угол | X | Y |  |  |  | x0 |  | Угол | X | Y |  |  | x0 |  | Угол | X | Y |  |  |  | x0 |  | Угол | X | Y
Адрес места осуществления деятельности лаборатории: г. Москва, просп. Вернадского, д. 51, стр. 1 | [11 empty] | Адрес места осуществления деятельности лаборатории: г. Москва, просп. Вернадского, д. 51, стр. 1 | [9 empty] | 0 | [7 empty] | 0 | [6 empty] | 0 | [7 empty] | 0
Телефон +7(910)4557682, E-mail: slg85@mail.ru | [11 empty] | Телефон +7(910)4557682, E-mail: slg85@mail.ru | [9 empty] | 5 | [7 empty] | 5 | [6 empty] | 5 | [7 empty] | 5
[22 empty] | 10 | [7 empty] | 10 | [6 empty] | 10 | [7 empty] | 10
[12 empty] | Протокол испытаний № 13-63/225 от 11-06-2023 | [9 empty] | 15 | [7 empty] | 15 | [6 empty] | 15 | [7 empty] | 15
[22 empty] | 20 | [7 empty] | 20 | [6 empty] | 20 | [7 empty] | 20
[12 empty] | Наименование и адрес заказчика: Переход трубопровода через р. Енисей | [9 empty] | 25 | [7 empty] | 25 | [6 empty] | 25 | [7 empty] | 25
[12 empty] | Наименование объекта: ООО Регионстрой | [9 empty] | 30 | [7 empty] | 30 | [6 empty] | 30 | [7 empty] | 30
Наименование используемого метода/методики: ГОСТ 12248.4-2020 | [11 empty] | Наименование используемого метода/методики: ГОСТ 12248.3-2020 | [9 empty] | 35 | [7 empty] | 35 | [6 empty] | 35 | [7 empty] | 35
Условия проведения испытания: температура окружающей среды (18 - 25)0С, влажность воздуха (40 - 75)% | [11 empty] | Условия проведения испытания: температура окружающей среды (18 - 25)0С, влажность воздуха (40 - 75)% | [9 empty] | 40 | [7 empty] | 40 | [6 empty] | 40 | [7 empty] | 40
[12 empty] | Дата получение объекта подлежащего испытаниям: 15-05-2023 | [9 empty] | 45 | [7 empty] | 45 | [6 empty] | 45 | [7 empty] | 45
[12 empty] | Дата испытания: 25.10.2022-19.11.2225 | [9 empty] | 50 | [7 empty] | 50 | [6 empty] | 50 | [7 empty] | 50
[22 empty] | 55 | [7 empty] | 55 | [6 empty] | 55 | [7 empty] | 55
Испытание грунтов методом трехосного сжатия | [11 empty] | Испытание грунтов методом трехосного сжатия | [9 empty] | 60 | [7 empty] | 60 | [6 empty] | 60 | [7 empty] | 60
[22 empty] | 65 | [7 empty] | 65 | [6 empty] | 65 | [7 empty] | 65
Лабораторный номер: | [6 empty] | We, д.е. = |  |  |  |  | Лабораторный номер: |  | 1260 |  |  |  | We, д.е. = | 0.61560457 |  |  | 70 | [7 empty] | 70 | [6 empty] | 70 | [7 empty] | 70
Номер скважины: | [6 empty] | ρ, г/см3 = |  |  |  |  | Номер скважины: |  | BH-124 |  |  |  | ρ, г/см3 = | 1.54 |  |  | 75 | [7 empty] | 75 | [6 empty] | 75 | [7 empty] | 75
Глубина отбора, м: | [6 empty] | ρs, г/см3 = |  |  |  |  | Глубина отбора, м: |  | 2.8 |  |  |  | ρs, г/см3 = | 2.72 |  |  | 80 | [7 empty] | 80 | [6 empty] | 80 | [7 empty] | 80
Наименование грунта: | [6 empty] | e, д.е. = |  |  |  |  | Наименование грунта: |  | Суглинок, после оттаивания текучий, легкий песчанистый |  |  |  | e, д.е. = | 1.853535 |  |  | 85 | [7 empty] | 85 | [6 empty] | 85 | [7 empty] | 85
Схема проведения опыта: | [6 empty] | IL, д.е. = |  |  |  |  | Схема проведения опыта: |  | КД |  |  |  | IL, д.е. = | 3.479 |  |  | 90 | [7 empty] | 90 | [6 empty] | 90 | [7 empty] | 90
[22 empty] | 95 | [7 empty] | 95 | [6 empty] | 95 | [7 empty] | 95
[22 empty] | 100 | [7 empty] | 100 | [6 empty] | 100 | [7 empty] | 100
Результаты испытаний | [11 empty] | Результаты испытаний | [9 empty] | 105 | [7 empty] | 105 | [6 empty] | 105 | [7 empty] | 105
[22 empty] | 110 | [7 empty] | 110 | [6 empty] | 110 | [7 empty] | 110
[22 empty] | 115 | [7 empty] | 115 | [6 empty] | 115 | [7 empty] | 115
[22 empty] | 120 | [7 empty] | 120 | [6 empty] | 120 | [7 empty] | 120
[22 empty] | 125 | [7 empty] | 125 | [6 empty] | 125 | [7 empty] | 125
[22 empty] | 130 | [7 empty] | 130 | [6 empty] | 130 | [7 empty] | 130
[22 empty] | 135 | [7 empty] | 135 | [6 empty] | 135 | [7 empty] | 135
[22 empty] | 140 | [7 empty] | 140 | [6 empty] | 140 | [7 empty] | 140
[22 empty] | 145 | [7 empty] | 145 | [6 empty] | 145 | [7 empty] | 145
[22 empty] | 150 | [7 empty] | 150 | [6 empty] | 150 | [7 empty] | 150
[22 empty] | 155 | [7 empty] | 155 | [6 empty] | 155 | [7 empty] | 155
[22 empty] | 160 | [7 empty] | 160 | [6 empty] | 160 | [7 empty] | 160
[22 empty] | 165 | [7 empty] | 165 | [6 empty] | 165 | [7 empty] | 165
[22 empty] | 170 | [7 empty] | 170 | [6 empty] | 170 | [7 empty] | 170
[22 empty] | 175 | [7 empty] | 175 | [6 empty] | 175 | [7 empty] | 175
[22 empty] | 180 | [7 empty] | 180 | [6 empty] | 180 | [7 empty] | 180
[13 empty] | Давление в камере, Мпа σ3 | Вертикальная нагрузка, Мпа σ1 | Поровое давление, Мпа u
[7 empty] | Коэфф. Точки | [5 empty] | 0.05 | 0.07816435 | [5 empty] | 1 | [6 empty] | σ3,кПа | σ1,кПа | u, кПа |  |  |  | 4
[13 empty] | 0.15 | 0.220192 | [27 empty] | δ3, Мпа | δ1-δ3, МПа | δ1, МПа | δ1, КПа
|  |  | Модуль деформации, МПа: | [9 empty] | 0.25 | 0.3622197 | [21 empty] | С, МПа:
|  |  | Е0= | [32 empty] | φ, град:
|  |  | E50 = | [32 empty] | E, Мпа
|  |  | Коэф. Поперечной деформации, ϑ = | [9 empty] | Эффективные значения угла внутреннего трения и удельного сцепления ϕ', С' | [13 empty] | x | 0
[13 empty] | ϕ', град. = | 10 | [12 empty] | y |  |  |  | С, кПа | φ,°
[13 empty] | С', МПа = | 0.003
| Исполнитель: | [6 empty] | Морозов Д.С. |  |  |  |  | Исполнитель: |  |  |  |  | Морозов Д.С.
| Начальник исп. лаборатории: | [6 empty] | Семиколенова Л.Г. |  |  |  |  | Начальник исп. лаборатории: |  |  |  |  | Семиколенова Л.Г.
Лист 1 , всего листов 2 | [11 empty] | Лист 2 , всего листов 2
Частичное воспроизведение протокола испытаний без письменного разрешения ООО «ИнжГео» ЗАПРЕЩАЕТСЯ | [11 empty] | Частичное воспроизведение протокола испытаний без письменного разрешения ООО «ИнжГео» ЗАПРЕЩАЕТСЯ
[5 empty] | второй график |  | первый график | [9 empty] | К Пуассона
dev50 | epsE50 | ind | devE0 | epsE0 | dev | eps | sigma |  | dev1 | eps1 | dev2 | eps2 | dev3 | eps3 |  | Глины
0.01408218 | 0.008740133 |  |  |  | 0 | 0 |  |  | 0 | 0 | 0 | 0 | 0 | 0 |  | < 0 | 0,20-0,30
ind |  |  |  |  | 0.002253335 | 0.0007755096 |  |  | 0.005644896 | 0.0007713276 | 0.01 | 0.000886646 | 0.002253335 | 0.0007755096 |  | 0-0,25 | 0,30-0,38
2 |  |  |  |  | 0.00415561 | 0.001551019 |  |  | 0.01149512 | 0.001542655 | 0.01518328 | 0.001541377 | 0.00415561 | 0.001551019 |  | 0,25< | 0,38-0,45
E0 |  |  |  |  | 0.006163134 | 0.002326529 |  |  | 0.01691295 | 0.002313983 | 0.02318289 | 0.002312065 | 0.006163134 | 0.002326529 |  | Суглинки | 0,35-0,37
epsE0 | devE0 |  |  |  | 0.007732216 | 0.003102038 |  |  | 0.021 | 0.003071915 | 0.03023776 | 0.003082753 | 0.007732216 | 0.003102038 |  | Пески и супеси | 0,30-0,35
0.004344565 | 0.01 |  |  |  | 0.009119163 | 0.003877548 |  |  | 0.02392391 | 0.003856638 | 0.03577989 | 0.003853441 | 0.009119163 | 0.003877548
[5 empty] | 0.01 | 0.004344565 |  |  | 0.02708141 | 0.004627966 | 0.04234132 | 0.00462413 | 0.01 | 0.004344565
График E50 |  | График E |  |  | 0.01111067 | 0.005428567 |  |  | 0.02978543 | 0.005399293 | 0.04755406 | 0.005394818 | 0.01111067 | 0.005428567
eps | q | sigma |  |  | 0.0119081 | 0.006204077 |  |  | 0.03218804 | 0.006170621 | 0.05215012 | 0.006165506 | 0.0119081 | 0.006204077
Горизонтальная линия E50 |  | Касательная |  |  | 0.01270427 | 0.006979586 |  |  | 0.03434134 | 0.006941948 | 0.05610984 | 0.00710708 | 0.01270427 | 0.006979586
0 |  | a | b |  | 0.01321306 | 0.007755096 |  |  | 0.03509601 | 0.007334146 | 0.05731013 | 0.007706883 | 0.01321306 | 0.007755096
|  |  | 0 |  | 0.01408218 | 0.008740133 |  |  | 0.03669309 | 0.008484604 | 0.06018211 | 0.008477571 | 0.01408218 | 0.008740133
Вертикальная линия E50 |  | p1 и p2 |  |  | 0.01433763 | 0.009306115 |  |  | 0.03840706 | 0.009255931 | 0.06210761 | 0.00924826 | 0.01433763 | 0.009306115
| 0 | 0 |  |  | 0.0148232 | 0.01008162 |  |  | 0.03970052 | 0.01002726 | 0.06408647 | 0.01001895 | 0.0148232 | 0.01008162
[5 empty] | 0.01540667 | 0.01085713 |  |  | 0.04067305 | 0.01079859 | 0.06651858 | 0.01078964 | 0.01540667 | 0.01085713
Касательная линия E50 |  |  |  |  | 0.01568763 | 0.01163264 |  |  | 0.04222426 | 0.01156991 | 0.06830378 | 0.01156032 | 0.01568763 | 0.01163264
0 | 0 | Горизонтальная 1 |  |  | 0.01636563 | 0.01240815 |  |  | 0.04345374 | 0.01234124 | 0.07054194 | 0.01233101 | 0.01636563 | 0.01240815
[5 empty] | 0.01664027 | 0.01318366 |  |  | 0.04436109 | 0.01311257 | 0.07213293 | 0.0131017 | 0.01664027 | 0.01318366
Горизонтальная линия qкр |  |  |  |  | 0.0172111 | 0.01395917 |  |  | 0.04524591 | 0.0138839 | 0.0736766 | 0.01387239 | 0.0172111 | 0.01395917
Горизонтальная линия q |  | Горизонтальная 2 |  |  | 0.0175777 | 0.01473468 |  |  | 0.04670779 | 0.01465522 | 0.07607282 | 0.01464308 | 0.0175777 | 0.01473468
0 |  | 0 |  |  | 0.01813965 | 0.01551019 |  |  | 0.04754633 | 0.01542655 | 0.07822145 | 0.01541377 | 0.01813965 | 0.01551019
[5 empty] | 0.01859651 | 0.0162857 |  |  | 0.04896113 | 0.01619788 | 0.08032235 | 0.01618445 | 0.01859651 | 0.0162857
Вертикальная линия q |  |  |  |  | 0.01904786 | 0.01706121 |  |  | 0.05015179 | 0.01696921 | 0.08127539 | 0.01695514 | 0.01904786 | 0.01706121
| 0 |  |  |  | 0.01939328 | 0.01783672 |  |  | 0.0511179 | 0.01774053 | 0.08298043 | 0.01772583 | 0.01939328 | 0.01783672
[5 empty] | 0.01993233 | 0.01861223 |  |  | 0.05195905 | 0.01851186 | 0.08523733 | 0.01849652 | 0.01993233 | 0.01861223
[5 empty] | 0.02036458 | 0.01938774 |  |  | 0.05327485 | 0.01928319 | 0.08604594 | 0.01926721 | 0.02036458 | 0.01938774
[5 empty] | 0.02068962 | 0.02016325 |  |  | 0.0538649 | 0.02005452 | 0.08780615 | 0.0200379 | 0.02068962 | 0.02016325
[5 empty] | 0.02110701 | 0.02093876 |  |  | 0.05482878 | 0.02082585 | 0.0899178 | 0.02080858 | 0.02110701 | 0.02093876
[5 empty] | 0.02151632 | 0.02171427 |  |  | 0.0562661 | 0.02159717 | 0.09128076 | 0.02157927 | 0.02151632 | 0.02171427
[5 empty] | 0.02211714 | 0.02248978 |  |  | 0.05707646 | 0.0223685 | 0.0921949 | 0.02234996 | 0.02211714 | 0.02248978
[5 empty] | 0.02250902 | 0.02326529 |  |  | 0.05795944 | 0.02313983 | 0.09346007 | 0.02312065 | 0.02250902 | 0.02326529
[5 empty] | 0.02279155 | 0.0240408 |  |  | 0.05841466 | 0.02391116 | 0.09547613 | 0.02389134 | 0.02279155 | 0.0240408
[5 empty] | 0.0230643 | 0.02481631 |  |  | 0.0593417 | 0.02468248 | 0.09654296 | 0.02466203 | 0.0230643 | 0.02481631
[5 empty] | 0.02352683 | 0.02559182 |  |  | 0.06044016 | 0.02545381 | 0.0978604 | 0.02543271 | 0.02352683 | 0.02559182
[5 empty] | 0.02377873 | 0.02636733 |  |  | 0.06120964 | 0.02622514 | 0.09822833 | 0.0262034 | 0.02377873 | 0.02636733
[5 empty] | 0.02411956 | 0.02714283 |  |  | 0.06144973 | 0.02699647 | 0.09964661 | 0.02697409 | 0.02411956 | 0.02714283
[5 empty] | 0.0246489 | 0.02791834 |  |  | 0.06256004 | 0.02776779 | 0.1013151 | 0.02774478 | 0.0246489 | 0.02791834
[5 empty] | 0.02486632 | 0.02869385 |  |  | 0.06344017 | 0.02853912 | 0.1019337 | 0.02851547 | 0.02486632 | 0.02869385
[5 empty] | 0.0252714 | 0.02946936 |  |  | 0.06388969 | 0.02931045 | 0.1033021 | 0.02928616 | 0.0252714 | 0.02946936
[5 empty] | 0.0253637 | 0.03024487 |  |  | 0.06410823 | 0.03008178 | 0.1043204 | 0.03005684 | 0.0253637 | 0.03024487
[5 empty] | 0.0257428 | 0.03102038 |  |  | 0.06509536 | 0.0308531 | 0.1052884 | 0.03082753 | 0.0257428 | 0.03102038
[5 empty] | 0.02590827 | 0.03179589 |  |  | 0.06545069 | 0.03162443 | 0.1051058 | 0.03159822 | 0.02590827 | 0.03179589
[5 empty] | 0.02635968 | 0.0325714 |  |  | 0.06607382 | 0.03239576 | 0.1065727 | 0.03236891 | 0.02635968 | 0.0325714
[5 empty] | 0.02649661 | 0.03334691 |  |  | 0.06636434 | 0.03316709 | 0.1067888 | 0.0331396 | 0.02649661 | 0.03334691
[5 empty] | 0.02661863 | 0.03412242 |  |  | 0.06712185 | 0.03393841 | 0.107254 | 0.03391028 | 0.02661863 | 0.03412242
[5 empty] | 0.02702531 | 0.03489793 |  |  | 0.06784594 | 0.03470974 | 0.1080682 | 0.03468097 | 0.02702531 | 0.03489793
[5 empty] | 0.02711623 | 0.03567344 |  |  | 0.06773622 | 0.03548107 | 0.1094312 | 0.03545166 | 0.02711623 | 0.03567344
[5 empty] | 0.02719096 | 0.03644895 |  |  | 0.06809228 | 0.0362524 | 0.1089429 | 0.03622235 | 0.02719096 | 0.03644895
[5 empty] | 0.02744906 | 0.03722446 |  |  | 0.06831372 | 0.03702372 | 0.1095031 | 0.03699304 | 0.02744906 | 0.03722446
[5 empty] | 0.02749012 | 0.03799997 |  |  | 0.06870013 | 0.03779505 | 0.1104118 | 0.03776373 | 0.02749012 | 0.03799997
[5 empty] | 0.02761371 | 0.03877548 |  |  | 0.06885112 | 0.03856638 | 0.1107688 | 0.03853441 | 0.02761371 | 0.03877548
[5 empty] | 0.0277194 | 0.03955099 |  |  | 0.06966627 | 0.03933771 | 0.1112739 | 0.0393051 | 0.0277194 | 0.03955099
[5 empty] | 0.02800675 | 0.0403265 |  |  | 0.06934519 | 0.04010904 | 0.111627 | 0.04007579 | 0.02800675 | 0.0403265
[5 empty] | 0.02807535 | 0.04110201 |  |  | 0.06998747 | 0.04088036 | 0.111228 | 0.04084648 | 0.02807535 | 0.04110201
[5 empty] | 0.02812477 | 0.04187752 |  |  | 0.06989271 | 0.04165169 | 0.1119767 | 0.04161717 | 0.02812477 | 0.04187752
[5 empty] | 0.02816435 | 0.04265303 |  |  | 0.07019202 | 0.04242302 | 0.111173 | 0.04238786 | 0.02816435 | 0.04265303
[5 empty] | 0.02816435 | 0.04342854 |  |  | 0.06959047 | 0.04319435 | 0.1122197 | 0.04315854 | 0.02816435 | 0.04342854
[5 empty] | 0.02796081 | 0.04420405 |  |  | 0.06949042 | 0.04396567 | 0.1112168 | 0.04392923 | 0.02796081 | 0.04420405
[5 empty] | 0.02815058 | 0.04497956 |  |  | 0.07018286 | 0.044737 | 0.1121018 | 0.04469992 | 0.02815058 | 0.04497956
[5 empty] | 0.02813385 | 0.04575506 |  |  | 0.0696691 | 0.04550833 | 0.111974 | 0.04547061 | 0.02813385 | 0.04575506
[5 empty] | 0.02791082 | 0.04653057 |  |  | 0.07014915 | 0.04627966 | 0.1112335 | 0.0462413 | 0.02791082 | 0.04653057
[5 empty] | 0.02798168 | 0.04730608 |  |  | 0.07002303 | 0.04705098 | 0.1113802 | 0.04701199 | 0.02798168 | 0.04730608
[5 empty] | 0.02804662 | 0.04808159 |  |  | 0.06949076 | 0.04782231 | 0.1113143 | 0.04778267 | 0.02804662 | 0.04808159
[5 empty] | 0.02780584 | 0.0488571 |  |  | 0.06955235 | 0.04859364 | 0.1114357 | 0.04855336 | 0.02780584 | 0.0488571
[5 empty] | 0.02795953 | 0.04963261 |  |  | 0.06970782 | 0.04936497 | 0.1108445 | 0.04932405 | 0.02795953 | 0.04963261
[5 empty] | 0.02780788 | 0.05040812 |  |  | 0.06955719 | 0.05013629 | 0.1117408 | 0.05009474 | 0.02780788 | 0.05040812
[5 empty] | 0.02785109 | 0.05118363 |  |  | 0.06980047 | 0.05090762 | 0.1107246 | 0.05086543 | 0.02785109 | 0.05118363
[5 empty] | 0.02778935 | 0.05195914 |  |  | 0.06923768 | 0.05167895 | 0.1113959 | 0.05163612 | 0.02778935 | 0.05195914
[5 empty] | 0.02762285 | 0.05273465 |  |  | 0.06916883 | 0.05245028 | 0.1109548 | 0.0524068 | 0.02762285 | 0.05273465
[5 empty] | 0.02745179 | 0.05351016 |  |  | 0.06919395 | 0.0532216 | 0.1104012 | 0.05317749 | 0.02745179 | 0.05351016
[5 empty] | 0.02737636 | 0.05428567 |  |  | 0.06961304 | 0.05399293 | 0.1106354 | 0.05394818 | 0.02737636 | 0.05428567
[5 empty] | 0.02729676 | 0.05506118 |  |  | 0.06922613 | 0.05476426 | 0.1107572 | 0.05471887 | 0.02729676 | 0.05506118
[5 empty] | 0.02721317 | 0.05583669 |  |  | 0.06923323 | 0.05553559 | 0.1100668 | 0.05548956 | 0.02721317 | 0.05583669
[5 empty] | 0.0273258 | 0.0566122 |  |  | 0.06903436 | 0.05630691 | 0.1102641 | 0.05626025 | 0.0273258 | 0.0566122
[5 empty] | 0.02703483 | 0.05738771 |  |  | 0.06882953 | 0.05707824 | 0.1102492 | 0.05703093 | 0.02703483 | 0.05738771
[5 empty] | 0.02704046 | 0.05816322 |  |  | 0.06911876 | 0.05784957 | 0.1091222 | 0.05780162 | 0.02704046 | 0.05816322
[5 empty] | 0.02684287 | 0.05893873 |  |  | 0.06830207 | 0.0586209 | 0.1090831 | 0.05857231 | 0.02684287 | 0.05893873
[5 empty] | 0.02674228 | 0.05971424 |  |  | 0.06867948 | 0.05939223 | 0.1087319 | 0.059343 | 0.02674228 | 0.05971424
[5 empty] | 0.02663886 | 0.06048975 |  |  | 0.06855099 | 0.06016355 | 0.1081687 | 0.06011369 | 0.02663886 | 0.06048975
[5 empty] | 0.02673281 | 0.06126526 |  |  | 0.06861663 | 0.06093488 | 0.1079935 | 0.06088438 | 0.02673281 | 0.06126526
[5 empty] | 0.02662433 | 0.06204077 |  |  | 0.06787641 | 0.06170621 | 0.1086063 | 0.06165506 | 0.02662433 | 0.06204077
[5 empty] | 0.02641361 | 0.06281628 |  |  | 0.06793035 | 0.06247754 | 0.1078073 | 0.06242575 | 0.02641361 | 0.06281628
[5 empty] | 0.02640084 | 0.06359178 |  |  | 0.06747847 | 0.06324886 | 0.1070963 | 0.06319644 | 0.02640084 | 0.06359178
[5 empty] | 0.02618621 | 0.06436729 |  |  | 0.06802077 | 0.06402019 | 0.1072736 | 0.06396713 | 0.02618621 | 0.06436729
[5 empty] | 0.02596992 | 0.0651428 |  |  | 0.06765729 | 0.06479152 | 0.106439 | 0.06473782 | 0.02596992 | 0.0651428
[5 empty] | 0.02585217 | 0.06591831 |  |  | 0.06758803 | 0.06556285 | 0.1059928 | 0.06550851 | 0.02585217 | 0.06591831
[5 empty] | 0.02573314 | 0.06669382 |  |  | 0.06691301 | 0.06633417 | 0.1056348 | 0.06627919 | 0.02573314 | 0.06669382
[5 empty] | 0.02571303 | 0.06746933 |  |  | 0.06673225 | 0.0671055 | 0.1063651 | 0.06704988 | 0.02571303 | 0.06746933
[5 empty] | 0.02549203 | 0.06824484 |  |  | 0.06644576 | 0.06787683 | 0.1056838 | 0.06782057 | 0.02549203 | 0.06824484
[5 empty] | 0.02537034 | 0.06902035 |  |  | 0.06665357 | 0.06864816 | 0.104891 | 0.06859126 | 0.02537034 | 0.06902035
[5 empty] | 0.02534814 | 0.06979586 |  |  | 0.06655568 | 0.06941948 | 0.1042866 | 0.06936195 | 0.02534814 | 0.06979586
[5 empty] | 0.02512564 | 0.07057137 |  |  | 0.06615211 | 0.07019081 | 0.1046707 | 0.07013263 | 0.02512564 | 0.07057137
[5 empty] | 0.02520303 | 0.07134688 |  |  | 0.06634289 | 0.07096214 | 0.1037433 | 0.07090332 | 0.02520303 | 0.07134688
[5 empty] | 0.02498049 | 0.07212239 |  |  | 0.06562802 | 0.07173347 | 0.1038045 | 0.07167401 | 0.02498049 | 0.07212239
[5 empty] | 0.02485823 | 0.0728979 |  |  | 0.06520752 | 0.07250479 | 0.1029543 | 0.0724447 | 0.02485823 | 0.0728979
[5 empty] | 0.02463273 | 0.07367341 |  |  | 0.06528141 | 0.07327612 | 0.1027928 | 0.07321539 | 0.02463273 | 0.07367341
[5 empty] | 0.0245955 | 0.07444892 |  |  | 0.06484971 | 0.07404745 | 0.10182 | 0.07398608 | 0.0245955 | 0.07444892
[5 empty] | 0.02454681 | 0.07522443 |  |  | 0.06491243 | 0.07481878 | 0.1010359 | 0.07475676 | 0.02454681 | 0.07522443
[5 empty] | 0.02438728 | 0.07599994 |  |  | 0.06466958 | 0.0755901 | 0.1007406 | 0.07552745 | 0.02438728 | 0.07599994
[5 empty] | 0.02401758 | 0.07677545 |  |  | 0.0644212 | 0.07636143 | 0.1001341 | 0.07629814 | 0.02401758 | 0.07677545
[5 empty] | 0.02383834 | 0.07755096 |  |  | 0.06386728 | 0.07713276 | 0.09981644 | 0.07706883 | 0.02383834 | 0.07755096
[5 empty] | 0.0236502 | 0.07832647 |  |  | 0.06380785 | 0.07790409 | 0.09918771 | 0.07783952 | 0.0236502 | 0.07832647
[5 empty] | 0.02345383 | 0.07910198 |  |  | 0.06364292 | 0.07867542 | 0.09904792 | 0.07861021 | 0.02345383 | 0.07910198
[5 empty] | 0.02324986 | 0.07987749 |  |  | 0.06327252 | 0.07944674 | 0.09869711 | 0.07938089 | 0.02324986 | 0.07987749
[5 empty] | 0.02313893 | 0.080653 |  |  | 0.06289665 | 0.08021807 | 0.09723531 | 0.08015158 | 0.02313893 | 0.080653
[5 empty] | 0.0230217 | 0.0814285 |  |  | 0.06261534 | 0.0809894 | 0.09716258 | 0.08092227 | 0.0230217 | 0.0814285
[5 empty] | 0.0227988 | 0.08220401 |  |  | 0.06272859 | 0.08176073 | 0.09687895 | 0.08169296 | 0.0227988 | 0.08220401
[5 empty] | 0.02237089 | 0.08297952 |  |  | 0.06183643 | 0.08253205 | 0.09628446 | 0.08246365 | 0.02237089 | 0.08297952
[5 empty] | 0.02213861 | 0.08375503 |  |  | 0.06153888 | 0.08330338 | 0.09567916 | 0.08323434 | 0.02213861 | 0.08375503
[5 empty] | 0.0219026 | 0.08453054 |  |  | 0.06160308 | 0.08407471 | 0.09496307 | 0.08400502 | 0.0219026 | 0.08453054
[5 empty] | 0.02166351 | 0.08530605 |  |  | 0.06089098 | 0.08484604 | 0.09389289 | 0.08477571 | 0.02166351 | 0.08530605
[5 empty] | 0.02152199 | 0.08608156 |  |  | 0.06070703 | 0.08561736 | 0.09309109 | 0.0855464 | 0.02152199 | 0.08608156
[5 empty] | 0.02117868 | 0.08685707 |  |  | 0.05977425 | 0.08638869 | 0.09120154 | 0.08631709 | 0.02117868 | 0.08685707
[5 empty] | 0.02093423 | 0.08763258 |  |  | 0.05821565 | 0.08716002 | 0.08966976 | 0.08708778 | 0.02093423 | 0.08763258
[5 empty] | 0.02088928 | 0.08840809 |  |  | 0.05735425 | 0.08793135 | 0.08804126 | 0.08785847 | 0.02088928 | 0.08840809
[5 empty] | 0.02064448 | 0.0891836 |  |  | 0.05671306 | 0.08870267 | 0.08576157 | 0.08862915 | 0.02064448 | 0.0891836
[5 empty] | 0.02030048 | 0.08995911 |  |  | 0.0553151 | 0.089474 | 0.08357621 | 0.08939984 | 0.02030048 | 0.08995911
[5 empty] | 0.02015791 | 0.09073462 |  |  | 0.05428338 | 0.09024533 | 0.08173069 | 0.09017053 | 0.02015791 | 0.09073462
[5 empty] | 0.01981743 | 0.09151013 |  |  | 0.05274091 | 0.09101666 | 0.08007054 | 0.09094122 | 0.01981743 | 0.09151013
[5 empty] | 0.01967968 | 0.09228564 |  |  | 0.05121072 | 0.09178798 | 0.07804126 | 0.09171191 | 0.01967968 | 0.09228564
[5 empty] | 0.01924531 | 0.09306115 |  |  | 0.05061581 | 0.09255931 | 0.07598839 | 0.0924826 | 0.01924531 | 0.09306115
[5 empty] | 0.01921496 | 0.09383666 |  |  | 0.0492792 | 0.09333064 | 0.07345744 | 0.09325328 | 0.01921496 | 0.09383666
[5 empty] | 0.01888927 | 0.09461217 |  |  | 0.0483239 | 0.09410197 | 0.07219393 | 0.09402397 | 0.01888927 | 0.09461217
[5 empty] | 0.01876891 | 0.09538768 |  |  | 0.04747294 | 0.09487329 | 0.07034337 | 0.09479466 | 0.01876891 | 0.09538768
[5 empty] | 0.01855449 | 0.09616319 |  |  | 0.04604931 | 0.09564462 | 0.06943551 | 0.09556535 | 0.01855449 | 0.09616319
[5 empty] | 0.01814669 | 0.0969387 |  |  | 0.04577605 | 0.09641595 | 0.06769588 | 0.09633604 | 0.01814669 | 0.0969387
[5 empty] | 0.01804613 | 0.09771421 |  |  | 0.04497564 | 0.09718728 | 0.06696504 | 0.09710673 | 0.01804613 | 0.09771421
[5 empty] | 0.01785347 | 0.09848972 |  |  | 0.04497022 | 0.09795861 | 0.06514424 | 0.09787741 | 0.01785347 | 0.09848972
[5 empty] | 0.01756936 | 0.09926522 |  |  | 0.04429021 | 0.09872993 | 0.06433471 | 0.0986481 | 0.01756936 | 0.09926522
[5 empty] | 0.01748918 | 0.1000407 |  |  | 0.04413392 | 0.09950126 | 0.0631377 | 0.09941879 | 0.01748918 | 0.1000407
[5 empty] | 0.01720351 | 0.1008162 |  |  | 0.04329962 | 0.1002726 | 0.06185446 | 0.1001895 | 0.01720351 | 0.1008162
[5 empty] | 0.01701282 | 0.1015918 |  |  | 0.04318561 | 0.1010439 | 0.06068623 | 0.1009602 | 0.01701282 | 0.1015918
[5 empty] | 0.0170178 | 0.1023673 |  |  | 0.04319017 | 0.1018152 | 0.05913426 | 0.1017309 | 0.0170178 | 0.1023673
[5 empty] | 0.01681915 | 0.1031428 |  |  | 0.04301158 | 0.1025866 | 0.05789978 | 0.1025015 | 0.01681915 | 0.1031428
[5 empty] | 0.01651759 | 0.1039183 |  |  | 0.04284814 | 0.1033579 | 0.05718404 | 0.1032722 | 0.01651759 | 0.1039183
[5 empty] | 0.01621381 | 0.1046938 |  |  | 0.04189813 | 0.1041292 | 0.05578829 | 0.1040429 | 0.01621381 | 0.1046938
[5 empty] | 0.01610851 | 0.1054693 |  |  | 0.04165984 | 0.1049006 | 0.05511376 | 0.1048136 | 0.01610851 | 0.1054693
[5 empty] | 0.01580241 | 0.1062448 |  |  | 0.04203156 | 0.1056719 | 0.05396171 | 0.1055843 | 0.01580241 | 0.1062448
[5 empty] | 0.01559619 | 0.1070203 |  |  | 0.04191158 | 0.1064432 | 0.05253338 | 0.106355 | 0.01559619 | 0.1070203
[5 empty] | 0.01539058 | 0.1077958 |  |  | 0.04159818 | 0.1072145 | 0.05213 | 0.1071257 | 0.01539058 | 0.1077958
[5 empty] | 0.01528627 | 0.1085713 |  |  | 0.04098964 | 0.1079859 | 0.05115284 | 0.1078964 | 0.01528627 | 0.1085713
[5 empty] | 0.01508396 | 0.1093468 |  |  | 0.04108426 | 0.1087572 | 0.04960311 | 0.108667 | 0.01508396 | 0.1093468
[5 empty] | 0.01488435 | 0.1101224 |  |  | 0.04098033 | 0.1095285 | 0.04928209 | 0.1094377 | 0.01488435 | 0.1101224
[5 empty] | 0.01468816 | 0.1108979 |  |  | 0.04027613 | 0.1102998 | 0.04859099 | 0.1102084 | 0.01468816 | 0.1108979
[5 empty] | 0.01459609 | 0.1116734 |  |  | 0.03996994 | 0.1110712 | 0.04753108 | 0.1109791 | 0.01459609 | 0.1116734
[5 empty] | 0.01430883 | 0.1124489 |  |  | 0.03996007 | 0.1118425 | 0.04640359 | 0.1117498 | 0.01430883 | 0.1124489
[5 empty] | 0.01402709 | 0.1132244 |  |  | 0.03954478 | 0.1126138 | 0.04530977 | 0.1125205 | 0.01402709 | 0.1132244
[5 empty] | 0.01405158 | 0.1139999 |  |  | 0.03982238 | 0.1133852 | 0.04515086 | 0.1132912 | 0.01405158 | 0.1139999
[5 empty] | 0.013883 | 0.1147754 |  |  | 0.03919114 | 0.1141565 | 0.0441281 | 0.1140619 | 0.013883 | 0.1147754
[5 empty] | 0.01372205 | 0.1155509 |  |  | 0.03934936 | 0.1149278 | 0.04314275 | 0.1148326 | 0.01372205 | 0.1155509
[5 empty] | 0.01356944 | 0.1163264 |  |  | 0.03869532 | 0.1156991 | 0.04249603 | 0.1156032 | 0.01356944 | 0.1163264
[5 empty] | 0.01342586 | 0.1171019 |  |  | 0.03892731 | 0.1164705 | 0.04268921 | 0.1163739 | 0.01342586 | 0.1171019
[5 empty] | 0.01329203 | 0.1178775 |  |  | 0.03844941 | 0.1172418 | 0.04112351 | 0.1171446 | 0.01329203 | 0.1178775
[5 empty] | 0.01316864 | 0.118653 |  |  | 0.03777033 | 0.1180131 | 0.04080019 | 0.1179153 | 0.01316864 | 0.118653
[5 empty] | 0.01305641 | 0.1194285 |  |  | 0.0376902 | 0.1187845 | 0.04052049 | 0.118686 | 0.01305641 | 0.1194285
[5 empty] | 0.01275603 | 0.120204 |  |  | 0.03750901 | 0.1195558 | 0.03988564 | 0.1194567 | 0.01275603 | 0.120204
[5 empty] | 0.0127682 | 0.1209795 |  |  | 0.03732675 | 0.1203271 | 0.03929691 | 0.1202274 | 0.0127682 | 0.1209795
[5 empty] | 0.01259364 | 0.121755 |  |  | 0.03704342 | 0.1210984 | 0.0397381 | 0.1209981 | 0.01259364 | 0.121755
[5 empty] | 0.01253304 | 0.1225305 |  |  | 0.036359 | 0.1218698 | 0.03878309 | 0.1217688 | 0.01253304 | 0.1225305
[5 empty] | 0.01248711 | 0.123306 |  |  | 0.03657349 | 0.1226411 | 0.03923185 | 0.1225394 | 0.01248711 | 0.123306
[5 empty] | 0.01255654 | 0.1240815 |  |  | 0.03578688 | 0.1234124 | 0.0386846 | 0.1233101 | 0.01255654 | 0.1240815
[5 empty] | 0.01264206 | 0.124857 |  |  | 0.03619917 | 0.1241837 | 0.03864158 | 0.1240808 | 0.01264206 | 0.124857
[5 empty] | 0.01264091 | 0.1256326 |  |  | 0.03551034 | 0.1249551 | 0.03750302 | 0.1248515 | 0.01264091 | 0.1256326
[5 empty] | 0.01244093 | 0.1264081 |  |  | 0.03492039 | 0.1257264 | 0.03706917 | 0.1256222 | 0.01244093 | 0.1264081
[5 empty] | 0.01254097 | 0.1271836 |  |  | 0.03532931 | 0.1264977 | 0.03724027 | 0.1263929 | 0.01254097 | 0.1271836
[5 empty] | 0.01264107 | 0.1279591 |  |  | 0.03483709 | 0.1272691 | 0.03631654 | 0.1271636 | 0.01264107 | 0.1279591
[5 empty] | 0.01244123 | 0.1287346 |  |  | 0.03424372 | 0.1280404 | 0.03599822 | 0.1279343 | 0.01244123 | 0.1287346
[5 empty] | 0.01254149 | 0.1295101 |  |  | 0.03434921 | 0.1288117 | 0.03618556 | 0.1287049 | 0.01254149 | 0.1295101
[5 empty] | 0.01254185 | 0.1302856 |  |  | 0.03365353 | 0.129583 | 0.03617879 | 0.1294756 | 0.01254185 | 0.1302856
[5 empty] | 0.01264235 | 0.1310611 |  |  | 0.03365669 | 0.1303544 | 0.03597814 | 0.1302463 | 0.01264235 | 0.1310611
[5 empty] | 0.01264299 | 0.1318366 |  |  | 0.03305867 | 0.1311257 | 0.03578386 | 0.131017 | 0.01264299 | 0.1318366
[5 empty] | 0.0124438 | 0.1326121 |  |  | 0.03255946 | 0.131897 | 0.03519617 | 0.1317877 | 0.0124438 | 0.1326121
[5 empty] | 0.01244479 | 0.1333876 |  |  | 0.03245907 | 0.1326683 | 0.03511532 | 0.1325584 | 0.01244479 | 0.1333876
[5 empty] | 0.01264599 | 0.1341632 |  |  | 0.03205747 | 0.1334397 | 0.03484155 | 0.1333291 | 0.01264599 | 0.1341632
[5 empty] | 0.01254742 | 0.1349387 |  |  | 0.03215467 | 0.134211 | 0.03397509 | 0.1340998 | 0.01254742 | 0.1349387
[5 empty] | 0.01254909 | 0.1357142 |  |  | 0.03165066 | 0.1349823 | 0.03361617 | 0.1348705 | 0.01254909 | 0.1357142
[5 empty] | 0.01245102 | 0.1364897 |  |  | 0.03154542 | 0.1357537 | 0.03416504 | 0.1356411 | 0.01245102 | 0.1364897
[5 empty] | 0.01245324 | 0.1372652 |  |  | 0.03103895 | 0.136525 | 0.03282193 | 0.1364118 | 0.01245324 | 0.1372652
[5 empty] | 0.01265576 | 0.1380407 |  |  | 0.03103125 | 0.1372963 | 0.03268708 | 0.1371825 | 0.01265576 | 0.1380407
[5 empty] | 0.0126586 | 0.1388162 |  |  | 0.0302223 | 0.1380676 | 0.03286072 | 0.1379532 | 0.0126586 | 0.1388162
[5 empty] | 0.01256178 | 0.1395917 |  |  | 0.0305121 | 0.138839 | 0.0330431 | 0.1387239 | 0.01256178 | 0.1395917
[5 empty] | 0.01256533 | 0.1403672 |  |  | 0.02970064 | 0.1396103 | 0.03253444 | 0.1394946 | 0.01256533 | 0.1403672
[5 empty] | 0.01256925 | 0.1411427 |  |  | 0.02968791 | 0.1403816 | 0.03213499 | 0.1402653 | 0.01256925 | 0.1411427
[5 empty] | 0.01257358 | 0.1419183 |  |  | 0.0292739 | 0.141153 | 0.03234499 | 0.141036 | 0.01257358 | 0.1419183
[5 empty] | 0.01257832 | 0.1426938 |  |  | 0.02895862 | 0.1419243 | 0.03186466 | 0.1418066 | 0.01257832 | 0.1426938
[5 empty] | 0.0125835 | 0.1434693 |  |  | 0.02884204 | 0.1426956 | 0.03129425 | 0.1425773 | 0.0125835 | 0.1434693
[5 empty] | 0.01258914 | 0.1442448 |  |  | 0.02842416 | 0.1434669 | 0.032134 | 0.143348 | 0.01258914 | 0.1442448
[5 empty] | 0.01269525 | 0.1450203 |  |  | 0.02820497 | 0.1442383 | 0.03088413 | 0.1441187 | 0.01269525 | 0.1450203
[5 empty] | 0.01260186 | 0.1457958 |  |  | 0.02778447 | 0.1450096 | 0.03084489 | 0.1448894 | 0.01260186 | 0.1457958
[5 empty] | 0.01260899 | 0.1465713 |  |  | 0.02746265 | 0.1457809 | 0.03071652 | 0.1456601 | 0.01260899 | 0.1465713
[5 empty] | 0.01251665 | 0.1473468 |  |  | 0.0272395 | 0.1465522 | 0.03089925 | 0.1464308 | 0.01251665 | 0.1473468
[5 empty] | 0.01272487 | 0.1481223 |  |  | 0.02631502 | 0.1473236 | 0.03149332 | 0.1472015 | 0.01272487 | 0.1481223
[5 empty] | 0.01273366 | 0.1488978 |  |  | 0.02648918 | 0.1480949 | 0.03119896 | 0.1479722 | 0.01273366 | 0.1488978
[5 empty] | 0.01274304 | 0.1496733 |  |  | 0.026262 | 0.1488662 | 0.03021641 | 0.1487428 | 0.01274304 | 0.1496733
[5 empty] | 0.01275303 | 0.1504489 |  |  | 0.02603345 | 0.1496376 | 0.03084592 | 0.1495135 | 0.01275303 | 0.1504489
[5 empty] | 0.01276366 | 0.1512244 |  |  | 0.02550354 | 0.1504089 | 0.03118771 | 0.1502842 | 0.01276366 | 0.1512244
[5 empty] | 0.01257494 | 0.1519999 |  |  | 0.02467225 | 0.1511802 | 0.03104202 | 0.1510549 | 0.01257494 | 0.1519999
[5 empty] | 0.01268689 | 0.1527754 |  |  | 0.02493958 | 0.1519515 | 0.0311091 | 0.1518256 | 0.01268689 | 0.1527754
[5 empty] | 0.01279953 | 0.1535509 |  |  | 0.02460552 | 0.1527229 | 0.03078917 | 0.1525963 | 0.01279953 | 0.1535509
[5 empty] | 0.01261287 | 0.1543264 |  |  | 0.02377006 | 0.1534942 | 0.03038247 | 0.153367 | 0.01261287 | 0.1543264