## 1
Общество с ограниченной ответственностью "Инженерная геология" (ООО "ИнжГео") | [11 empty] | Общество с ограниченной ответственностью "Инженерная геология" (ООО "ИнжГео")
Юр. адрес: 117279, г. Москва, ул. Миклухо-Маклая, 36 а, этаж 5, пом. XXIII к. 76-84 | [11 empty] | Юр. адрес: 117279, г. Москва, ул. Миклухо-Маклая, 36 а, этаж 5, пом. XXIII к. 76-84 | [8 empty] | нагр |  |  | X0 | Y0 | R |  | нагр |  |  |  | X0 | Y0 | R | нагр |  |  |  | X0 | Y0 | R |  | нагр |  |  |  | X0 | Y0 | R
Телефон/факс +7 (495) 132-30-00, Адрес электронной почты inbox@inj-geo.ru | [11 empty] | Телефон/факс +7 (495) 132-30-00, Адрес электронной почты inbox@inj-geo.ru | [12 empty] | 0 | [7 empty] | 0 | [6 empty] | 0 | [7 empty] | 0
[21 empty] | девиатор | [6 empty] | девиатор | [6 empty] | девиатор | [7 empty] | девиатор
Испытательная лаборатория ООО «ИнжГео» | [11 empty] | Испытательная лаборатория ООО «ИнжГео» | [8 empty] | x0 | Угол | X | Y |  |  |  | x0 |  | Угол | X | Y |  |  | x0 |  | Угол | X | Y |  |  |  | x0 |  | Угол | X | Y
Адрес места осуществления деятельности лаборатории: г. Москва, просп. Вернадского, д. 51, стр. 1 | [11 empty] | Адрес места осуществления деятельности лаборатории: г. Москва, просп. Вернадского, д. 51, стр. 1 | [9 empty] | 0 | [7 empty] | 0 | [6 empty] | 0 | [7 empty] | 0
Телефон +7(910)4557682, E-mail: slg85@mail.ru | [11 empty] | Телефон +7(910)4557682, E-mail: slg85@mail.ru | [9 empty] | 5 | [7 empty] | 5 | [6 empty] | 5 | [7 empty] | 5
[22 empty] | 10 | [7 empty] | 10 | [6 empty] | 10 | [7 empty] | 10
[12 empty] | Протокол испытаний № 13-63/230 от 16-06-2023 | [9 empty] | 15 | [7 empty] | 15 | [6 empty] | 15 | [7 empty] | 15
[22 empty] | 20 | [7 empty] | 20 | [6 empty] | 20 | [7 empty] | 20
[12 empty] | Наименование и адрес заказчика: Переход трубопровода через р. Енисей | [9 empty] | 25 | [7 empty] | 25 | [6 empty] | 25 | [7 empty] | 25
[12 empty] | Наименование объекта: ООО Регионстрой | [9 empty] | 30 | [7 empty] | 30 | [6 empty] | 30 | [7 empty] | 30
Наименование используемого метода/методики: ГОСТ 12248.4-2020 | [11 empty] | Наименование используемого метода/методики: ГОСТ 12248.3-2020 | [9 empty] | 35 | [7 empty] | 35 | [6 empty] | 35 | [7 empty] | 35
Условия проведения испытания: температура окружающей среды (18 - 25)0С, влажность воздуха (40 - 75)% | [11 empty] | Условия проведения испытания: температура окружающей среды (18 - 25)0С, влажность воздуха (40 - 75)% | [9 empty] | 40 | [7 empty] | 40 | [6 empty] | 40 | [7 empty] | 40
[12 empty] | Дата получение объекта подлежащего испытаниям: 20-05-2023 | [9 empty] | 45 | [7 empty] | 45 | [6 empty] | 45 | [7 empty] | 45
[12 empty] | Дата испытания: 25.10.2022-19.11.2230 | [9 empty] | 50 | [7 empty] | 50 | [6 empty] | 50 | [7 empty] | 50
[22 empty] | 55 | [7 empty] | 55 | [6 empty] | 55 | [7 empty] | 55
Испытание грунтов методом трехосного сжатия | [11 empty] | Испытание грунтов методом трехосного сжатия | [9 empty] | 60 | [7 empty] | 60 | [6 empty] | 60 | [7 empty] | 60
[22 empty] | 65 | [7 empty] | 65 | [6 empty] | 65 | [7 empty] | 65
Лабораторный номер: | [6 empty] | We, д.е. = |  |  |  |  | Лабораторный номер: |  | 1265 |  |  |  | We, д.е. = | 0.4930397 |  |  | 70 | [7 empty] | 70 | [6 empty] | 70 | [7 empty] | 70
Номер скважины: | [6 empty] | ρ, г/см3 = |  |  |  |  | Номер скважины: |  | BH-127 |  |  |  | ρ, г/см3 = | 1.54 |  |  | 75 | [7 empty] | 75 | [6 empty] | 75 | [7 empty] | 75
Глубина отбора, м: | [6 empty] | ρs, г/см3 = |  |  |  |  | Глубина отбора, м: |  | 3 |  |  |  | ρs, г/см3 = | 2.74 |  |  | 80 | [7 empty] | 80 | [6 empty] | 80 | [7 empty] | 80
Наименование грунта: | [6 empty] | e, д.е. = |  |  |  |  | Наименование грунта: |  | Суглинок, после оттаивания текучий, легкий песчанистый |  |  |  | e, д.е. = | 1.656447 |  |  | 85 | [7 empty] | 85 | [6 empty] | 85 | [7 empty] | 85
Схема проведения опыта: | [6 empty] | IL, д.е. = |  |  |  |  | Схема проведения опыта: |  | КД |  |  |  | IL, д.е. = | 2.42 |  |  | 90 | [7 empty] | 90 | [6 empty] | 90 | [7 empty] | 90
[22 empty] | 95 | [7 empty] | 95 | [6 empty] | 95 | [7 empty] | 95
[22 empty] | 100 | [7 empty] | 100 | [6 empty] | 100 | [7 empty] | 100
Результаты испытаний | [11 empty] | Результаты испытаний | [9 empty] | 105 | [7 empty] | 105 | [6 empty] | 105 | [7 empty] | 105
[22 empty] | 110 | [7 empty] | 110 | [6 empty] | 110 | [7 empty] | 110
[22 empty] | 115 | [7 empty] | 115 | [6 empty] | 115 | [7 empty] | 115
[22 empty] | 120 | [7 empty] | 120 | [6 empty] | 120 | [7 empty] | 120
[22 empty] | 125 | [7 empty] | 125 | [6 empty] | 125 | [7 empty] | 125
[22 empty] | 130 | [7 empty] | 130 | [6 empty] | 130 | [7 empty] | 130
[22 empty] | 135 | [7 empty] | 135 | [6 empty] | 135 | [7 empty] | 135
[22 empty] | 140 | [7 empty] | 140 | [6 empty] | 140 | [7 empty] | 140
[22 empty] | 145 | [7 empty] | 145 | [6 empty] | 145 | [7 empty] | 145
[22 empty] | 150 | [7 empty] | 150 | [6 empty] | 150 | [7 empty] | 150
[22 empty] | 155 | [7 empty] | 155 | [6 empty] | 155 | [7 empty] | 155
[22 empty] | 160 | [7 empty] | 160 | [6 empty] | 160 | [7 empty] | 160
[22 empty] | 165 | [7 empty] | 165 | [6 empty] | 165 | [7 empty] | 165
[22 empty] | 170 | [7 empty] | 170 | [6 empty] | 170 | [7 empty] | 170
[22 empty] | 175 | [7 empty] | 175 | [6 empty] | 175 | [7 empty] | 175
[22 empty] | 180 | [7 empty] | 180 | [6 empty] | 180 | [7 empty] | 180
[13 empty] | Давление в камере, Мпа σ3 | Вертикальная нагрузка, Мпа σ1 | Поровое давление, Мпа u
[7 empty] | Коэфф. Точки | [5 empty] | 0.05 | 0.08531487 | [5 empty] | 1 | [6 empty] | σ3,кПа | σ1,кПа | u, кПа |  |  |  | 4
[13 empty] | 0.15 | 0.2273425 | [27 empty] | δ3, Мпа | δ1-δ3, МПа | δ1, МПа | δ1, КПа
|  |  | Модуль деформации, МПа: | [9 empty] | 0.25 | 0.3693702 | [21 empty] | С, МПа:
|  |  | Е0= | [32 empty] | φ, град:
|  |  | E50 = | [32 empty] | E, Мпа
|  |  | Коэф. Поперечной деформации, ϑ = | [9 empty] | Эффективные значения угла внутреннего трения и удельного сцепления ϕ', С' | [13 empty] | x | 0
[13 empty] | ϕ', град. = | 10 | [12 empty] | y |  |  |  | С, кПа | φ,°
[13 empty] | С', МПа = | 0.006
| Исполнитель: | [6 empty] | Морозов Д.С. |  |  |  |  | Исполнитель: |  |  |  |  | Морозов Д.С.
| Начальник исп. лаборатории: | [6 empty] | Семиколенова Л.Г. |  |  |  |  | Начальник исп. лаборатории: |  |  |  |  | Семиколенова Л.Г.
Лист 1 , всего листов 2 | [11 empty] | Лист 2 , всего листов 2
Частичное воспроизведение протокола испытаний без письменного разрешения ООО «ИнжГео» ЗАПРЕЩАЕТСЯ | [11 empty] | Частичное воспроизведение протокола испытаний без письменного разрешения ООО «ИнжГео» ЗАПРЕЩАЕТСЯ
[5 empty] | второй график |  | первый график | [9 empty] | К Пуассона
dev50 | epsE50 | ind | devE0 | epsE0 | dev | eps | sigma |  | dev1 | eps1 | dev2 | eps2 | dev3 | eps3 |  | Глины
0.01765744 | 0.0147035 |  |  |  | 0 | 0 |  |  | 0 | 0 | 0 | 0 | 0 | 0 |  | < 0 | 0,20-0,30
ind |  |  |  |  | 0.001923296 | 0.000794714 |  |  | 0.004750488 | 0.0007831054 | 0.008449458 | 0.000781546 | 0.001923296 | 0.000794714 |  | 0-0,25 | 0,30-0,38
2 |  |  |  |  | 0.004369457 | 0.001589428 |  |  | 0.009762752 | 0.001566211 | 0.01587912 | 0.001563092 | 0.004369457 | 0.001589428 |  | 0,25< | 0,38-0,45
E0 |  |  |  |  | 0.006209025 | 0.002384142 |  |  | 0.01508814 | 0.002349316 | 0.0238655 | 0.002344638 | 0.006209025 | 0.002384142 |  | Суглинки | 0,35-0,37
epsE0 | devE0 |  |  |  | 0.008112541 | 0.003178856 |  |  | 0.01897799 | 0.003132422 | 0.03008514 | 0.003126184 | 0.008112541 | 0.003178856 |  | Пески и супеси | 0,30-0,35
0.007494375 | 0.015 |  |  |  | 0.01005055 | 0.00397357 |  |  | 0.021 | 0.003643099 | 0.033 | 0.003545726 | 0.01005055 | 0.00397357
[5 empty] | 0.01139359 | 0.004768284 |  |  | 0.02376207 | 0.004698632 | 0.03794379 | 0.004689276 | 0.01139359 | 0.004768284
График E50 |  | График E |  |  | 0.0128122 | 0.005562998 |  |  | 0.0262481 | 0.005481738 | 0.04162039 | 0.005470822 | 0.0128122 | 0.005562998
eps | q | sigma |  |  | 0.01397693 | 0.006357712 |  |  | 0.02832275 | 0.006264843 | 0.04505284 | 0.006252368 | 0.01397693 | 0.006357712
Горизонтальная линия E50 |  | Касательная |  |  | 0.015 | 0.007494375 |  |  | 0.03011224 | 0.007047949 | 0.04798457 | 0.007033914 | 0.015 | 0.007494375
0 |  | a | b |  | 0.01506492 | 0.00794714 |  |  | 0.0319428 | 0.007831054 | 0.05045904 | 0.00781546 | 0.01506492 | 0.00794714
|  |  | 0 |  | 0.01546158 | 0.008741854 |  |  | 0.03364064 | 0.008614159 | 0.05351967 | 0.008597006 | 0.01546158 | 0.008741854
Вертикальная линия E50 |  | p1 и p2 |  |  | 0.01568713 | 0.009536568 |  |  | 0.03543198 | 0.009397265 | 0.05600991 | 0.009378552 | 0.01568713 | 0.009536568
| 0 | 0 |  |  | 0.0161602 | 0.01033128 |  |  | 0.03654304 | 0.01018037 | 0.05747319 | 0.0101601 | 0.0161602 | 0.01033128
[5 empty] | 0.01639944 | 0.011126 |  |  | 0.03867127 | 0.01118121 | 0.0596851 | 0.01068823 | 0.01639944 | 0.011126
Касательная линия E50 |  |  |  |  | 0.01652347 | 0.01192071 |  |  | 0.03903474 | 0.01174658 | 0.06172818 | 0.01172319 | 0.01652347 | 0.01192071
0 | 0 | Горизонтальная 1 |  |  | 0.01685093 | 0.01271542 |  |  | 0.04087437 | 0.01252969 | 0.06440363 | 0.01250474 | 0.01685093 | 0.01271542
[5 empty] | 0.01700045 | 0.01351014 |  |  | 0.04191819 | 0.01331279 | 0.06617957 | 0.01328628 | 0.01700045 | 0.01351014
Горизонтальная линия qкр |  |  |  |  | 0.01749067 | 0.01430485 |  |  | 0.04306424 | 0.0140959 | 0.06765332 | 0.01406783 | 0.01749067 | 0.01430485
Горизонтальная линия q |  | Горизонтальная 2 |  |  | 0.01765744 | 0.0147035 |  |  | 0.0450106 | 0.014879 | 0.0706222 | 0.01484937 | 0.01765744 | 0.0147035
0 |  | 0 |  |  | 0.01822635 | 0.01589428 |  |  | 0.04615532 | 0.01566211 | 0.07168354 | 0.01563092 | 0.01822635 | 0.01589428
[5 empty] | 0.01865438 | 0.01668899 |  |  | 0.04729647 | 0.01644521 | 0.07403464 | 0.01641247 | 0.01865438 | 0.01668899
Вертикальная линия q |  |  |  |  | 0.01901773 | 0.01748371 |  |  | 0.04883211 | 0.01722832 | 0.07587284 | 0.01719401 | 0.01901773 | 0.01748371
| 0 |  |  |  | 0.01961351 | 0.01827842 |  |  | 0.05006031 | 0.01801142 | 0.07889544 | 0.01797556 | 0.01961351 | 0.01827842
[5 empty] | 0.02003884 | 0.01907314 |  |  | 0.05147912 | 0.01879453 | 0.08009979 | 0.0187571 | 0.02003884 | 0.01907314
[5 empty] | 0.02069083 | 0.01986785 |  |  | 0.0524866 | 0.01957763 | 0.08188318 | 0.01953865 | 0.02069083 | 0.01986785
[5 empty] | 0.02096658 | 0.02066256 |  |  | 0.05428083 | 0.02036074 | 0.08434295 | 0.0203202 | 0.02096658 | 0.02066256
[5 empty] | 0.02166321 | 0.02145728 |  |  | 0.05525986 | 0.02114385 | 0.08637641 | 0.02110174 | 0.02166321 | 0.02145728
[5 empty] | 0.02227782 | 0.02225199 |  |  | 0.05632175 | 0.02192695 | 0.08828089 | 0.02188329 | 0.02227782 | 0.02225199
[5 empty] | 0.02290753 | 0.02304671 |  |  | 0.05786457 | 0.02271006 | 0.0904537 | 0.02266483 | 0.02290753 | 0.02304671
[5 empty] | 0.02364944 | 0.02384142 |  |  | 0.05918638 | 0.02349316 | 0.09179217 | 0.02344638 | 0.02364944 | 0.02384142
[5 empty] | 0.02410066 | 0.02463613 |  |  | 0.06028524 | 0.02427627 | 0.09309362 | 0.02422793 | 0.02410066 | 0.02463613
[5 empty] | 0.02505832 | 0.02543085 |  |  | 0.06165922 | 0.02505937 | 0.09485536 | 0.02500947 | 0.02505832 | 0.02543085
[5 empty] | 0.0257195 | 0.02622556 |  |  | 0.06220637 | 0.02584248 | 0.09737472 | 0.02579102 | 0.0257195 | 0.02622556
[5 empty] | 0.02608134 | 0.02702028 |  |  | 0.06372476 | 0.02662558 | 0.09914902 | 0.02657256 | 0.02608134 | 0.02702028
[5 empty] | 0.02684092 | 0.02781499 |  |  | 0.06501245 | 0.02740869 | 0.1005756 | 0.02735411 | 0.02684092 | 0.02781499
[5 empty] | 0.02749538 | 0.0286097 |  |  | 0.06566751 | 0.02819179 | 0.1025517 | 0.02813566 | 0.02749538 | 0.0286097
[5 empty] | 0.0281418 | 0.02940442 |  |  | 0.06648799 | 0.0289749 | 0.1029747 | 0.0289172 | 0.0281418 | 0.02940442
[5 empty] | 0.02887731 | 0.03019913 |  |  | 0.06807196 | 0.029758 | 0.105342 | 0.02969875 | 0.02887731 | 0.03019913
[5 empty] | 0.02929902 | 0.03099385 |  |  | 0.06861748 | 0.03054111 | 0.1066508 | 0.03048029 | 0.02929902 | 0.03099385
[5 empty] | 0.03010403 | 0.03178856 |  |  | 0.06992261 | 0.03132422 | 0.1076984 | 0.03126184 | 0.03010403 | 0.03178856
[5 empty] | 0.03058946 | 0.03258327 |  |  | 0.07078542 | 0.03210732 | 0.1086823 | 0.03204339 | 0.03058946 | 0.03258327
[5 empty] | 0.03115241 | 0.03337799 |  |  | 0.07110397 | 0.03289043 | 0.1107996 | 0.03282493 | 0.03115241 | 0.03337799
[5 empty] | 0.03189 | 0.0341727 |  |  | 0.07237632 | 0.03367353 | 0.1111478 | 0.03360648 | 0.03189 | 0.0341727
[5 empty] | 0.03229933 | 0.03496742 |  |  | 0.07300053 | 0.03445664 | 0.1119241 | 0.03438802 | 0.03229933 | 0.03496742
[5 empty] | 0.03257751 | 0.03576213 |  |  | 0.07337467 | 0.03523974 | 0.1134258 | 0.03516957 | 0.03257751 | 0.03576213
[5 empty] | 0.03302166 | 0.03655684 |  |  | 0.07409679 | 0.03602285 | 0.1139504 | 0.03595112 | 0.03302166 | 0.03655684
[5 empty] | 0.03352889 | 0.03735156 |  |  | 0.07446496 | 0.03680595 | 0.115495 | 0.03673266 | 0.03352889 | 0.03735156
[5 empty] | 0.0339963 | 0.03814627 |  |  | 0.07527725 | 0.03758906 | 0.1165571 | 0.03751421 | 0.0339963 | 0.03814627
[5 empty] | 0.034321 | 0.03894099 |  |  | 0.07523171 | 0.03837216 | 0.1166339 | 0.03829575 | 0.034321 | 0.03894099
[5 empty] | 0.03470011 | 0.0397357 |  |  | 0.07592641 | 0.03915527 | 0.1176228 | 0.0390773 | 0.03470011 | 0.0397357
[5 empty] | 0.03483073 | 0.04053041 |  |  | 0.07665941 | 0.03993837 | 0.1178211 | 0.03985885 | 0.03483073 | 0.04053041
[5 empty] | 0.03510998 | 0.04132513 |  |  | 0.07672876 | 0.04072148 | 0.118326 | 0.04064039 | 0.03510998 | 0.04132513
[5 empty] | 0.03513496 | 0.04211984 |  |  | 0.07713255 | 0.04150459 | 0.118435 | 0.04142194 | 0.03513496 | 0.04211984
[5 empty] | 0.03531487 | 0.04291456 |  |  | 0.07696882 | 0.04228769 | 0.1189454 | 0.04220348 | 0.03531487 | 0.04291456
[5 empty] | 0.03521456 | 0.04370927 |  |  | 0.07734254 | 0.0430708 | 0.1193702 | 0.04298503 | 0.03521456 | 0.04370927
[5 empty] | 0.03521062 | 0.04450398 |  |  | 0.07673844 | 0.0438539 | 0.1192679 | 0.04376658 | 0.03521062 | 0.04450398
[5 empty] | 0.03510224 | 0.0452987 |  |  | 0.07721123 | 0.04463701 | 0.1187465 | 0.04454812 | 0.03510224 | 0.0452987
[5 empty] | 0.03528949 | 0.04609341 |  |  | 0.07655916 | 0.04542011 | 0.1184031 | 0.04532967 | 0.03528949 | 0.04609341
[5 empty] | 0.03517247 | 0.04688813 |  |  | 0.07678298 | 0.04620322 | 0.1183382 | 0.04611122 | 0.03517247 | 0.04688813
[5 empty] | 0.03495126 | 0.04768284 |  |  | 0.07668347 | 0.04698632 | 0.1182523 | 0.04689276 | 0.03495126 | 0.04768284
[5 empty] | 0.03512593 | 0.04847755 |  |  | 0.07626137 | 0.04776943 | 0.1184458 | 0.04767431 | 0.03512593 | 0.04847755
[5 empty] | 0.03519658 | 0.04927227 |  |  | 0.07611747 | 0.04855253 | 0.1189193 | 0.04845585 | 0.03519658 | 0.04927227
[5 empty] | 0.03506329 | 0.05006698 |  |  | 0.07655251 | 0.04933564 | 0.1176732 | 0.0492374 | 0.03506329 | 0.05006698
[5 empty] | 0.03482614 | 0.0508617 |  |  | 0.07616726 | 0.05011874 | 0.118308 | 0.05001895 | 0.03482614 | 0.0508617
[5 empty] | 0.03488522 | 0.05165641 |  |  | 0.07586248 | 0.05090185 | 0.1181243 | 0.05080049 | 0.03488522 | 0.05165641
[5 empty] | 0.0349406 | 0.05245112 |  |  | 0.07593893 | 0.05168496 | 0.1175226 | 0.05158204 | 0.0349406 | 0.05245112
[5 empty] | 0.03489237 | 0.05324584 |  |  | 0.07529739 | 0.05246806 | 0.1179032 | 0.05236358 | 0.03489237 | 0.05324584
[5 empty] | 0.03484062 | 0.05404055 |  |  | 0.0749386 | 0.05325117 | 0.1176667 | 0.05314513 | 0.03484062 | 0.05404055
[5 empty] | 0.03488543 | 0.05483527 |  |  | 0.07526333 | 0.05403427 | 0.1167137 | 0.05392668 | 0.03488543 | 0.05483527
[5 empty] | 0.03472688 | 0.05562998 |  |  | 0.07497235 | 0.05481738 | 0.1168445 | 0.05470822 | 0.03472688 | 0.05562998
[5 empty] | 0.03466506 | 0.05642469 |  |  | 0.07426641 | 0.05560048 | 0.1162597 | 0.05548977 | 0.03466506 | 0.05642469
[5 empty] | 0.03460005 | 0.05721941 |  |  | 0.07434629 | 0.05638359 | 0.1161598 | 0.05627131 | 0.03460005 | 0.05721941
[5 empty] | 0.03443193 | 0.05801412 |  |  | 0.07371273 | 0.05716669 | 0.1157452 | 0.05705286 | 0.03443193 | 0.05801412
[5 empty] | 0.03436079 | 0.05880884 |  |  | 0.07296651 | 0.0579498 | 0.1152165 | 0.05783441 | 0.03436079 | 0.05880884
[5 empty] | 0.03418671 | 0.05960355 |  |  | 0.07260838 | 0.0587329 | 0.1153742 | 0.05861595 | 0.03418671 | 0.05960355
[5 empty] | 0.03420978 | 0.06039826 |  |  | 0.0726391 | 0.05951601 | 0.1144187 | 0.0593975 | 0.03420978 | 0.06039826
[5 empty] | 0.03413007 | 0.06119298 |  |  | 0.07235945 | 0.06029912 | 0.1143505 | 0.06017904 | 0.03413007 | 0.06119298
[5 empty] | 0.03404767 | 0.06198769 |  |  | 0.07197018 | 0.06108222 | 0.1144702 | 0.06096059 | 0.03404767 | 0.06198769
[5 empty] | 0.03396267 | 0.06278241 |  |  | 0.07137206 | 0.06186533 | 0.1140782 | 0.06174214 | 0.03396267 | 0.06278241
[5 empty] | 0.03397515 | 0.06357712 |  |  | 0.07126584 | 0.06264843 | 0.112975 | 0.06252368 | 0.03397515 | 0.06357712
[5 empty] | 0.03368519 | 0.06437183 |  |  | 0.07095229 | 0.06343154 | 0.1133611 | 0.06330523 | 0.03368519 | 0.06437183
[5 empty] | 0.03389288 | 0.06516655 |  |  | 0.06983218 | 0.06421464 | 0.1127369 | 0.06408677 | 0.03389288 | 0.06516655
[5 empty] | 0.03349829 | 0.06596126 |  |  | 0.07010625 | 0.06499775 | 0.1118031 | 0.06486832 | 0.03349829 | 0.06596126
[5 empty] | 0.03370152 | 0.06675598 |  |  | 0.06897529 | 0.06578085 | 0.1113601 | 0.06564987 | 0.03370152 | 0.06675598
[5 empty] | 0.03340265 | 0.06755069 |  |  | 0.06924004 | 0.06656396 | 0.1108083 | 0.06643141 | 0.03340265 | 0.06755069
[5 empty] | 0.03350176 | 0.0683454 |  |  | 0.06870127 | 0.06734706 | 0.1111483 | 0.06721296 | 0.03350176 | 0.0683454
[5 empty] | 0.03329893 | 0.06914012 |  |  | 0.06815974 | 0.06813017 | 0.1104805 | 0.0679945 | 0.03329893 | 0.06914012
[5 empty] | 0.03329425 | 0.06993483 |  |  | 0.06771622 | 0.06891327 | 0.1096055 | 0.06877605 | 0.03329425 | 0.06993483
[5 empty] | 0.0329878 | 0.07072955 |  |  | 0.06727147 | 0.06969638 | 0.1090237 | 0.0695576 | 0.0329878 | 0.07072955
[5 empty] | 0.03297966 | 0.07152426 |  |  | 0.06642625 | 0.07047949 | 0.1081356 | 0.07033914 | 0.03297966 | 0.07152426
[5 empty] | 0.03266992 | 0.07231897 |  |  | 0.06638132 | 0.07126259 | 0.1084418 | 0.07112069 | 0.03266992 | 0.07231897
[5 empty] | 0.03255867 | 0.07311369 |  |  | 0.06583744 | 0.0720457 | 0.1077427 | 0.07190223 | 0.03255867 | 0.07311369
[5 empty] | 0.03274598 | 0.0739084 |  |  | 0.06539539 | 0.0728288 | 0.1073388 | 0.07268378 | 0.03274598 | 0.0739084
[5 empty] | 0.03263194 | 0.07470312 |  |  | 0.06525591 | 0.07361191 | 0.1065306 | 0.07346533 | 0.03263194 | 0.07470312
[5 empty] | 0.03241664 | 0.07549783 |  |  | 0.06411977 | 0.07439501 | 0.1065185 | 0.07424687 | 0.03241664 | 0.07549783
[5 empty] | 0.03230015 | 0.07629254 |  |  | 0.06418774 | 0.07517812 | 0.1055032 | 0.07502842 | 0.03230015 | 0.07629254
[5 empty] | 0.03218256 | 0.07708726 |  |  | 0.06384918 | 0.07596122 | 0.105485 | 0.07580996 | 0.03218256 | 0.07708726
[5 empty] | 0.03216395 | 0.07788197 |  |  | 0.06348039 | 0.07674433 | 0.1042645 | 0.07659151 | 0.03216395 | 0.07788197
[5 empty] | 0.03174441 | 0.07867669 |  |  | 0.06268259 | 0.07752743 | 0.1040421 | 0.07737306 | 0.03174441 | 0.07867669
[5 empty] | 0.03162402 | 0.0794714 |  |  | 0.06195794 | 0.07831054 | 0.1036184 | 0.0781546 | 0.03162402 | 0.0794714
[5 empty] | 0.03179951 | 0.08026611 |  |  | 0.06180859 | 0.07909364 | 0.1031939 | 0.07893615 | 0.03179951 | 0.08026611
[5 empty] | 0.03155423 | 0.08106083 |  |  | 0.06113669 | 0.07987675 | 0.1030689 | 0.07971769 | 0.03155423 | 0.08106083
[5 empty] | 0.0314874 | 0.08185554 |  |  | 0.06034439 | 0.08065986 | 0.1021441 | 0.08049924 | 0.0314874 | 0.08185554
[5 empty] | 0.03110075 | 0.08265026 |  |  | 0.05953384 | 0.08144296 | 0.1009199 | 0.08128079 | 0.03110075 | 0.08265026
[5 empty] | 0.03099601 | 0.08344497 |  |  | 0.05890718 | 0.08222607 | 0.1010968 | 0.08206233 | 0.03099601 | 0.08344497
[5 empty] | 0.03067492 | 0.08423968 |  |  | 0.05886658 | 0.08300917 | 0.1007603 | 0.08284388 | 0.03067492 | 0.08423968
[5 empty] | 0.03053923 | 0.0850344 |  |  | 0.05791418 | 0.08379228 | 0.09949543 | 0.08362542 | 0.03053923 | 0.0850344
[5 empty] | 0.03029066 | 0.08582911 |  |  | 0.05715213 | 0.08457538 | 0.09980305 | 0.08440697 | 0.03029066 | 0.08582911
[5 empty] | 0.03003096 | 0.08662383 |  |  | 0.05668258 | 0.08535849 | 0.09838396 | 0.08518852 | 0.03003096 | 0.08662383
[5 empty] | 0.02956187 | 0.08741854 |  |  | 0.05610769 | 0.08614159 | 0.09833896 | 0.08597006 | 0.02956187 | 0.08741854
[5 empty] | 0.02928511 | 0.08821325 |  |  | 0.0555296 | 0.0869247 | 0.09676886 | 0.08675161 | 0.02928511 | 0.08821325
[5 empty] | 0.02930243 | 0.08900797 |  |  | 0.05435047 | 0.0877078 | 0.09657447 | 0.08753315 | 0.02930243 | 0.08900797
[5 empty] | 0.02871557 | 0.08980268 |  |  | 0.05357244 | 0.08849091 | 0.09585658 | 0.0883147 | 0.02871557 | 0.08980268
[5 empty] | 0.02872626 | 0.0905974 |  |  | 0.05279766 | 0.08927401 | 0.095116 | 0.08909625 | 0.02872626 | 0.0905974
[5 empty] | 0.02843624 | 0.09139211 |  |  | 0.0524283 | 0.09005712 | 0.09405354 | 0.08987779 | 0.02843624 | 0.09139211
[5 empty] | 0.02794725 | 0.09218682 |  |  | 0.05206649 | 0.09084023 | 0.09407001 | 0.09065934 | 0.02794725 | 0.09218682
[5 empty] | 0.02786103 | 0.09298154 |  |  | 0.05091439 | 0.09162333 | 0.09326619 | 0.09144088 | 0.02786103 | 0.09298154
[5 empty] | 0.0275793 | 0.09377625 |  |  | 0.05027414 | 0.09240644 | 0.09164291 | 0.09222243 | 0.0275793 | 0.09377625
[5 empty] | 0.02730382 | 0.09457097 |  |  | 0.04954791 | 0.09318954 | 0.09170096 | 0.09300398 | 0.02730382 | 0.09457097
[5 empty] | 0.02703631 | 0.09536568 |  |  | 0.04943783 | 0.09397265 | 0.09044115 | 0.09378552 | 0.02703631 | 0.09536568
[5 empty] | 0.02647852 | 0.09616039 |  |  | 0.04894607 | 0.09475575 | 0.08906428 | 0.09456707 | 0.02647852 | 0.09616039
[5 empty] | 0.02643219 | 0.09695511 |  |  | 0.04827477 | 0.09553886 | 0.08897115 | 0.09534861 | 0.02643219 | 0.09695511
[5 empty] | 0.02629904 | 0.09774982 |  |  | 0.04732607 | 0.09632196 | 0.08746258 | 0.09613016 | 0.02629904 | 0.09774982
[5 empty] | 0.02588082 | 0.09854454 |  |  | 0.04739661 | 0.09710507 | 0.08643937 | 0.09691171 | 0.02588082 | 0.09854454
[5 empty] | 0.02587926 | 0.09933925 |  |  | 0.04686259 | 0.09788817 | 0.08580231 | 0.09769325 | 0.02587926 | 0.09933925
[5 empty] | 0.02559393 | 0.100134 |  |  | 0.04582184 | 0.09867128 | 0.08465222 | 0.0984748 | 0.02559393 | 0.100134
[5 empty] | 0.02551491 | 0.1009287 |  |  | 0.04527533 | 0.09945438 | 0.0841899 | 0.09925634 | 0.02551491 | 0.1009287
[5 empty] | 0.02504049 | 0.1017234 |  |  | 0.04512403 | 0.1002375 | 0.08241615 | 0.1000379 | 0.02504049 | 0.1017234
[5 empty] | 0.02497044 | 0.1025181 |  |  | 0.04406892 | 0.1010206 | 0.08213178 | 0.1008194 | 0.02497044 | 0.1025181
[5 empty] | 0.02500451 | 0.1033128 |  |  | 0.04401096 | 0.1018037 | 0.08133759 | 0.101601 | 0.02500451 | 0.1033128
[5 empty] | 0.02484245 | 0.1041075 |  |  | 0.04345114 | 0.1025868 | 0.08003439 | 0.1023825 | 0.02484245 | 0.1041075
[5 empty] | 0.024384 | 0.1049022 |  |  | 0.04269042 | 0.1033699 | 0.07942297 | 0.1031641 | 0.024384 | 0.1049022
[5 empty] | 0.02432892 | 0.105697 |  |  | 0.04222977 | 0.104153 | 0.07760416 | 0.1039456 | 0.02432892 | 0.105697
[5 empty] | 0.02407696 | 0.1064917 |  |  | 0.04137016 | 0.1049361 | 0.07697874 | 0.1047272 | 0.02407696 | 0.1064917
[5 empty] | 0.02392787 | 0.1072864 |  |  | 0.04091257 | 0.1057192 | 0.07614752 | 0.1055087 | 0.02392787 | 0.1072864
[5 empty] | 0.0238814 | 0.1080811 |  |  | 0.04075797 | 0.1065023 | 0.07451132 | 0.1062903 | 0.0238814 | 0.1080811
[5 empty] | 0.0239373 | 0.1088758 |  |  | 0.04000733 | 0.1072854 | 0.07362937 | 0.1070718 | 0.0239373 | 0.1088758
[5 empty] | 0.02359533 | 0.1096705 |  |  | 0.03896162 | 0.1080685 | 0.07199655 | 0.1078534 | 0.02359533 | 0.1096705
[5 empty] | 0.02345523 | 0.1104652 |  |  | 0.03872182 | 0.1088516 | 0.07102863 | 0.1086349 | 0.02345523 | 0.1104652
[5 empty] | 0.02351675 | 0.11126 |  |  | 0.03798889 | 0.1096348 | 0.06974871 | 0.1094164 | 0.02351675 | 0.11126
[5 empty] | 0.02307964 | 0.1120547 |  |  | 0.03766381 | 0.1104179 | 0.06757991 | 0.110198 | 0.02307964 | 0.1120547
[5 empty] | 0.02294366 | 0.1128494 |  |  | 0.03704755 | 0.111201 | 0.06624531 | 0.1109795 | 0.02294366 | 0.1128494
[5 empty] | 0.02290855 | 0.1136441 |  |  | 0.03634107 | 0.1119841 | 0.06446804 | 0.1117611 | 0.02290855 | 0.1136441
[5 empty] | 0.02267407 | 0.1144388 |  |  | 0.03594537 | 0.1127672 | 0.06357118 | 0.1125426 | 0.02267407 | 0.1144388
[5 empty] | 0.02263997 | 0.1152335 |  |  | 0.03546139 | 0.1135503 | 0.06097785 | 0.1133242 | 0.02263997 | 0.1152335
[5 empty] | 0.022706 | 0.1160282 |  |  | 0.03499013 | 0.1143334 | 0.05951114 | 0.1141057 | 0.022706 | 0.1160282
[5 empty] | 0.0225719 | 0.116823 |  |  | 0.03513254 | 0.1151165 | 0.05759417 | 0.1148873 | 0.0225719 | 0.116823
[5 empty] | 0.02233743 | 0.1176177 |  |  | 0.0341896 | 0.1158996 | 0.05595003 | 0.1156688 | 0.02233743 | 0.1176177
[5 empty] | 0.02230234 | 0.1184124 |  |  | 0.03426228 | 0.1166827 | 0.05530183 | 0.1164504 | 0.02230234 | 0.1184124
[5 empty] | 0.02196638 | 0.1192071 |  |  | 0.03325156 | 0.1174658 | 0.05407267 | 0.1172319 | 0.02196638 | 0.1192071
[5 empty] | 0.02202931 | 0.1200018 |  |  | 0.0334584 | 0.1182489 | 0.05218566 | 0.1180134 | 0.02202931 | 0.1200018
[5 empty] | 0.02179086 | 0.1207965 |  |  | 0.03248378 | 0.119032 | 0.0518639 | 0.118795 | 0.02179086 | 0.1207965
[5 empty] | 0.0217508 | 0.1215912 |  |  | 0.03202867 | 0.1198151 | 0.0510305 | 0.1195765 | 0.0217508 | 0.1215912
[5 empty] | 0.02130887 | 0.122386 |  |  | 0.03199404 | 0.1205982 | 0.04980855 | 0.1203581 | 0.02130887 | 0.122386
[5 empty] | 0.02126482 | 0.1231807 |  |  | 0.03158087 | 0.1213813 | 0.04972116 | 0.1211396 | 0.02126482 | 0.1231807
[5 empty] | 0.02101944 | 0.1239754 |  |  | 0.03109012 | 0.1221644 | 0.0497673 | 0.1219212 | 0.02101944 | 0.1239754
[5 empty] | 0.0209741 | 0.1247701 |  |  | 0.03152276 | 0.1229475 | 0.04906057 | 0.1227027 | 0.0209741 | 0.1247701
[5 empty] | 0.02092881 | 0.1255648 |  |  | 0.03097977 | 0.1237307 | 0.04955696 | 0.1234843 | 0.02092881 | 0.1255648
[5 empty] | 0.02058356 | 0.1263595 |  |  | 0.03056213 | 0.1245138 | 0.04955645 | 0.1242658 | 0.02058356 | 0.1263595
[5 empty] | 0.02063837 | 0.1271542 |  |  | 0.03047079 | 0.1252969 | 0.049359 | 0.1250474 | 0.02063837 | 0.1271542
[5 empty] | 0.02039323 | 0.127949 |  |  | 0.03040364 | 0.12608 | 0.04866458 | 0.1258289 | 0.02039323 | 0.127949
[5 empty] | 0.02014815 | 0.1287437 |  |  | 0.02994157 | 0.1268631 | 0.04877317 | 0.1266105 | 0.02014815 | 0.1287437
[5 empty] | 0.02010311 | 0.1295384 |  |  | 0.02988124 | 0.1276462 | 0.04828474 | 0.127392 | 0.02010311 | 0.1295384
[5 empty] | 0.02005813 | 0.1303331 |  |  | 0.0301228 | 0.1284293 | 0.04829925 | 0.1281735 | 0.02005813 | 0.1303331
[5 empty] | 0.0198132 | 0.1311278 |  |  | 0.02986639 | 0.1292124 | 0.04891667 | 0.1289551 | 0.0198132 | 0.1311278
[5 empty] | 0.01966832 | 0.1319225 |  |  | 0.02921215 | 0.1299955 | 0.04873698 | 0.1297366 | 0.01966832 | 0.1319225
[5 empty] | 0.0194235 | 0.1327172 |  |  | 0.02966022 | 0.1307786 | 0.04906015 | 0.1305182 | 0.0194235 | 0.1327172
[5 empty] | 0.01937874 | 0.133512 |  |  | 0.02931075 | 0.1315617 | 0.04788615 | 0.1312997 | 0.01937874 | 0.133512
[5 empty] | 0.01923402 | 0.1343067 |  |  | 0.02886387 | 0.1323448 | 0.04821495 | 0.1320813 | 0.01923402 | 0.1343067
[5 empty] | 0.01918937 | 0.1351014 |  |  | 0.02901972 | 0.1331279 | 0.04854651 | 0.1328628 | 0.01918937 | 0.1351014
[5 empty] | 0.01914477 | 0.1358961 |  |  | 0.02847845 | 0.133911 | 0.04778082 | 0.1336444 | 0.01914477 | 0.1358961
[5 empty] | 0.01900023 | 0.1366908 |  |  | 0.0290402 | 0.1346941 | 0.04841783 | 0.1344259 | 0.01900023 | 0.1366908
[5 empty] | 0.01865574 | 0.1374855 |  |  | 0.02880511 | 0.1354772 | 0.04805753 | 0.1352075 | 0.01865574 | 0.1374855
[5 empty] | 0.01841131 | 0.1382802 |  |  | 0.02827331 | 0.1362603 | 0.04809988 | 0.135989 | 0.01841131 | 0.1382802
[5 empty] | 0.01856694 | 0.1390749 |  |  | 0.02794496 | 0.1370434 | 0.04834484 | 0.1367706 | 0.01856694 | 0.1390749
[5 empty] | 0.01842263 | 0.1398697 |  |  | 0.02852019 | 0.1378265 | 0.0473924 | 0.1375521 | 0.01842263 | 0.1398697
[5 empty] | 0.01797838 | 0.1406644 |  |  | 0.02799914 | 0.1386097 | 0.04764253 | 0.1383336 | 0.01797838 | 0.1406644
[5 empty] | 0.01803419 | 0.1414591 |  |  | 0.02788196 | 0.1393928 | 0.04749518 | 0.1391152 | 0.01803419 | 0.1414591
[5 empty] | 0.01799006 | 0.1422538 |  |  | 0.02756878 | 0.1401759 | 0.04755034 | 0.1398967 | 0.01799006 | 0.1422538
[5 empty] | 0.01764599 | 0.1430485 |  |  | 0.02745974 | 0.140959 | 0.04740798 | 0.1406783 | 0.01764599 | 0.1430485
[5 empty] | 0.01760198 | 0.1438432 |  |  | 0.027255 | 0.1417421 | 0.04776806 | 0.1414598 | 0.01760198 | 0.1438432
[5 empty] | 0.01745803 | 0.1446379 |  |  | 0.02755468 | 0.1425252 | 0.04733055 | 0.1422414 | 0.01745803 | 0.1446379
[5 empty] | 0.01741414 | 0.1454327 |  |  | 0.02705893 | 0.1433083 | 0.04799543 | 0.1430229 | 0.01741414 | 0.1454327
[5 empty] | 0.01717032 | 0.1462274 |  |  | 0.02716789 | 0.1440914 | 0.04816267 | 0.1438045 | 0.01717032 | 0.1462274
[5 empty] | 0.01702656 | 0.1470221 |  |  | 0.0269817 | 0.1448745 | 0.04713224 | 0.144586 | 0.01702656 | 0.1470221
[5 empty] | 0.01698287 | 0.1478168 |  |  | 0.0273005 | 0.1456576 | 0.0471041 | 0.1453676 | 0.01698287 | 0.1478168
[5 empty] | 0.01683923 | 0.1486115 |  |  | 0.02672444 | 0.1464407 | 0.04747823 | 0.1461491 | 0.01683923 | 0.1486115
[5 empty] | 0.01639567 | 0.1494062 |  |  | 0.02685365 | 0.1472238 | 0.0471546 | 0.1469307 | 0.01639567 | 0.1494062
[5 empty] | 0.01655217 | 0.1502009 |  |  | 0.02678828 | 0.1480069 | 0.04783318 | 0.1477122 | 0.01655217 | 0.1502009
[5 empty] | 0.01630873 | 0.1509957 |  |  | 0.02652846 | 0.14879 | 0.04801394 | 0.1484937 | 0.01630873 | 0.1509957
[5 empty] | 0.01616536 | 0.1517904 |  |  | 0.02667434 | 0.1495731 | 0.04689685 | 0.1492753 | 0.01616536 | 0.1517904
[5 empty] | 0.01592206 | 0.1525851 |  |  | 0.02712606 | 0.1503562 | 0.04798188 | 0.1500568 | 0.01592206 | 0.1525851
[5 empty] | 0.01597882 | 0.1533798 |  |  | 0.02668376 | 0.1511393 | 0.046869 | 0.1508384 | 0.01597882 | 0.1533798
[5 empty] | 0.01553565 | 0.1541745 |  |  | 0.02684758 | 0.1519224 | 0.04765818 | 0.1516199 | 0.01553565 | 0.1541745
[5 empty] | 0.01569255 | 0.1549692 |  |  | 0.02671766 | 0.1527056 | 0.0468494 | 0.1524015 | 0.01569255 | 0.1549692
[5 empty] | 0.01554952 | 0.1557639 |  |  | 0.02699415 | 0.1534887 | 0.04724262 | 0.153183 | 0.01554952 | 0.1557639
[5 empty] | 0.01510656 | 0.1565587 |  |  | 0.02667718 | 0.1542718 | 0.04743781 | 0.1539646 | 0.01510656 | 0.1565587
[5 empty] | 0.01496367 | 0.1573534 |  |  | 0.02636689 | 0.1550549 | 0.04763495 | 0.1547461 | 0.01496367 | 0.1573534
[5 empty] | 0.01512084 | 0.1581481 |  |  | 0.02676343 | 0.155838 | 0.047634 | 0.1555277 | 0.01512084 | 0.1581481