## 1
Общество с ограниченной ответственностью "Инженерная геология" (ООО "ИнжГео") | [11 empty] | Общество с ограниченной ответственностью "Инженерная геология" (ООО "ИнжГео")
Юр. адрес: 117279, г. Москва, ул. Миклухо-Маклая, 36 а, этаж 5, пом. XXIII к. 76-84 | [11 empty] | Юр. адрес: 117279, г. Москва, ул. Миклухо-Маклая, 36 а, этаж 5, пом. XXIII к. 76-84 | [8 empty] | нагр |  |  | X0 | Y0 | R |  | нагр |  |  |  | X0 | Y0 | R | нагр |  |  |  | X0 | Y0 | R |  | нагр |  |  |  | X0 | Y0 | R
Телефон/факс +7 (495) 132-30-00, Адрес электронной почты inbox@inj-geo.ru | [11 empty] | Телефон/факс +7 (495) 132-30-00, Адрес электронной почты inbox@inj-geo.ru | [12 empty] | 0 | [7 empty] | 0 | [6 empty] | 0 | [7 empty] | 0
[21 empty] | девиатор | [6 empty] | девиатор | [6 empty] | девиатор | [7 empty] | девиатор
Испытательная лаборатория ООО «ИнжГео» | [11 empty] | Испытательная лаборатория ООО «ИнжГео» | [8 empty] | x0 | Угол | X | Y |  |  |  | x0 |  | Угол | X | Y |  |  | x0 |  | Угол | X | Y |  |  |  | x0 |  | Угол | X | Y
Адрес места осуществления деятельности лаборатории: г. Москва, просп. Вернадского, д. 51, стр. 1 | [11 empty] | Адрес места осуществления деятельности лаборатории: г. Москва, просп. Вернадского, д. 51, стр. 1 | [9 empty] | 0 | [7 empty] | 0 | [6 empty] | 0 | [7 empty] | 0
Телефон +7(910)4557682, E-mail: slg85@mail.ru | [11 empty] | Телефон +7(910)4557682, E-mail: slg85@mail.ru | [9 empty] | 5 | [7 empty] | 5 | [6 empty] | 5 | [7 empty] | 5
[22 empty] | 10 | [7 empty] | 10 | [6 empty] | 10 | [7 empty] | 10
[12 empty] | Протокол испытаний № 13-63/238 от 24-06-2023 | [9 empty] | 15 | [7 empty] | 15 | [6 empty] | 15 | [7 empty] | 15
[22 empty] | 20 | [7 empty] | 20 | [6 empty] | 20 | [7 empty] | 20
[12 empty] | Наименование и адрес заказчика: Переход трубопровода через р. Енисей | [9 empty] | 25 | [7 empty] | 25 | [6 empty] | 25 | [7 empty] | 25
[12 empty] | Наименование объекта: ООО Регионстрой | [9 empty] | 30 | [7 empty] | 30 | [6 empty] | 30 | [7 empty] | 30
Наименование используемого метода/методики: ГОСТ 12248.4-2020 | [11 empty] | Наименование используемого метода/методики: ГОСТ 12248.3-2020 | [9 empty] | 35 | [7 empty] | 35 | [6 empty] | 35 | [7 empty] | 35
Условия проведения испытания: температура окружающей среды (18 - 25)0С, влажность воздуха (40 - 75)% | [11 empty] | Условия проведения испытания: температура окружающей среды (18 - 25)0С, влажность воздуха (40 - 75)% | [9 empty] | 40 | [7 empty] | 40 | [6 empty] | 40 | [7 empty] | 40
[12 empty] | Дата получение объекта подлежащего испытаниям: 28-05-2023 | [9 empty] | 45 | [7 empty] | 45 | [6 empty] | 45 | [7 empty] | 45
[12 empty] | Дата испытания: 25.10.2022-19.11.2238 | [9 empty] | 50 | [7 empty] | 50 | [6 empty] | 50 | [7 empty] | 50
[22 empty] | 55 | [7 empty] | 55 | [6 empty] | 55 | [7 empty] | 55
Испытание грунтов методом трехосного сжатия | [11 empty] | Испытание грунтов методом трехосного сжатия | [9 empty] | 60 | [7 empty] | 60 | [6 empty] | 60 | [7 empty] | 60
[22 empty] | 65 | [7 empty] | 65 | [6 empty] | 65 | [7 empty] | 65
Лабораторный номер: | [6 empty] | We, д.е. = |  |  |  |  | Лабораторный номер: |  | 1273 |  |  |  | We, д.е. = | 0.4915231 |  |  | 70 | [7 empty] | 70 | [6 empty] | 70 | [7 empty] | 70
Номер скважины: | [6 empty] | ρ, г/см3 = |  |  |  |  | Номер скважины: |  | BH-130 |  |  |  | ρ, г/см3 = | 1.51 |  |  | 75 | [7 empty] | 75 | [6 empty] | 75 | [7 empty] | 75
Глубина отбора, м: | [6 empty] | ρs, г/см3 = |  |  |  |  | Глубина отбора, м: |  | 4.5 |  |  |  | ρs, г/см3 = | 2.72 |  |  | 80 | [7 empty] | 80 | [6 empty] | 80 | [7 empty] | 80
Наименование грунта: | [6 empty] | e, д.е. = |  |  |  |  | Наименование грунта: |  | Суглинок, после оттаивания текучий, тяжелый песчанистый |  |  |  | e, д.е. = | 1.686717 |  |  | 85 | [7 empty] | 85 | [6 empty] | 85 | [7 empty] | 85
Схема проведения опыта: | [6 empty] | IL, д.е. = |  |  |  |  | Схема проведения опыта: |  | КД |  |  |  | IL, д.е. = | 2.54 |  |  | 90 | [7 empty] | 90 | [6 empty] | 90 | [7 empty] | 90
[22 empty] | 95 | [7 empty] | 95 | [6 empty] | 95 | [7 empty] | 95
[22 empty] | 100 | [7 empty] | 100 | [6 empty] | 100 | [7 empty] | 100
Результаты испытаний | [11 empty] | Результаты испытаний | [9 empty] | 105 | [7 empty] | 105 | [6 empty] | 105 | [7 empty] | 105
[22 empty] | 110 | [7 empty] | 110 | [6 empty] | 110 | [7 empty] | 110
[22 empty] | 115 | [7 empty] | 115 | [6 empty] | 115 | [7 empty] | 115
[22 empty] | 120 | [7 empty] | 120 | [6 empty] | 120 | [7 empty] | 120
[22 empty] | 125 | [7 empty] | 125 | [6 empty] | 125 | [7 empty] | 125
[22 empty] | 130 | [7 empty] | 130 | [6 empty] | 130 | [7 empty] | 130
[22 empty] | 135 | [7 empty] | 135 | [6 empty] | 135 | [7 empty] | 135
[22 empty] | 140 | [7 empty] | 140 | [6 empty] | 140 | [7 empty] | 140
[22 empty] | 145 | [7 empty] | 145 | [6 empty] | 145 | [7 empty] | 145
[22 empty] | 150 | [7 empty] | 150 | [6 empty] | 150 | [7 empty] | 150
[22 empty] | 155 | [7 empty] | 155 | [6 empty] | 155 | [7 empty] | 155
[22 empty] | 160 | [7 empty] | 160 | [6 empty] | 160 | [7 empty] | 160
[22 empty] | 165 | [7 empty] | 165 | [6 empty] | 165 | [7 empty] | 165
[22 empty] | 170 | [7 empty] | 170 | [6 empty] | 170 | [7 empty] | 170
[22 empty] | 175 | [7 empty] | 175 | [6 empty] | 175 | [7 empty] | 175
[22 empty] | 180 | [7 empty] | 180 | [6 empty] | 180 | [7 empty] | 180
[13 empty] | Давление в камере, Мпа σ3 | Вертикальная нагрузка, Мпа σ1 | Поровое давление, Мпа u
[7 empty] | Коэфф. Точки | [5 empty] | 0.066591 | 0.1178176 | [5 empty] | 1 | [6 empty] | σ3,кПа | σ1,кПа | u, кПа |  |  |  | 4
[13 empty] | 0.166591 | 0.2758658 | [27 empty] | δ3, Мпа | δ1-δ3, МПа | δ1, МПа | δ1, КПа
|  |  | Модуль деформации, МПа: | [9 empty] | 0.266591 | 0.4339141 | [21 empty] | С, МПа:
|  |  | Е0= | [32 empty] | φ, град:
|  |  | E50 = | [32 empty] | E, Мпа
|  |  | Коэф. Поперечной деформации, ϑ = | [9 empty] | Эффективные значения угла внутреннего трения и удельного сцепления ϕ', С' | [13 empty] | x | 0
[13 empty] | ϕ', град. = | 13 | [12 empty] | y |  |  |  | С, кПа | φ,°
[13 empty] | С', МПа = | 0.005
| Исполнитель: | [6 empty] | Морозов Д.С. |  |  |  |  | Исполнитель: |  |  |  |  | Морозов Д.С.
| Начальник исп. лаборатории: | [6 empty] | Семиколенова Л.Г. |  |  |  |  | Начальник исп. лаборатории: |  |  |  |  | Семиколенова Л.Г.
Лист 1 , всего листов 2 | [11 empty] | Лист 2 , всего листов 2
Частичное воспроизведение протокола испытаний без письменного разрешения ООО «ИнжГео» ЗАПРЕЩАЕТСЯ | [11 empty] | Частичное воспроизведение протокола испытаний без письменного разрешения ООО «ИнжГео» ЗАПРЕЩАЕТСЯ
[5 empty] | второй график |  | первый график | [9 empty] | К Пуассона
dev50 | epsE50 | ind | devE0 | epsE0 | dev | eps | sigma |  | dev1 | eps1 | dev2 | eps2 | dev3 | eps3 |  | Глины
0.02561331 | 0.01589695 |  |  |  | 0 | 0 |  |  | 0 | 0 | 0 | 0 | 0 | 0 |  | < 0 | 0,20-0,30
ind |  |  |  |  | 0.001959322 | 0.0007988903 |  |  | 0.005719408 | 0.0007917604 | 0.006254175 | 0.000789733 | 0.001959322 | 0.0007988903 |  | 0-0,25 | 0,30-0,38
2 |  |  |  |  | 0.004451353 | 0.001597781 |  |  | 0.01197628 | 0.001583521 | 0.017409 | 0.00192781 | 0.004451353 | 0.001597781 |  | 0,25< | 0,38-0,45
E0 |  |  |  |  | 0.00605926 | 0.002396671 |  |  | 0.0167302 | 0.002375281 | 0.0199885 | 0.002369199 | 0.00605926 | 0.002396671 |  | Суглинки | 0,35-0,37
epsE0 | devE0 |  |  |  | 0.008166212 | 0.003195561 |  |  | 0.02174077 | 0.003167041 | 0.02553522 | 0.003158932 | 0.008166212 | 0.003195561 |  | Пески и супеси | 0,30-0,35
0.007128997 | 0.016409 |  |  |  | 0.009955377 | 0.003994451 |  |  | 0.02686758 | 0.003958802 | 0.03102174 | 0.003948665 | 0.009955377 | 0.003994451
[5 empty] | 0.01180992 | 0.004793342 |  |  | 0.03097022 | 0.004750562 | 0.03654213 | 0.004738398 | 0.01180992 | 0.004793342
График E50 |  | График E |  |  | 0.01371302 | 0.005592232 |  |  | 0.03510829 | 0.005542322 | 0.0414905 | 0.005528131 | 0.01371302 | 0.005592232
eps | q | sigma |  |  | 0.01504784 | 0.006391122 |  |  | 0.03884139 | 0.006334083 | 0.04776094 | 0.006317864 | 0.01504784 | 0.006391122
Горизонтальная линия E50 |  | Касательная |  |  | 0.016409 | 0.007128997 |  |  | 0.0420291 | 0.007125843 | 0.05104754 | 0.007107597 | 0.016409 | 0.007128997
0 |  | a | b |  | 0.01720313 | 0.007988903 |  |  | 0.044409 | 0.007869647 | 0.05644439 | 0.00789733 | 0.01720313 | 0.007988903
|  |  | 0 |  | 0.01851185 | 0.008787793 |  |  | 0.04617313 | 0.008709364 | 0.06154559 | 0.008687063 | 0.01851185 | 0.008787793
Вертикальная линия E50 |  | p1 и p2 |  |  | 0.0195382 | 0.009586683 |  |  | 0.047326 | 0.009501124 | 0.06514523 | 0.009476796 | 0.0195382 | 0.009586683
| 0 | 0 |  |  | 0.02039644 | 0.01038557 |  |  | 0.04866561 | 0.01029288 | 0.06863741 | 0.01026653 | 0.02039644 | 0.01038557
[5 empty] | 0.02090082 | 0.01118446 |  |  | 0.04976751 | 0.01108464 | 0.07381621 | 0.01105626 | 0.02090082 | 0.01118446
Касательная линия E50 |  |  |  |  | 0.02176559 | 0.01198335 |  |  | 0.05110721 | 0.01187641 | 0.07687573 | 0.011846 | 0.02176559 | 0.01198335
0 | 0 | Горизонтальная 1 |  |  | 0.022305 | 0.01278224 |  |  | 0.05276024 | 0.01266817 | 0.07971007 | 0.01263573 | 0.022305 | 0.01278224
[5 empty] | 0.02323331 | 0.01358113 |  |  | 0.05463742 | 0.01383173 | 0.08366153 | 0.01323482 | 0.02323331 | 0.01358113
Горизонтальная линия qкр |  |  |  |  | 0.02406477 | 0.01438002 |  |  | 0.05459024 | 0.01425169 | 0.08597272 | 0.01421519 | 0.02406477 | 0.01438002
Горизонтальная линия q |  | Горизонтальная 2 |  |  | 0.02491363 | 0.01517891 |  |  | 0.05587137 | 0.01504345 | 0.0894333 | 0.01500493 | 0.02491363 | 0.01517891
0 |  | 0 |  |  | 0.02561331 | 0.01589695 |  |  | 0.05772772 | 0.01583521 | 0.09339729 | 0.01579466 | 0.02561331 | 0.01589695
[5 empty] | 0.02601212 | 0.0167767 |  |  | 0.06005274 | 0.01662697 | 0.09615958 | 0.01658439 | 0.02601212 | 0.0167767
Вертикальная линия q |  |  |  |  | 0.02716332 | 0.01757559 |  |  | 0.06173985 | 0.01741873 | 0.1002151 | 0.01737413 | 0.02716332 | 0.01757559
| 0 |  |  |  | 0.02814422 | 0.01837448 |  |  | 0.06278248 | 0.01821049 | 0.1019588 | 0.01816386 | 0.02814422 | 0.01837448
[5 empty] | 0.02885132 | 0.01917337 |  |  | 0.06487408 | 0.01900225 | 0.1048856 | 0.01895359 | 0.02885132 | 0.01917337
[5 empty] | 0.02978113 | 0.01997226 |  |  | 0.06630808 | 0.01979401 | 0.1093904 | 0.01974333 | 0.02978113 | 0.01997226
[5 empty] | 0.03053016 | 0.02077115 |  |  | 0.0685779 | 0.02058577 | 0.1124681 | 0.02053306 | 0.03053016 | 0.02077115
[5 empty] | 0.03199491 | 0.02157004 |  |  | 0.06997699 | 0.02137753 | 0.1151137 | 0.02132279 | 0.03199491 | 0.02157004
[5 empty] | 0.03297189 | 0.02236893 |  |  | 0.07279877 | 0.02216929 | 0.1185221 | 0.02211252 | 0.03297189 | 0.02236893
[5 empty] | 0.0335576 | 0.02316782 |  |  | 0.07373669 | 0.02296105 | 0.1202881 | 0.02290226 | 0.0335576 | 0.02316782
[5 empty] | 0.03474856 | 0.02396671 |  |  | 0.07568416 | 0.02375281 | 0.1243068 | 0.02369199 | 0.03474856 | 0.02396671
[5 empty] | 0.03544127 | 0.0247656 |  |  | 0.07773464 | 0.02454457 | 0.126973 | 0.02448172 | 0.03544127 | 0.0247656
[5 empty] | 0.03683223 | 0.02556449 |  |  | 0.07988154 | 0.02533633 | 0.1300817 | 0.02527146 | 0.03683223 | 0.02556449
[5 empty] | 0.03791796 | 0.02636338 |  |  | 0.08211831 | 0.02612809 | 0.1314277 | 0.02606119 | 0.03791796 | 0.02636338
[5 empty] | 0.03889495 | 0.02716227 |  |  | 0.08343838 | 0.02691985 | 0.1348061 | 0.02685092 | 0.03889495 | 0.02716227
[5 empty] | 0.03975973 | 0.02796116 |  |  | 0.08533518 | 0.02771161 | 0.1368117 | 0.02764066 | 0.03975973 | 0.02796116
[5 empty] | 0.04050878 | 0.02876005 |  |  | 0.08810215 | 0.02850337 | 0.1398395 | 0.02843039 | 0.04050878 | 0.02876005
[5 empty] | 0.04133863 | 0.02955894 |  |  | 0.08963271 | 0.02929513 | 0.1418843 | 0.02922012 | 0.04133863 | 0.02955894
[5 empty] | 0.04244577 | 0.03035783 |  |  | 0.0917203 | 0.03008689 | 0.1453411 | 0.03000985 | 0.04244577 | 0.03035783
[5 empty] | 0.04322671 | 0.03115672 |  |  | 0.09335837 | 0.03087865 | 0.1471049 | 0.03079959 | 0.04322671 | 0.03115672
[5 empty] | 0.04397796 | 0.03195561 |  |  | 0.09474033 | 0.03167041 | 0.1493705 | 0.03158932 | 0.04397796 | 0.03195561
[5 empty] | 0.04489603 | 0.0327545 |  |  | 0.09635962 | 0.03246217 | 0.1515328 | 0.03237905 | 0.04489603 | 0.0327545
[5 empty] | 0.04597743 | 0.03355339 |  |  | 0.09790969 | 0.03325393 | 0.1529869 | 0.03316879 | 0.04597743 | 0.03355339
[5 empty] | 0.04621865 | 0.03435228 |  |  | 0.09928395 | 0.0340457 | 0.1558276 | 0.03395852 | 0.04621865 | 0.03435228
[5 empty] | 0.04731621 | 0.03515117 |  |  | 0.1011758 | 0.03483746 | 0.1561498 | 0.03474825 | 0.04731621 | 0.03515117
[5 empty] | 0.04796661 | 0.03595006 |  |  | 0.1024788 | 0.03562922 | 0.1587484 | 0.03553799 | 0.04796661 | 0.03595006
[5 empty] | 0.04856636 | 0.03674895 |  |  | 0.1037863 | 0.03642098 | 0.1597184 | 0.03632772 | 0.04856636 | 0.03674895
[5 empty] | 0.04871197 | 0.03754784 |  |  | 0.1040917 | 0.03721274 | 0.1609548 | 0.03711745 | 0.04871197 | 0.03754784
[5 empty] | 0.04919994 | 0.03834673 |  |  | 0.1051884 | 0.0380045 | 0.1631523 | 0.03790718 | 0.04919994 | 0.03834673
[5 empty] | 0.05012677 | 0.03914562 |  |  | 0.10627 | 0.03879626 | 0.163206 | 0.03869692 | 0.05012677 | 0.03914562
[5 empty] | 0.05008899 | 0.03994451 |  |  | 0.1067298 | 0.03958802 | 0.1636108 | 0.03948665 | 0.05008899 | 0.03994451
[5 empty] | 0.05058309 | 0.0407434 |  |  | 0.1071613 | 0.04037978 | 0.1653616 | 0.04027638 | 0.05058309 | 0.0407434
[5 empty] | 0.05080558 | 0.04154229 |  |  | 0.1082579 | 0.04117154 | 0.1654533 | 0.04106612 | 0.05080558 | 0.04154229
[5 empty] | 0.05065296 | 0.04234118 |  |  | 0.108913 | 0.0419633 | 0.1656808 | 0.04185585 | 0.05065296 | 0.04234118
[5 empty] | 0.05122661 | 0.04314007 |  |  | 0.1092748 | 0.04275506 | 0.1673231 | 0.04264558 | 0.05122661 | 0.04314007
[5 empty] | 0.05092245 | 0.04393896 |  |  | 0.1091742 | 0.04354682 | 0.167123 | 0.04343532 | 0.05092245 | 0.04393896
[5 empty] | 0.0508006 | 0.04473785 |  |  | 0.1090445 | 0.04433858 | 0.1669941 | 0.04422505 | 0.0508006 | 0.04473785
[5 empty] | 0.05116087 | 0.04553674 |  |  | 0.1088717 | 0.04513034 | 0.1658117 | 0.04501478 | 0.05116087 | 0.04553674
[5 empty] | 0.05060424 | 0.04633563 |  |  | 0.1084577 | 0.0459221 | 0.1654779 | 0.04580451 | 0.05060424 | 0.04633563
[5 empty] | 0.05083166 | 0.04713453 |  |  | 0.1086044 | 0.04671386 | 0.1657944 | 0.04659425 | 0.05083166 | 0.04713453
[5 empty] | 0.05084409 | 0.04793342 |  |  | 0.1082137 | 0.04750562 | 0.1665634 | 0.04738398 | 0.05084409 | 0.04793342
[5 empty] | 0.0507425 | 0.04873231 |  |  | 0.1084873 | 0.04829738 | 0.1659868 | 0.04817371 | 0.0507425 | 0.04873231
[5 empty] | 0.05052786 | 0.0495312 |  |  | 0.1080273 | 0.04908914 | 0.1651666 | 0.04896345 | 0.05052786 | 0.0495312
[5 empty] | 0.05030112 | 0.05033009 |  |  | 0.1072353 | 0.0498809 | 0.1641047 | 0.04975318 | 0.05030112 | 0.05033009
[5 empty] | 0.05026326 | 0.05112898 |  |  | 0.1071133 | 0.05067266 | 0.1643031 | 0.05054291 | 0.05026326 | 0.05112898
[5 empty] | 0.04991522 | 0.05192787 |  |  | 0.1067632 | 0.05146442 | 0.1642638 | 0.05133265 | 0.04991522 | 0.05192787
[5 empty] | 0.04975799 | 0.05272676 |  |  | 0.1060868 | 0.05225618 | 0.1632887 | 0.05212238 | 0.04975799 | 0.05272676
[5 empty] | 0.04999251 | 0.05352565 |  |  | 0.1063859 | 0.05304794 | 0.1622798 | 0.05291211 | 0.04999251 | 0.05352565
[5 empty] | 0.04951976 | 0.05432454 |  |  | 0.1052625 | 0.0538397 | 0.162039 | 0.05370184 | 0.04951976 | 0.05432454
[5 empty] | 0.04914069 | 0.05512343 |  |  | 0.1055184 | 0.05463146 | 0.1623684 | 0.05449158 | 0.04914069 | 0.05512343
[5 empty] | 0.04895628 | 0.05592232 |  |  | 0.1044554 | 0.05542322 | 0.1607699 | 0.05528131 | 0.04895628 | 0.05592232
[5 empty] | 0.04916747 | 0.05672121 |  |  | 0.1039755 | 0.05621499 | 0.1604455 | 0.05607104 | 0.04916747 | 0.05672121
[5 empty] | 0.04857525 | 0.0575201 |  |  | 0.1033805 | 0.05700675 | 0.159397 | 0.05686078 | 0.04857525 | 0.0575201
[5 empty] | 0.04888057 | 0.05831899 |  |  | 0.1033722 | 0.05779851 | 0.1589266 | 0.05765051 | 0.04888057 | 0.05831899
[5 empty] | 0.04868439 | 0.05911788 |  |  | 0.1031525 | 0.05859027 | 0.1591362 | 0.05844024 | 0.04868439 | 0.05911788
[5 empty] | 0.04808768 | 0.05991677 |  |  | 0.1016233 | 0.05938203 | 0.1574277 | 0.05922998 | 0.04808768 | 0.05991677
[5 empty] | 0.0479914 | 0.06071566 |  |  | 0.1018864 | 0.06017379 | 0.1572031 | 0.06001971 | 0.0479914 | 0.06071566
[5 empty] | 0.04769651 | 0.06151455 |  |  | 0.1015438 | 0.06096555 | 0.1562644 | 0.06080944 | 0.04769651 | 0.06151455
[5 empty] | 0.04760398 | 0.06231344 |  |  | 0.1008971 | 0.06175731 | 0.1562135 | 0.06159917 | 0.04760398 | 0.06231344
[5 empty] | 0.04761477 | 0.06311233 |  |  | 0.09994846 | 0.06254907 | 0.1549524 | 0.06238891 | 0.04761477 | 0.06311233
[5 empty] | 0.04702985 | 0.06391122 |  |  | 0.09949956 | 0.06334083 | 0.1544831 | 0.06317864 | 0.04702985 | 0.06391122
[5 empty] | 0.04705018 | 0.06471011 |  |  | 0.0989523 | 0.06413259 | 0.1533075 | 0.06396837 | 0.04705018 | 0.06471011
[5 empty] | 0.04697671 | 0.065509 |  |  | 0.09810856 | 0.06492435 | 0.1525277 | 0.06475811 | 0.04697671 | 0.065509
[5 empty] | 0.04701042 | 0.06630789 |  |  | 0.09727019 | 0.06571611 | 0.1519455 | 0.06554784 | 0.04701042 | 0.06630789
[5 empty] | 0.04655227 | 0.06710678 |  |  | 0.09753906 | 0.06650787 | 0.1514629 | 0.06633757 | 0.04655227 | 0.06710678
[5 empty] | 0.04650087 | 0.06790567 |  |  | 0.09671702 | 0.06729963 | 0.150982 | 0.06712731 | 0.04650087 | 0.06790567
[5 empty] | 0.04625264 | 0.06870456 |  |  | 0.09580595 | 0.06809139 | 0.1490046 | 0.06791704 | 0.04625264 | 0.06870456
[5 empty] | 0.04610729 | 0.06950345 |  |  | 0.09590769 | 0.06888315 | 0.1487328 | 0.06870677 | 0.04610729 | 0.06950345
[5 empty] | 0.04626462 | 0.07030234 |  |  | 0.09532413 | 0.06967491 | 0.1479684 | 0.0694965 | 0.04626462 | 0.07030234
[5 empty] | 0.04572438 | 0.07110123 |  |  | 0.09435711 | 0.07046667 | 0.1477136 | 0.07028624 | 0.04572438 | 0.07110123
[5 empty] | 0.04568636 | 0.07190012 |  |  | 0.09459322 | 0.07125843 | 0.1473702 | 0.07107597 | 0.04568636 | 0.07190012
[5 empty] | 0.04555031 | 0.07269901 |  |  | 0.09431506 | 0.07205019 | 0.1466402 | 0.0718657 | 0.04555031 | 0.07269901
[5 empty] | 0.04541603 | 0.0734979 |  |  | 0.09292352 | 0.07284195 | 0.1459255 | 0.07265544 | 0.04541603 | 0.0734979
[5 empty] | 0.04548327 | 0.07429679 |  |  | 0.09281954 | 0.07363371 | 0.1440283 | 0.07344517 | 0.04548327 | 0.07429679
[5 empty] | 0.04535182 | 0.07509568 |  |  | 0.09280406 | 0.07442547 | 0.1434503 | 0.0742349 | 0.04535182 | 0.07509568
[5 empty] | 0.04522144 | 0.07589457 |  |  | 0.09137804 | 0.07521723 | 0.1431936 | 0.07502464 | 0.04522144 | 0.07589457
[5 empty] | 0.04479191 | 0.07669346 |  |  | 0.0914424 | 0.07600899 | 0.1419602 | 0.07581437 | 0.04479191 | 0.07669346
[5 empty] | 0.044863 | 0.07749235 |  |  | 0.0906981 | 0.07680075 | 0.1415519 | 0.0766041 | 0.044863 | 0.07749235
[5 empty] | 0.04463448 | 0.07829125 |  |  | 0.09064608 | 0.07759251 | 0.1411709 | 0.07739383 | 0.04463448 | 0.07829125
[5 empty] | 0.04480614 | 0.07909014 |  |  | 0.08978727 | 0.07838428 | 0.140019 | 0.07818357 | 0.04480614 | 0.07909014
[5 empty] | 0.04437773 | 0.07988903 |  |  | 0.08852263 | 0.07917604 | 0.1400979 | 0.0789733 | 0.04437773 | 0.07988903
[5 empty] | 0.04404903 | 0.08068792 |  |  | 0.08795309 | 0.0799678 | 0.1404067 | 0.07976303 | 0.04404903 | 0.08068792
[5 empty] | 0.04411982 | 0.08148681 |  |  | 0.08777959 | 0.08075956 | 0.138543 | 0.08055277 | 0.04411982 | 0.08148681
[5 empty] | 0.04418986 | 0.0822857 |  |  | 0.08750309 | 0.08155132 | 0.1395045 | 0.0813425 | 0.04418986 | 0.0822857
[5 empty] | 0.04375894 | 0.08308459 |  |  | 0.08722451 | 0.08234308 | 0.1382888 | 0.08213223 | 0.04375894 | 0.08308459
[5 empty] | 0.04372682 | 0.08388348 |  |  | 0.08664481 | 0.08313484 | 0.1375935 | 0.08292197 | 0.04372682 | 0.08388348
[5 empty] | 0.04359327 | 0.08468237 |  |  | 0.08536493 | 0.0839266 | 0.1368163 | 0.0837117 | 0.04359327 | 0.08468237
[5 empty] | 0.04365808 | 0.08548126 |  |  | 0.0852858 | 0.08471836 | 0.1379549 | 0.08450143 | 0.04365808 | 0.08548126
[5 empty] | 0.04332101 | 0.08628015 |  |  | 0.08390838 | 0.08551012 | 0.1369068 | 0.08529116 | 0.04332101 | 0.08628015
[5 empty] | 0.04298183 | 0.08707904 |  |  | 0.0837336 | 0.08630188 | 0.1369697 | 0.0860809 | 0.04298183 | 0.08707904
[5 empty] | 0.04304032 | 0.08787793 |  |  | 0.0832624 | 0.08709364 | 0.1355413 | 0.08687063 | 0.04304032 | 0.08787793
[5 empty] | 0.04289625 | 0.08867682 |  |  | 0.08259574 | 0.0878854 | 0.1352191 | 0.08766036 | 0.04289625 | 0.08867682
[5 empty] | 0.0428494 | 0.08947571 |  |  | 0.08203455 | 0.08867716 | 0.1352009 | 0.0884501 | 0.0428494 | 0.08947571
[5 empty] | 0.04269953 | 0.0902746 |  |  | 0.08207977 | 0.08946892 | 0.1347843 | 0.08923983 | 0.04269953 | 0.0902746
[5 empty] | 0.04264642 | 0.09107349 |  |  | 0.08133234 | 0.09026068 | 0.1342669 | 0.09002956 | 0.04264642 | 0.09107349
[5 empty] | 0.04248984 | 0.09187238 |  |  | 0.08029322 | 0.09105244 | 0.1342463 | 0.0908193 | 0.04248984 | 0.09187238
[5 empty] | 0.04222957 | 0.09267127 |  |  | 0.07986334 | 0.0918442 | 0.1339203 | 0.09160903 | 0.04222957 | 0.09267127
[5 empty] | 0.04196537 | 0.09347016 |  |  | 0.07944364 | 0.09263596 | 0.1335864 | 0.09239876 | 0.04196537 | 0.09347016
[5 empty] | 0.04209703 | 0.09426905 |  |  | 0.07893507 | 0.09342772 | 0.1329422 | 0.09318849 | 0.04209703 | 0.09426905
[5 empty] | 0.0418243 | 0.09506794 |  |  | 0.07853857 | 0.09421948 | 0.1339855 | 0.09397823 | 0.0418243 | 0.09506794
[5 empty] | 0.04154698 | 0.09586683 |  |  | 0.07845508 | 0.09501124 | 0.1333139 | 0.09476796 | 0.04154698 | 0.09586683
[5 empty] | 0.04156482 | 0.09666572 |  |  | 0.07748555 | 0.095803 | 0.132425 | 0.09555769 | 0.04156482 | 0.09666572
[5 empty] | 0.04127761 | 0.09746461 |  |  | 0.07693091 | 0.09659476 | 0.1327164 | 0.09634743 | 0.04127761 | 0.09746461
[5 empty] | 0.04088511 | 0.0982635 |  |  | 0.07699211 | 0.09738652 | 0.1315858 | 0.09713716 | 0.04088511 | 0.0982635
[5 empty] | 0.0407871 | 0.09906239 |  |  | 0.07617009 | 0.09817828 | 0.1319308 | 0.09792689 | 0.0407871 | 0.09906239
[5 empty] | 0.04028334 | 0.09986128 |  |  | 0.0756658 | 0.09897004 | 0.1314492 | 0.09871663 | 0.04028334 | 0.09986128
[5 empty] | 0.04007363 | 0.1006602 |  |  | 0.07538017 | 0.0997618 | 0.1303384 | 0.09950636 | 0.04007363 | 0.1006602
[5 empty] | 0.04035771 | 0.1014591 |  |  | 0.07511416 | 0.1005536 | 0.1290962 | 0.1002961 | 0.04035771 | 0.1014591
[5 empty] | 0.04013538 | 0.102258 |  |  | 0.07506704 | 0.1013453 | 0.1290202 | 0.1010858 | 0.04013538 | 0.102258
[5 empty] | 0.0394064 | 0.1030568 |  |  | 0.07473477 | 0.1021371 | 0.129008 | 0.1018756 | 0.0394064 | 0.1030568
[5 empty] | 0.03927054 | 0.1038557 |  |  | 0.0743162 | 0.1029288 | 0.1277573 | 0.1026653 | 0.03927054 | 0.1038557
[5 empty] | 0.03902758 | 0.1046546 |  |  | 0.07401035 | 0.1037206 | 0.1276657 | 0.103455 | 0.03902758 | 0.1046546
[5 empty] | 0.03877034 | 0.1054535 |  |  | 0.07301626 | 0.1045124 | 0.1265309 | 0.1042448 | 0.03877034 | 0.1054535
[5 empty] | 0.03886582 | 0.1062524 |  |  | 0.07343295 | 0.1053041 | 0.1256505 | 0.1050345 | 0.03886582 | 0.1062524
[5 empty] | 0.03811366 | 0.1070513 |  |  | 0.07325945 | 0.1060959 | 0.1251221 | 0.1058242 | 0.03811366 | 0.1070513
[5 empty] | 0.03811841 | 0.1078502 |  |  | 0.07219478 | 0.1068876 | 0.1231435 | 0.106614 | 0.03811841 | 0.1078502
[5 empty] | 0.03748462 | 0.1086491 |  |  | 0.07273797 | 0.1076794 | 0.1235121 | 0.1074037 | 0.03748462 | 0.1086491
[5 empty] | 0.03671683 | 0.109448 |  |  | 0.07198804 | 0.1084712 | 0.1214405 | 0.1081934 | 0.03671683 | 0.109448
[5 empty] | 0.03631959 | 0.1102469 |  |  | 0.07214402 | 0.1092629 | 0.1187454 | 0.1089832 | 0.03631959 | 0.1102469
[5 empty] | 0.03589745 | 0.1110457 |  |  | 0.07210494 | 0.1100547 | 0.1155335 | 0.1097729 | 0.03589745 | 0.1110457
[5 empty] | 0.03525496 | 0.1118446 |  |  | 0.07186982 | 0.1108464 | 0.1113181 | 0.1105626 | 0.03525496 | 0.1118446
[5 empty] | 0.03459666 | 0.1126435 |  |  | 0.07143768 | 0.1116382 | 0.1060125 | 0.1113524 | 0.03459666 | 0.1126435
[5 empty] | 0.03432711 | 0.1134424 |  |  | 0.07060756 | 0.11243 | 0.1008301 | 0.1121421 | 0.03432711 | 0.1134424
[5 empty] | 0.03395084 | 0.1142413 |  |  | 0.07067848 | 0.1132217 | 0.09718416 | 0.1129318 | 0.03395084 | 0.1142413
[5 empty] | 0.03297241 | 0.1150402 |  |  | 0.07074946 | 0.1140135 | 0.09088792 | 0.1137216 | 0.03297241 | 0.1150402
[5 empty] | 0.03229637 | 0.1158391 |  |  | 0.07021954 | 0.1148053 | 0.08635471 | 0.1145113 | 0.03229637 | 0.1158391
[5 empty] | 0.03202726 | 0.116638 |  |  | 0.06948773 | 0.115597 | 0.08279784 | 0.115301 | 0.03202726 | 0.116638
[5 empty] | 0.03146963 | 0.1174369 |  |  | 0.06955306 | 0.1163888 | 0.0800306 | 0.1160908 | 0.03146963 | 0.1174369
[5 empty] | 0.03102803 | 0.1182358 |  |  | 0.06981456 | 0.1171805 | 0.0779663 | 0.1168805 | 0.03102803 | 0.1182358
[5 empty] | 0.03050701 | 0.1190346 |  |  | 0.06947125 | 0.1179723 | 0.07661654 | 0.1176702 | 0.03050701 | 0.1190346
[5 empty] | 0.03001111 | 0.1198335 |  |  | 0.06952217 | 0.1187641 | 0.07668361 | 0.11846 | 0.03001111 | 0.1198335
[5 empty] | 0.02934488 | 0.1206324 |  |  | 0.06836633 | 0.1195558 | 0.07586034 | 0.1192497 | 0.02934488 | 0.1206324
[5 empty] | 0.02911287 | 0.1214313 |  |  | 0.06870276 | 0.1203476 | 0.0758466 | 0.1200394 | 0.02911287 | 0.1214313
[5 empty] | 0.02881962 | 0.1222302 |  |  | 0.06783049 | 0.1211393 | 0.07594228 | 0.1208292 | 0.02881962 | 0.1222302
[5 empty] | 0.0279697 | 0.1230291 |  |  | 0.06794854 | 0.1219311 | 0.07514725 | 0.1216189 | 0.0279697 | 0.1230291
[5 empty] | 0.02776763 | 0.123828 |  |  | 0.06715595 | 0.1227229 | 0.07546139 | 0.1224086 | 0.02776763 | 0.123828
[5 empty] | 0.02781755 | 0.1246269 |  |  | 0.06725172 | 0.1235146 | 0.07398458 | 0.1231983 | 0.02781755 | 0.1246269
[5 empty] | 0.02728957 | 0.1254258 |  |  | 0.0672349 | 0.1243064 | 0.0752167 | 0.1239881 | 0.02728957 | 0.1254258
[5 empty] | 0.02726325 | 0.1262247 |  |  | 0.06720451 | 0.1250981 | 0.07335763 | 0.1247778 | 0.02726325 | 0.1262247
[5 empty] | 0.02673878 | 0.1270236 |  |  | 0.06655979 | 0.1258899 | 0.07440725 | 0.1255675 | 0.02673878 | 0.1270236
[5 empty] | 0.02691634 | 0.1278224 |  |  | 0.0662042 | 0.1266817 | 0.07376544 | 0.1263573 | 0.02691634 | 0.1278224
[5 empty] | 0.0262961 | 0.1286213 |  |  | 0.06543928 | 0.1274734 | 0.07393208 | 0.127147 | 0.0262961 | 0.1286213
[5 empty] | 0.02617824 | 0.1294202 |  |  | 0.06536512 | 0.1282652 | 0.07390704 | 0.1279367 | 0.02617824 | 0.1294202
[5 empty] | 0.02596294 | 0.1302191 |  |  | 0.06508183 | 0.1290569 | 0.07319021 | 0.1287265 | 0.02596294 | 0.1302191
[5 empty] | 0.02565038 | 0.131018 |  |  | 0.06498951 | 0.1298487 | 0.07248146 | 0.1295162 | 0.02565038 | 0.131018
[5 empty] | 0.02554074 | 0.1318169 |  |  | 0.06438825 | 0.1306405 | 0.07248067 | 0.1303059 | 0.02554074 | 0.1318169
[5 empty] | 0.02523419 | 0.1326158 |  |  | 0.06357816 | 0.1314322 | 0.07158773 | 0.1310957 | 0.02523419 | 0.1326158
[5 empty] | 0.02513091 | 0.1334147 |  |  | 0.06285935 | 0.132224 | 0.07170252 | 0.1318854 | 0.02513091 | 0.1334147
[5 empty] | 0.02503109 | 0.1342136 |  |  | 0.0625319 | 0.1330157 | 0.0720249 | 0.1326751 | 0.02503109 | 0.1342136
[5 empty] | 0.02473489 | 0.1350125 |  |  | 0.06289593 | 0.1338075 | 0.07145476 | 0.1334649 | 0.02473489 | 0.1350125
[5 empty] | 0.0244425 | 0.1358113 |  |  | 0.06145152 | 0.1345993 | 0.07229199 | 0.1342546 | 0.0244425 | 0.1358113
[5 empty] | 0.02465409 | 0.1366102 |  |  | 0.06179879 | 0.135391 | 0.07103645 | 0.1350443 | 0.02465409 | 0.1366102
[5 empty] | 0.02426984 | 0.1374091 |  |  | 0.06063783 | 0.1361828 | 0.07178803 | 0.1358341 | 0.02426984 | 0.1374091
[5 empty] | 0.02408994 | 0.138208 |  |  | 0.06056875 | 0.1369745 | 0.07204661 | 0.1366238 | 0.02408994 | 0.138208
[5 empty] | 0.02411455 | 0.1390069 |  |  | 0.06029163 | 0.1377663 | 0.07041207 | 0.1374135 | 0.02411455 | 0.1390069
[5 empty] | 0.02364386 | 0.1398058 |  |  | 0.0591066 | 0.1385581 | 0.07048428 | 0.1382033 | 0.02364386 | 0.1398058
[5 empty] | 0.02387805 | 0.1406047 |  |  | 0.05931374 | 0.1393498 | 0.07156313 | 0.138993 | 0.02387805 | 0.1406047
[5 empty] | 0.02351728 | 0.1414036 |  |  | 0.05851315 | 0.1401416 | 0.07144849 | 0.1397827 | 0.02351728 | 0.1414036
[5 empty] | 0.02326175 | 0.1422025 |  |  | 0.05810494 | 0.1409333 | 0.07084024 | 0.1405725 | 0.02326175 | 0.1422025
[5 empty] | 0.02291163 | 0.1430014 |  |  | 0.05708921 | 0.1417251 | 0.07103827 | 0.1413622 | 0.02291163 | 0.1430014
[5 empty] | 0.0228671 | 0.1438002 |  |  | 0.05696606 | 0.1425169 | 0.06974245 | 0.1421519 | 0.0228671 | 0.1438002
[5 empty] | 0.02312833 | 0.1445991 |  |  | 0.05663558 | 0.1433086 | 0.07065266 | 0.1429417 | 0.02312833 | 0.1445991
[5 empty] | 0.0225955 | 0.145398 |  |  | 0.05579789 | 0.1441004 | 0.07046878 | 0.1437314 | 0.0225955 | 0.145398
[5 empty] | 0.0224688 | 0.1461969 |  |  | 0.05505307 | 0.1448921 | 0.07009069 | 0.1445211 | 0.0224688 | 0.1461969
[5 empty] | 0.02264839 | 0.1469958 |  |  | 0.05490124 | 0.1456839 | 0.07061827 | 0.1453109 | 0.02264839 | 0.1469958
[5 empty] | 0.02233446 | 0.1477947 |  |  | 0.05384248 | 0.1464757 | 0.0705514 | 0.1461006 | 0.02233446 | 0.1477947
[5 empty] | 0.02232719 | 0.1485936 |  |  | 0.05417691 | 0.1472674 | 0.07028995 | 0.1468903 | 0.02232719 | 0.1485936
[5 empty] | 0.02192675 | 0.1493925 |  |  | 0.05360462 | 0.1480592 | 0.07033381 | 0.1476801 | 0.02192675 | 0.1493925
[5 empty] | 0.02233333 | 0.1501914 |  |  | 0.05232572 | 0.1488509 | 0.06928286 | 0.1484698 | 0.02233333 | 0.1501914
[5 empty] | 0.02204709 | 0.1509903 |  |  | 0.0525403 | 0.1496427 | 0.06963697 | 0.1492595 | 0.02204709 | 0.1509903
[5 empty] | 0.02216822 | 0.1517891 |  |  | 0.05154846 | 0.1504345 | 0.07059602 | 0.1500493 | 0.02216822 | 0.1517891
[5 empty] | 0.0218969 | 0.152588 |  |  | 0.05065031 | 0.1512262 | 0.0697599 | 0.150839 | 0.0218969 | 0.152588
[5 empty] | 0.0219333 | 0.1533869 |  |  | 0.05064594 | 0.152018 | 0.06912848 | 0.1516287 | 0.0219333 | 0.1533869
[5 empty] | 0.0218776 | 0.1541858 |  |  | 0.04963546 | 0.1528097 | 0.06980164 | 0.1524185 | 0.0218776 | 0.1541858
[5 empty] | 0.02162998 | 0.1549847 |  |  | 0.04921897 | 0.1536015 | 0.07007926 | 0.1532082 | 0.02162998 | 0.1549847
[5 empty] | 0.02189063 | 0.1557836 |  |  | 0.04789656 | 0.1543933 | 0.07036122 | 0.1539979 | 0.02189063 | 0.1557836
[5 empty] | 0.0218597 | 0.1565825 |  |  | 0.04826835 | 0.155185 | 0.0690474 | 0.1547877 | 0.0218597 | 0.1565825
[5 empty] | 0.0214374 | 0.1573814 |  |  | 0.04693442 | 0.1559768 | 0.06983768 | 0.1555774 | 0.0214374 | 0.1573814
[5 empty] | 0.02152388 | 0.1581803 |  |  | 0.04649488 | 0.1567686 | 0.07043193 | 0.1563671 | 0.02152388 | 0.1581803
[5 empty] | 0.02141934 | 0.1589792 |  |  | 0.04564984 | 0.1575603 | 0.06983004 | 0.1571569 | 0.02141934 | 0.1589792