## 1
Общество с ограниченной ответственностью "Инженерная геология" (ООО "ИнжГео") | [11 empty] | Общество с ограниченной ответственностью "Инженерная геология" (ООО "ИнжГео")
Юр. адрес: 117279, г. Москва, ул. Миклухо-Маклая, 36 а, этаж 5, пом. XXIII к. 76-84 | [11 empty] | Юр. адрес: 117279, г. Москва, ул. Миклухо-Маклая, 36 а, этаж 5, пом. XXIII к. 76-84 | [8 empty] | нагр |  |  | X0 | Y0 | R |  | нагр |  |  |  | X0 | Y0 | R | нагр |  |  |  | X0 | Y0 | R |  | нагр |  |  |  | X0 | Y0 | R
Телефон/факс +7 (495) 132-30-00, Адрес электронной почты inbox@inj-geo.ru | [11 empty] | Телефон/факс +7 (495) 132-30-00, Адрес электронной почты inbox@inj-geo.ru | [12 empty] | 0 | [7 empty] | 0 | [6 empty] | 0 | [7 empty] | 0
[21 empty] | девиатор | [6 empty] | девиатор | [6 empty] | девиатор | [7 empty] | девиатор
Испытательная лаборатория ООО «ИнжГео» | [11 empty] | Испытательная лаборатория ООО «ИнжГео» | [8 empty] | x0 | Угол | X | Y |  |  |  | x0 |  | Угол | X | Y |  |  | x0 |  | Угол | X | Y |  |  |  | x0 |  | Угол | X | Y
Адрес места осуществления деятельности лаборатории: г. Москва, просп. Вернадского, д. 51, стр. 1 | [11 empty] | Адрес места осуществления деятельности лаборатории: г. Москва, просп. Вернадского, д. 51, стр. 1 | [9 empty] | 0 | [7 empty] | 0 | [6 empty] | 0 | [7 empty] | 0
Телефон +7(910)4557682, E-mail: slg85@mail.ru | [11 empty] | Телефон +7(910)4557682, E-mail: slg85@mail.ru | [9 empty] | 5 | [7 empty] | 5 | [6 empty] | 5 | [7 empty] | 5
[22 empty] | 10 | [7 empty] | 10 | [6 empty] | 10 | [7 empty] | 10
[12 empty] | Протокол испытаний № 13-63/244 от 30-06-2023 | [9 empty] | 15 | [7 empty] | 15 | [6 empty] | 15 | [7 empty] | 15
[22 empty] | 20 | [7 empty] | 20 | [6 empty] | 20 | [7 empty] | 20
[12 empty] | Наименование и адрес заказчика: Переход трубопровода через р. Енисей | [9 empty] | 25 | [7 empty] | 25 | [6 empty] | 25 | [7 empty] | 25
[12 empty] | Наименование объекта: ООО Регионстрой | [9 empty] | 30 | [7 empty] | 30 | [6 empty] | 30 | [7 empty] | 30
Наименование используемого метода/методики: ГОСТ 12248.4-2020 | [11 empty] | Наименование используемого метода/методики: ГОСТ 12248.3-2020 | [9 empty] | 35 | [7 empty] | 35 | [6 empty] | 35 | [7 empty] | 35
Условия проведения испытания: температура окружающей среды (18 - 25)0С, влажность воздуха (40 - 75)% | [11 empty] | Условия проведения испытания: температура окружающей среды (18 - 25)0С, влажность воздуха (40 - 75)% | [9 empty] | 40 | [7 empty] | 40 | [6 empty] | 40 | [7 empty] | 40
[12 empty] | Дата получение объекта подлежащего испытаниям: 03-06-2023 | [9 empty] | 45 | [7 empty] | 45 | [6 empty] | 45 | [7 empty] | 45
[12 empty] | Дата испытания: 25.10.2022-19.11.2244 | [9 empty] | 50 | [7 empty] | 50 | [6 empty] | 50 | [7 empty] | 50
[22 empty] | 55 | [7 empty] | 55 | [6 empty] | 55 | [7 empty] | 55
Испытание грунтов методом трехосного сжатия | [11 empty] | Испытание грунтов методом трехосного сжатия | [9 empty] | 60 | [7 empty] | 60 | [6 empty] | 60 | [7 empty] | 60
[22 empty] | 65 | [7 empty] | 65 | [6 empty] | 65 | [7 empty] | 65
Лабораторный номер: | [6 empty] | We, д.е. = |  |  |  |  | Лабораторный номер: |  | 1279 |  |  |  | We, д.е. = | 0.462633912 |  |  | 70 | [7 empty] | 70 | [6 empty] | 70 | [7 empty] | 70
Номер скважины: | [6 empty] | ρ, г/см3 = |  |  |  |  | Номер скважины: |  | BH-134 |  |  |  | ρ, г/см3 = | 1.61 |  |  | 75 | [7 empty] | 75 | [6 empty] | 75 | [7 empty] | 75
Глубина отбора, м: | [6 empty] | ρs, г/см3 = |  |  |  |  | Глубина отбора, м: |  | 0.7 |  |  |  | ρs, г/см3 = | 2.74 |  |  | 80 | [7 empty] | 80 | [6 empty] | 80 | [7 empty] | 80
Наименование грунта: | [6 empty] | e, д.е. = |  |  |  |  | Наименование грунта: |  | Суглинок, после оттаивания текучий, тяжелый пылеватый |  |  |  | e, д.е. = | 1.489203 |  |  | 85 | [7 empty] | 85 | [6 empty] | 85 | [7 empty] | 85
Схема проведения опыта: | [6 empty] | IL, д.е. = |  |  |  |  | Схема проведения опыта: |  | КД |  |  |  | IL, д.е. = | 2.352 |  |  | 90 | [7 empty] | 90 | [6 empty] | 90 | [7 empty] | 90
[22 empty] | 95 | [7 empty] | 95 | [6 empty] | 95 | [7 empty] | 95
[22 empty] | 100 | [7 empty] | 100 | [6 empty] | 100 | [7 empty] | 100
Результаты испытаний | [11 empty] | Результаты испытаний | [9 empty] | 105 | [7 empty] | 105 | [6 empty] | 105 | [7 empty] | 105
[22 empty] | 110 | [7 empty] | 110 | [6 empty] | 110 | [7 empty] | 110
[22 empty] | 115 | [7 empty] | 115 | [6 empty] | 115 | [7 empty] | 115
[22 empty] | 120 | [7 empty] | 120 | [6 empty] | 120 | [7 empty] | 120
[22 empty] | 125 | [7 empty] | 125 | [6 empty] | 125 | [7 empty] | 125
[22 empty] | 130 | [7 empty] | 130 | [6 empty] | 130 | [7 empty] | 130
[22 empty] | 135 | [7 empty] | 135 | [6 empty] | 135 | [7 empty] | 135
[22 empty] | 140 | [7 empty] | 140 | [6 empty] | 140 | [7 empty] | 140
[22 empty] | 145 | [7 empty] | 145 | [6 empty] | 145 | [7 empty] | 145
[22 empty] | 150 | [7 empty] | 150 | [6 empty] | 150 | [7 empty] | 150
[22 empty] | 155 | [7 empty] | 155 | [6 empty] | 155 | [7 empty] | 155
[22 empty] | 160 | [7 empty] | 160 | [6 empty] | 160 | [7 empty] | 160
[22 empty] | 165 | [7 empty] | 165 | [6 empty] | 165 | [7 empty] | 165
[22 empty] | 170 | [7 empty] | 170 | [6 empty] | 170 | [7 empty] | 170
[22 empty] | 175 | [7 empty] | 175 | [6 empty] | 175 | [7 empty] | 175
[22 empty] | 180 | [7 empty] | 180 | [6 empty] | 180 | [7 empty] | 180
[13 empty] | Давление в камере, Мпа σ3 | Вертикальная нагрузка, Мпа σ1 | Поровое давление, Мпа u
[7 empty] | Коэфф. Точки | [5 empty] | 0.05 | 0.07767106 | [5 empty] | 1 | [6 empty] | σ3,кПа | σ1,кПа | u, кПа |  |  |  | 4
[13 empty] | 0.15 | 0.2100058 | [27 empty] | δ3, Мпа | δ1-δ3, МПа | δ1, МПа | δ1, КПа
|  |  | Модуль деформации, МПа: | [9 empty] | 0.25 | 0.3423406 | [21 empty] | С, МПа:
|  |  | Е0= | [32 empty] | φ, град:
|  |  | E50 = | [32 empty] | E, Мпа
|  |  | Коэф. Поперечной деформации, ϑ = | [9 empty] | Эффективные значения угла внутреннего трения и удельного сцепления ϕ', С' | [13 empty] | x | 0
[13 empty] | ϕ', град. = | 8 | [12 empty] | y |  |  |  | С, кПа | φ,°
[13 empty] | С', МПа = | 0.005
| Исполнитель: | [6 empty] | Морозов Д.С. |  |  |  |  | Исполнитель: |  |  |  |  | Морозов Д.С.
| Начальник исп. лаборатории: | [6 empty] | Семиколенова Л.Г. |  |  |  |  | Начальник исп. лаборатории: |  |  |  |  | Семиколенова Л.Г.
Лист 1 , всего листов 2 | [11 empty] | Лист 2 , всего листов 2
Частичное воспроизведение протокола испытаний без письменного разрешения ООО «ИнжГео» ЗАПРЕЩАЕТСЯ | [11 empty] | Частичное воспроизведение протокола испытаний без письменного разрешения ООО «ИнжГео» ЗАПРЕЩАЕТСЯ
[5 empty] | второй график |  | первый график | [9 empty] | К Пуассона
dev50 | epsE50 | ind | devE0 | epsE0 | dev | eps | sigma |  | dev1 | eps1 | dev2 | eps2 | dev3 | eps3 |  | Глины
0.01383553 | 0.009216768 |  |  |  | 0 | 0 |  |  | 0 | 0 | 0 | 0 | 0 | 0 |  | < 0 | 0,20-0,30
ind |  |  |  |  | 0.002398802 | 0.0007769961 |  |  | 0.006812215 | 0.0007692633 | 0.01047693 | 0.0007674725 | 0.002398802 | 0.0007769961 |  | 0-0,25 | 0,30-0,38
2 |  |  |  |  | 0.004827855 | 0.001553992 |  |  | 0.013407 | 0.001538527 | 0.019 | 0.001474621 | 0.004827855 | 0.001553992 |  | 0,25< | 0,38-0,45
E0 |  |  |  |  | 0.007095822 | 0.002330988 |  |  | 0.01838278 | 0.00230779 | 0.02504228 | 0.002302417 | 0.007095822 | 0.002330988 |  | Суглинки | 0,35-0,37
epsE0 | devE0 |  |  |  | 0.008911364 | 0.003107984 |  |  | 0.021 | 0.002770198 | 0.03164466 | 0.00306989 | 0.008911364 | 0.003107984 |  | Пески и супеси | 0,30-0,35
0.0043967 | 0.011 |  |  |  | 0.01018314 | 0.00388498 |  |  | 0.02428686 | 0.003846317 | 0.03632071 | 0.003837362 | 0.01018314 | 0.00388498
[5 empty] | 0.011 | 0.0043967 |  |  | 0.02644794 | 0.00461558 | 0.04025709 | 0.004604835 | 0.011 | 0.0043967
График E50 |  | График E |  |  | 0.01176732 | 0.005438973 |  |  | 0.0278468 | 0.005384843 | 0.04414046 | 0.005372307 | 0.01176732 | 0.005438973
eps | q | sigma |  |  | 0.01237008 | 0.006215969 |  |  | 0.02895484 | 0.006154106 | 0.04617028 | 0.005972252 | 0.01237008 | 0.006215969
Горизонтальная линия E50 |  | Касательная |  |  | 0.01258884 | 0.006992965 |  |  | 0.0300029 | 0.006596348 | 0.04795683 | 0.006907252 | 0.01258884 | 0.006992965
0 |  | a | b |  | 0.01295848 | 0.007769961 |  |  | 0.03121933 | 0.007692633 | 0.04948995 | 0.007674725 | 0.01295848 | 0.007769961
|  |  | 0 |  | 0.01331388 | 0.008546957 |  |  | 0.03226931 | 0.008461896 | 0.05148365 | 0.008442197 | 0.01331388 | 0.008546957
Вертикальная линия E50 |  | p1 и p2 |  |  | 0.01383553 | 0.009216768 |  |  | 0.03330713 | 0.00923116 | 0.05313795 | 0.00920967 | 0.01383553 | 0.009216768
| 0 | 0 |  |  | 0.01408466 | 0.01010095 |  |  | 0.0345323 | 0.01000042 | 0.05555288 | 0.009977142 | 0.01408466 | 0.01010095
[5 empty] | 0.01448634 | 0.01087795 |  |  | 0.03554436 | 0.01076969 | 0.05652845 | 0.01074461 | 0.01448634 | 0.01087795
Касательная линия E50 |  |  |  |  | 0.01489379 | 0.01165494 |  |  | 0.03634282 | 0.01153895 | 0.05856468 | 0.01151209 | 0.01489379 | 0.01165494
0 | 0 | Горизонтальная 1 |  |  | 0.01550629 | 0.01243194 |  |  | 0.03702721 | 0.01230821 | 0.0603616 | 0.01227956 | 0.01550629 | 0.01243194
[5 empty] | 0.01582308 | 0.01320893 |  |  | 0.03809706 | 0.01307748 | 0.06181922 | 0.01304703 | 0.01582308 | 0.01320893
Горизонтальная линия qкр |  |  |  |  | 0.01634343 | 0.01398593 |  |  | 0.03895189 | 0.01384674 | 0.06273757 | 0.0138145 | 0.01634343 | 0.01398593
Горизонтальная линия q |  | Горизонтальная 2 |  |  | 0.01656661 | 0.01476293 |  |  | 0.04039121 | 0.014616 | 0.06451667 | 0.01458198 | 0.01656661 | 0.01476293
0 |  | 0 |  |  | 0.01719187 | 0.01553992 |  |  | 0.04091457 | 0.01538527 | 0.06605653 | 0.01534945 | 0.01719187 | 0.01553992
[5 empty] | 0.01751849 | 0.01631692 |  |  | 0.04232147 | 0.01615453 | 0.06765718 | 0.01611692 | 0.01751849 | 0.01631692
Вертикальная линия q |  |  |  |  | 0.01794571 | 0.01709391 |  |  | 0.04261146 | 0.01692379 | 0.06921864 | 0.01688439 | 0.01794571 | 0.01709391
| 0 |  |  |  | 0.01847282 | 0.01787091 |  |  | 0.04398403 | 0.01769306 | 0.07044092 | 0.01765187 | 0.01847282 | 0.01787091
[5 empty] | 0.01889906 | 0.01864791 |  |  | 0.04443874 | 0.01846232 | 0.07172405 | 0.01841934 | 0.01889906 | 0.01864791
[5 empty] | 0.0193237 | 0.0194249 |  |  | 0.04577509 | 0.01923158 | 0.07246805 | 0.01918681 | 0.0193237 | 0.0194249
[5 empty] | 0.019746 | 0.0202019 |  |  | 0.04649261 | 0.02000085 | 0.07427294 | 0.01995428 | 0.019746 | 0.0202019
[5 empty] | 0.01996523 | 0.02097889 |  |  | 0.04699083 | 0.02077011 | 0.07453874 | 0.02072176 | 0.01996523 | 0.02097889
[5 empty] | 0.02048064 | 0.02175589 |  |  | 0.04756927 | 0.02153937 | 0.07586547 | 0.02148923 | 0.02048064 | 0.02175589
[5 empty] | 0.02089151 | 0.02253289 |  |  | 0.04852745 | 0.02230864 | 0.07695315 | 0.0222567 | 0.02089151 | 0.02253289
[5 empty] | 0.02139709 | 0.02330988 |  |  | 0.04966489 | 0.0230779 | 0.0784018 | 0.02302417 | 0.02139709 | 0.02330988
[5 empty] | 0.02169665 | 0.02408688 |  |  | 0.05028114 | 0.02384716 | 0.07971144 | 0.02379165 | 0.02169665 | 0.02408688
[5 empty] | 0.02218944 | 0.02486388 |  |  | 0.05097569 | 0.02461643 | 0.07988209 | 0.02455912 | 0.02218944 | 0.02486388
[5 empty] | 0.02257474 | 0.02564087 |  |  | 0.05134809 | 0.02538569 | 0.08151378 | 0.02532659 | 0.02257474 | 0.02564087
[5 empty] | 0.0227518 | 0.02641787 |  |  | 0.05179785 | 0.02615495 | 0.08210651 | 0.02609406 | 0.0227518 | 0.02641787
[5 empty] | 0.02321989 | 0.02719486 |  |  | 0.0530245 | 0.02692422 | 0.08296032 | 0.02686154 | 0.02321989 | 0.02719486
[5 empty] | 0.02347826 | 0.02797186 |  |  | 0.05362756 | 0.02769348 | 0.08357523 | 0.02762901 | 0.02347826 | 0.02797186
[5 empty] | 0.02382619 | 0.02874886 |  |  | 0.05370656 | 0.02846274 | 0.08495124 | 0.02839648 | 0.02382619 | 0.02874886
[5 empty] | 0.02436293 | 0.02952585 |  |  | 0.05466102 | 0.02923201 | 0.0856884 | 0.02916395 | 0.02436293 | 0.02952585
[5 empty] | 0.02468775 | 0.03030285 |  |  | 0.05509047 | 0.03000127 | 0.0860867 | 0.02993143 | 0.02468775 | 0.03030285
[5 empty] | 0.0249999 | 0.03107984 |  |  | 0.05539442 | 0.03077053 | 0.08704618 | 0.0306989 | 0.0249999 | 0.03107984
[5 empty] | 0.02509866 | 0.03185684 |  |  | 0.05597241 | 0.0315398 | 0.08706686 | 0.03146637 | 0.02509866 | 0.03185684
[5 empty] | 0.02538329 | 0.03263384 |  |  | 0.05642396 | 0.03230906 | 0.08744875 | 0.03223384 | 0.02538329 | 0.03263384
[5 empty] | 0.02575304 | 0.03341083 |  |  | 0.05674858 | 0.03307832 | 0.08799188 | 0.03300132 | 0.02575304 | 0.03341083
[5 empty] | 0.02610718 | 0.03418783 |  |  | 0.05754581 | 0.03384759 | 0.08839627 | 0.03376879 | 0.02610718 | 0.03418783
[5 empty] | 0.02614497 | 0.03496482 |  |  | 0.05771518 | 0.03461685 | 0.08976193 | 0.03453626 | 0.02614497 | 0.03496482
[5 empty] | 0.02656568 | 0.03574182 |  |  | 0.05795619 | 0.03538611 | 0.08958889 | 0.03530373 | 0.02656568 | 0.03574182
[5 empty] | 0.02676856 | 0.03651882 |  |  | 0.05836838 | 0.03615538 | 0.08997717 | 0.03607121 | 0.02676856 | 0.03651882
[5 empty] | 0.02675289 | 0.03729581 |  |  | 0.05865128 | 0.03692464 | 0.09032679 | 0.03683868 | 0.02675289 | 0.03729581
[5 empty] | 0.02711792 | 0.03807281 |  |  | 0.0585044 | 0.0376939 | 0.09103776 | 0.03760615 | 0.02711792 | 0.03807281
[5 empty] | 0.02726291 | 0.0388498 |  |  | 0.05932727 | 0.03846317 | 0.09141012 | 0.03837362 | 0.02726291 | 0.0388498
[5 empty] | 0.02738713 | 0.0396268 |  |  | 0.05941942 | 0.03923243 | 0.09174387 | 0.0391411 | 0.02738713 | 0.0396268
[5 empty] | 0.02738985 | 0.0404038 |  |  | 0.05918036 | 0.04000169 | 0.09173905 | 0.03990857 | 0.02738985 | 0.0404038
[5 empty] | 0.02757031 | 0.04118079 |  |  | 0.05950963 | 0.04077096 | 0.09199567 | 0.04067604 | 0.02757031 | 0.04118079
[5 empty] | 0.0274278 | 0.04195779 |  |  | 0.05980674 | 0.04154022 | 0.09171374 | 0.04144351 | 0.0274278 | 0.04195779
[5 empty] | 0.02767106 | 0.04273479 |  |  | 0.0600058 | 0.04230948 | 0.0916933 | 0.04221099 | 0.02767106 | 0.04273479
[5 empty] | 0.02767103 | 0.04351178 |  |  | 0.05980261 | 0.04307875 | 0.09234055 | 0.04297846 | 0.02767103 | 0.04351178
[5 empty] | 0.02766888 | 0.04428878 |  |  | 0.05940168 | 0.04384801 | 0.09193793 | 0.04374593 | 0.02766888 | 0.04428878
[5 empty] | 0.02766332 | 0.04506577 |  |  | 0.05947445 | 0.04461727 | 0.09221208 | 0.0445134 | 0.02766332 | 0.04506577
[5 empty] | 0.02755435 | 0.04584277 |  |  | 0.05952254 | 0.04538654 | 0.09175931 | 0.04528088 | 0.02755435 | 0.04584277
[5 empty] | 0.027442 | 0.04661977 |  |  | 0.05974681 | 0.0461558 | 0.0916805 | 0.04604835 | 0.027442 | 0.04661977
[5 empty] | 0.02762628 | 0.04739676 |  |  | 0.05914815 | 0.04692506 | 0.09137651 | 0.04681582 | 0.02762628 | 0.04739676
[5 empty] | 0.02750721 | 0.04817376 |  |  | 0.05932746 | 0.04769433 | 0.09134819 | 0.04758329 | 0.02750721 | 0.04817376
[5 empty] | 0.0275848 | 0.04895075 |  |  | 0.0594856 | 0.04846359 | 0.09169642 | 0.04835077 | 0.0275848 | 0.04895075
[5 empty] | 0.02745907 | 0.04972775 |  |  | 0.05902347 | 0.04923285 | 0.09112206 | 0.04911824 | 0.02745907 | 0.04972775
[5 empty] | 0.02733005 | 0.05050475 |  |  | 0.05904195 | 0.05000212 | 0.09102598 | 0.04988571 | 0.02733005 | 0.05050475
[5 empty] | 0.02739773 | 0.05128174 |  |  | 0.05864192 | 0.05077138 | 0.09080904 | 0.05065318 | 0.02739773 | 0.05128174
[5 empty] | 0.02746215 | 0.05205874 |  |  | 0.05812426 | 0.05154064 | 0.0902721 | 0.05142066 | 0.02746215 | 0.05205874
[5 empty] | 0.02722331 | 0.05283573 |  |  | 0.05848987 | 0.05230991 | 0.09001603 | 0.05218813 | 0.02722331 | 0.05283573
[5 empty] | 0.02718124 | 0.05361273 |  |  | 0.05783962 | 0.05307917 | 0.0896417 | 0.0529556 | 0.02718124 | 0.05361273
[5 empty] | 0.02713595 | 0.05438973 |  |  | 0.0573744 | 0.05384843 | 0.09004997 | 0.05372307 | 0.02713595 | 0.05438973
[5 empty] | 0.02728746 | 0.05516672 |  |  | 0.05749509 | 0.0546177 | 0.0891417 | 0.05449055 | 0.02728746 | 0.05516672
[5 empty] | 0.02713577 | 0.05594372 |  |  | 0.05740258 | 0.05538696 | 0.08921776 | 0.05525802 | 0.02713577 | 0.05594372
[5 empty] | 0.02718092 | 0.05672072 |  |  | 0.05709774 | 0.05615622 | 0.08837902 | 0.05602549 | 0.02718092 | 0.05672072
[5 empty] | 0.02692292 | 0.05749771 |  |  | 0.05668147 | 0.05692548 | 0.08872633 | 0.05679296 | 0.02692292 | 0.05749771
[5 empty] | 0.02696177 | 0.05827471 |  |  | 0.05625465 | 0.05769475 | 0.08776057 | 0.05756044 | 0.02696177 | 0.05827471
[5 empty] | 0.02679751 | 0.0590517 |  |  | 0.05571816 | 0.05846401 | 0.0872826 | 0.05832791 | 0.02679751 | 0.0590517
[5 empty] | 0.02693014 | 0.0598287 |  |  | 0.05537288 | 0.05923327 | 0.08739328 | 0.05909538 | 0.02693014 | 0.0598287
[5 empty] | 0.02665968 | 0.0606057 |  |  | 0.0549197 | 0.06000254 | 0.08639347 | 0.05986285 | 0.02665968 | 0.0606057
[5 empty] | 0.02668615 | 0.06138269 |  |  | 0.05455951 | 0.0607718 | 0.08668406 | 0.06063033 | 0.02668615 | 0.06138269
[5 empty] | 0.02670957 | 0.06215969 |  |  | 0.05449318 | 0.06154106 | 0.08616589 | 0.0613978 | 0.02670957 | 0.06215969
[5 empty] | 0.02662995 | 0.06293668 |  |  | 0.05412161 | 0.06231033 | 0.08563983 | 0.06216527 | 0.02662995 | 0.06293668
[5 empty] | 0.02654731 | 0.06371368 |  |  | 0.05334566 | 0.06307959 | 0.08510675 | 0.06293274 | 0.02654731 | 0.06371368
[5 empty] | 0.02636166 | 0.06449068 |  |  | 0.05336624 | 0.06384885 | 0.08446751 | 0.06370022 | 0.02636166 | 0.06449068
[5 empty] | 0.02637302 | 0.06526767 |  |  | 0.05258422 | 0.06461812 | 0.08402298 | 0.06446769 | 0.02637302 | 0.06526767
[5 empty] | 0.02608141 | 0.06604467 |  |  | 0.05280048 | 0.06538738 | 0.08427402 | 0.06523516 | 0.02608141 | 0.06604467
[5 empty] | 0.02618685 | 0.06682166 |  |  | 0.05201592 | 0.06615664 | 0.0829215 | 0.06600263 | 0.02618685 | 0.06682166
[5 empty] | 0.02588934 | 0.06759866 |  |  | 0.05203141 | 0.06692591 | 0.08266628 | 0.06677011 | 0.02588934 | 0.06759866
[5 empty] | 0.02598891 | 0.06837566 |  |  | 0.05104783 | 0.06769517 | 0.08260922 | 0.06753758 | 0.02598891 | 0.06837566
[5 empty] | 0.02578558 | 0.06915265 |  |  | 0.05076608 | 0.06846443 | 0.0820512 | 0.06830505 | 0.02578558 | 0.06915265
[5 empty] | 0.02557935 | 0.06992965 |  |  | 0.05028703 | 0.0692337 | 0.08169307 | 0.06907252 | 0.02557935 | 0.06992965
[5 empty] | 0.02557026 | 0.07070664 |  |  | 0.05011158 | 0.07000296 | 0.08143571 | 0.06984 | 0.02557026 | 0.07070664
[5 empty] | 0.0255583 | 0.07148364 |  |  | 0.04974059 | 0.07077222 | 0.08037997 | 0.07060747 | 0.0255583 | 0.07148364
[5 empty] | 0.02524351 | 0.07226064 |  |  | 0.04947496 | 0.07154149 | 0.08012672 | 0.07137494 | 0.02524351 | 0.07226064
[5 empty] | 0.02512589 | 0.07303763 |  |  | 0.04921558 | 0.07231075 | 0.07957683 | 0.07214241 | 0.02512589 | 0.07303763
[5 empty] | 0.02500546 | 0.07381463 |  |  | 0.04895898 | 0.07308001 | 0.07893116 | 0.07290989 | 0.02500546 | 0.07381463
[5 empty] | 0.02488224 | 0.07459163 |  |  | 0.04858418 | 0.07384928 | 0.07879057 | 0.07367736 | 0.02488224 | 0.07459163
[5 empty] | 0.02485625 | 0.07536862 |  |  | 0.04788936 | 0.07461854 | 0.07825593 | 0.07444483 | 0.02485625 | 0.07536862
[5 empty] | 0.0246275 | 0.07614562 |  |  | 0.04757581 | 0.0753878 | 0.07832811 | 0.0752123 | 0.0246275 | 0.07614562
[5 empty] | 0.02469601 | 0.07692261 |  |  | 0.0469448 | 0.07615707 | 0.07750796 | 0.07597978 | 0.02469601 | 0.07692261
[5 empty] | 0.02436179 | 0.07769961 |  |  | 0.04649762 | 0.07692633 | 0.07699637 | 0.07674725 | 0.02436179 | 0.07769961
[5 empty] | 0.02422487 | 0.07847661 |  |  | 0.04613554 | 0.07769559 | 0.07629418 | 0.07751472 | 0.02422487 | 0.07847661
[5 empty] | 0.02418525 | 0.0792536 |  |  | 0.04605985 | 0.07846486 | 0.07670224 | 0.07828219 | 0.02418525 | 0.0792536
[5 empty] | 0.02404296 | 0.0800306 |  |  | 0.04547183 | 0.07923412 | 0.07642042 | 0.07904967 | 0.02404296 | 0.0800306
[5 empty] | 0.023798 | 0.08080759 |  |  | 0.04507276 | 0.08000338 | 0.07604746 | 0.07981714 | 0.023798 | 0.08080759
[5 empty] | 0.02365041 | 0.08158459 |  |  | 0.04396391 | 0.08077265 | 0.07488208 | 0.08058461 | 0.02365041 | 0.08158459
[5 empty] | 0.02360019 | 0.08236159 |  |  | 0.04384658 | 0.08154191 | 0.07472296 | 0.08135208 | 0.02360019 | 0.08236159
[5 empty] | 0.02334736 | 0.08313858 |  |  | 0.04352204 | 0.08231117 | 0.07416883 | 0.08211956 | 0.02334736 | 0.08313858
[5 empty] | 0.02329194 | 0.08391558 |  |  | 0.04259158 | 0.08308044 | 0.07421837 | 0.08288703 | 0.02329194 | 0.08391558
[5 empty] | 0.02303248 | 0.08469257 |  |  | 0.04195647 | 0.0838497 | 0.0742703 | 0.0836545 | 0.02303248 | 0.08469257
[5 empty] | 0.0229007 | 0.08546957 |  |  | 0.04131799 | 0.08461896 | 0.07352332 | 0.08442197 | 0.0229007 | 0.08546957
[5 empty] | 0.02247228 | 0.08624657 |  |  | 0.04107743 | 0.08538823 | 0.07337613 | 0.08518945 | 0.02247228 | 0.08624657
[5 empty] | 0.02216528 | 0.08702356 |  |  | 0.04043607 | 0.08615749 | 0.07312744 | 0.08595692 | 0.02216528 | 0.08702356
[5 empty] | 0.0217978 | 0.08780056 |  |  | 0.03969519 | 0.08692675 | 0.07247596 | 0.08672439 | 0.0217978 | 0.08780056
[5 empty] | 0.02118791 | 0.08857756 |  |  | 0.03965606 | 0.08769602 | 0.07192037 | 0.08749186 | 0.02118791 | 0.08857756
[5 empty] | 0.02075369 | 0.08935455 |  |  | 0.03861998 | 0.08846528 | 0.0714594 | 0.08825934 | 0.02075369 | 0.08935455
[5 empty] | 0.02021323 | 0.09013155 |  |  | 0.03828821 | 0.08923454 | 0.07169174 | 0.08902681 | 0.02021323 | 0.09013155
[5 empty] | 0.0195846 | 0.09090854 |  |  | 0.03796205 | 0.09000381 | 0.0705161 | 0.08979428 | 0.0195846 | 0.09090854
[5 empty] | 0.01908587 | 0.09168554 |  |  | 0.03754277 | 0.09077307 | 0.07053118 | 0.09056175 | 0.01908587 | 0.09168554
[5 empty] | 0.01853515 | 0.09246254 |  |  | 0.03713166 | 0.09154233 | 0.07013568 | 0.09132923 | 0.01853515 | 0.09246254
[5 empty] | 0.01825049 | 0.09323953 |  |  | 0.03602999 | 0.0923116 | 0.06952832 | 0.0920967 | 0.01825049 | 0.09323953
[5 empty] | 0.01784999 | 0.09401653 |  |  | 0.03603904 | 0.09308086 | 0.06960778 | 0.09286417 | 0.01784999 | 0.09401653
[5 empty] | 0.01775172 | 0.09479352 |  |  | 0.03546011 | 0.09385012 | 0.06937279 | 0.09363164 | 0.01775172 | 0.09479352
[5 empty] | 0.01764403 | 0.09557052 |  |  | 0.03509446 | 0.09461939 | 0.06802204 | 0.09439912 | 0.01764403 | 0.09557052
[5 empty] | 0.01754919 | 0.09634752 |  |  | 0.03434338 | 0.09538865 | 0.06795423 | 0.09516659 | 0.01754919 | 0.09634752
[5 empty] | 0.01736145 | 0.09712451 |  |  | 0.03430815 | 0.09615791 | 0.06736807 | 0.09593406 | 0.01736145 | 0.09712451
[5 empty] | 0.01728039 | 0.09790151 |  |  | 0.03359005 | 0.09692718 | 0.06746226 | 0.09670153 | 0.01728039 | 0.09790151
[5 empty] | 0.01730559 | 0.0986785 |  |  | 0.03329036 | 0.09769644 | 0.06603552 | 0.09746901 | 0.01730559 | 0.0986785
[5 empty] | 0.01713663 | 0.0994555 |  |  | 0.03311036 | 0.0984657 | 0.06618653 | 0.09823648 | 0.01713663 | 0.0994555
[5 empty] | 0.01707307 | 0.1002325 |  |  | 0.03265134 | 0.09923497 | 0.06541401 | 0.09900395 | 0.01707307 | 0.1002325
[5 empty] | 0.01701451 | 0.1010095 |  |  | 0.03191458 | 0.1000042 | 0.06501666 | 0.09977142 | 0.01701451 | 0.1010095
[5 empty] | 0.01706052 | 0.1017865 |  |  | 0.03160135 | 0.1007735 | 0.06459319 | 0.1005389 | 0.01706052 | 0.1017865
[5 empty] | 0.01701068 | 0.1025635 |  |  | 0.03131108 | 0.1015428 | 0.06354229 | 0.1013064 | 0.01701068 | 0.1025635
[5 empty] | 0.01696456 | 0.1033405 |  |  | 0.03153252 | 0.102312 | 0.06246267 | 0.1020738 | 0.01696456 | 0.1033405
[5 empty] | 0.01692174 | 0.1041175 |  |  | 0.03116313 | 0.1030813 | 0.06205304 | 0.1028413 | 0.01692174 | 0.1041175
[5 empty] | 0.01678181 | 0.1048945 |  |  | 0.03040241 | 0.1038505 | 0.0615121 | 0.1036088 | 0.01678181 | 0.1048945
[5 empty] | 0.01684433 | 0.1056715 |  |  | 0.03024988 | 0.1046198 | 0.06037395 | 0.1043763 | 0.01684433 | 0.1056715
[5 empty] | 0.01680888 | 0.1064485 |  |  | 0.03030504 | 0.1053891 | 0.05945224 | 0.1051437 | 0.01680888 | 0.1064485
[5 empty] | 0.01667505 | 0.1072255 |  |  | 0.03006741 | 0.1061583 | 0.05837077 | 0.1059112 | 0.01667505 | 0.1072255
[5 empty] | 0.01674241 | 0.1080025 |  |  | 0.02983648 | 0.1069276 | 0.05606907 | 0.1066787 | 0.01674241 | 0.1080025
[5 empty] | 0.01681054 | 0.1087795 |  |  | 0.02981178 | 0.1076969 | 0.05428668 | 0.1074461 | 0.01681054 | 0.1087795
[5 empty] | 0.01667902 | 0.1095564 |  |  | 0.02939281 | 0.1084661 | 0.05266313 | 0.1082136 | 0.01667902 | 0.1095564
[5 empty] | 0.01664741 | 0.1103334 |  |  | 0.02907907 | 0.1092354 | 0.05073797 | 0.1089811 | 0.01664741 | 0.1103334
[5 empty] | 0.01651531 | 0.1111104 |  |  | 0.02907009 | 0.1100047 | 0.04865071 | 0.1097486 | 0.01651531 | 0.1111104
[5 empty] | 0.01648229 | 0.1118874 |  |  | 0.02856535 | 0.1107739 | 0.04624091 | 0.110516 | 0.01648229 | 0.1118874
[5 empty] | 0.01654793 | 0.1126644 |  |  | 0.02836438 | 0.1115432 | 0.04454809 | 0.1112835 | 0.01654793 | 0.1126644
[5 empty] | 0.0165118 | 0.1134414 |  |  | 0.02836669 | 0.1123124 | 0.04281179 | 0.112051 | 0.0165118 | 0.1134414
[5 empty] | 0.01637349 | 0.1142184 |  |  | 0.02797177 | 0.1130817 | 0.04017155 | 0.1128185 | 0.01637349 | 0.1142184
[5 empty] | 0.01653256 | 0.1149954 |  |  | 0.02817914 | 0.113851 | 0.0385669 | 0.1135859 | 0.01653256 | 0.1149954
[5 empty] | 0.0162886 | 0.1157724 |  |  | 0.02788832 | 0.1146202 | 0.03733737 | 0.1143534 | 0.0162886 | 0.1157724
[5 empty] | 0.01644119 | 0.1165494 |  |  | 0.0276988 | 0.1153895 | 0.0351225 | 0.1151209 | 0.01644119 | 0.1165494
[5 empty] | 0.0163899 | 0.1173264 |  |  | 0.02711009 | 0.1161588 | 0.03466183 | 0.1158883 | 0.0163899 | 0.1173264
[5 empty] | 0.01633431 | 0.1181034 |  |  | 0.02712171 | 0.116928 | 0.03397777 | 0.1166558 | 0.01633431 | 0.1181034
[5 empty] | 0.016074 | 0.1188804 |  |  | 0.02723317 | 0.1176973 | 0.03297052 | 0.1174233 | 0.016074 | 0.1188804
[5 empty] | 0.01610855 | 0.1196574 |  |  | 0.02654397 | 0.1184665 | 0.03187225 | 0.1181908 | 0.01610855 | 0.1196574
[5 empty] | 0.01593753 | 0.1204344 |  |  | 0.02685361 | 0.1192358 | 0.03068333 | 0.1189582 | 0.01593753 | 0.1204344
[5 empty] | 0.01596053 | 0.1212114 |  |  | 0.02616162 | 0.1200051 | 0.02990414 | 0.1197257 | 0.01596053 | 0.1212114
[5 empty] | 0.01597686 | 0.1219884 |  |  | 0.0261675 | 0.1207743 | 0.02953503 | 0.1204932 | 0.01597686 | 0.1219884
[5 empty] | 0.01568603 | 0.1227654 |  |  | 0.02617075 | 0.1215436 | 0.02837639 | 0.1212607 | 0.01568603 | 0.1227654
[5 empty] | 0.01558817 | 0.1235424 |  |  | 0.02587107 | 0.1223129 | 0.02802857 | 0.1220281 | 0.01558817 | 0.1235424
[5 empty] | 0.01558338 | 0.1243194 |  |  | 0.025371 | 0.1230821 | 0.02699194 | 0.1227956 | 0.01558338 | 0.1243194
[5 empty] | 0.0153718 | 0.1250964 |  |  | 0.02547147 | 0.1238514 | 0.02676687 | 0.1235631 | 0.0153718 | 0.1250964
[5 empty] | 0.01545353 | 0.1258734 |  |  | 0.02527249 | 0.1246207 | 0.02565374 | 0.1243305 | 0.01545353 | 0.1258734
[5 empty] | 0.0151287 | 0.1266504 |  |  | 0.02497409 | 0.1253899 | 0.0249529 | 0.125098 | 0.0151287 | 0.1266504
[5 empty] | 0.01519743 | 0.1274274 |  |  | 0.02457627 | 0.1261592 | 0.02416473 | 0.1258655 | 0.01519743 | 0.1274274
[5 empty] | 0.01485983 | 0.1282044 |  |  | 0.02427903 | 0.1269284 | 0.0237896 | 0.126633 | 0.01485983 | 0.1282044
[5 empty] | 0.01471603 | 0.1289814 |  |  | 0.02408239 | 0.1276977 | 0.02332787 | 0.1274004 | 0.01471603 | 0.1289814
[5 empty] | 0.01476614 | 0.1297583 |  |  | 0.02388636 | 0.128467 | 0.0226799 | 0.1281679 | 0.01476614 | 0.1297583
[5 empty] | 0.01451028 | 0.1305353 |  |  | 0.02379094 | 0.1292362 | 0.02184608 | 0.1289354 | 0.01451028 | 0.1305353
[5 empty] | 0.01424858 | 0.1313123 |  |  | 0.02349615 | 0.1300055 | 0.02112677 | 0.1297028 | 0.01424858 | 0.1313123
[5 empty] | 0.01418115 | 0.1320893 |  |  | 0.023602 | 0.1307748 | 0.02082233 | 0.1304703 | 0.01418115 | 0.1320893
[5 empty] | 0.0139081 | 0.1328663 |  |  | 0.0233085 | 0.131544 | 0.01983314 | 0.1312378 | 0.0139081 | 0.1328663
[5 empty] | 0.01392957 | 0.1336433 |  |  | 0.02291565 | 0.1323133 | 0.01975955 | 0.1320053 | 0.01392957 | 0.1336433
[5 empty] | 0.01374566 | 0.1344203 |  |  | 0.02272347 | 0.1330826 | 0.01910195 | 0.1327727 | 0.01374566 | 0.1344203
[5 empty] | 0.0135565 | 0.1351973 |  |  | 0.02293196 | 0.1338518 | 0.0188607 | 0.1335402 | 0.0135565 | 0.1351973
[5 empty] | 0.01326221 | 0.1359743 |  |  | 0.02234114 | 0.1346211 | 0.01783616 | 0.1343077 | 0.01326221 | 0.1359743
[5 empty] | 0.0131629 | 0.1367513 |  |  | 0.02215101 | 0.1353903 | 0.0169287 | 0.1350752 | 0.0131629 | 0.1367513
[5 empty] | 0.0129587 | 0.1375283 |  |  | 0.02216159 | 0.1361596 | 0.0169387 | 0.1358426 | 0.0129587 | 0.1375283
[5 empty] | 0.01264972 | 0.1383053 |  |  | 0.02187289 | 0.1369289 | 0.01656652 | 0.1366101 | 0.01264972 | 0.1383053
[5 empty] | 0.01233609 | 0.1390823 |  |  | 0.02198491 | 0.1376981 | 0.01611253 | 0.1373776 | 0.01233609 | 0.1390823
[5 empty] | 0.01211792 | 0.1398593 |  |  | 0.02139766 | 0.1384674 | 0.0155771 | 0.138145 | 0.01211792 | 0.1398593
[5 empty] | 0.01209532 | 0.1406363 |  |  | 0.02141116 | 0.1392367 | 0.01546059 | 0.1389125 | 0.01209532 | 0.1406363
[5 empty] | 0.01186843 | 0.1414133 |  |  | 0.02102542 | 0.1400059 | 0.01496337 | 0.13968 | 0.01186843 | 0.1414133
[5 empty] | 0.01153736 | 0.1421903 |  |  | 0.02144043 | 0.1407752 | 0.01478582 | 0.1404475 | 0.01153736 | 0.1421903
[5 empty] | 0.01140222 | 0.1429673 |  |  | 0.02065623 | 0.1415444 | 0.01432829 | 0.1412149 | 0.01140222 | 0.1429673
[5 empty] | 0.01106315 | 0.1437443 |  |  | 0.0205728 | 0.1423137 | 0.01339117 | 0.1419824 | 0.01106315 | 0.1437443
[5 empty] | 0.01082025 | 0.1445213 |  |  | 0.02039017 | 0.143083 | 0.01367481 | 0.1427499 | 0.01082025 | 0.1445213
[5 empty] | 0.01067364 | 0.1452983 |  |  | 0.02030835 | 0.1438522 | 0.01277958 | 0.1435174 | 0.01067364 | 0.1452983
[5 empty] | 0.01042345 | 0.1460753 |  |  | 0.02012733 | 0.1446215 | 0.01250586 | 0.1442848 | 0.01042345 | 0.1460753
[5 empty] | 0.0100698 | 0.1468523 |  |  | 0.02024714 | 0.1453908 | 0.01205401 | 0.1450523 | 0.0100698 | 0.1468523
[5 empty] | 0.009912797 | 0.1476293 |  |  | 0.01996778 | 0.14616 | 0.01182439 | 0.1458198 | 0.009912797 | 0.1476293
[5 empty] | 0.009552567 | 0.1484063 |  |  | 0.01968927 | 0.1469293 | 0.01191738 | 0.1465872 | 0.009552567 | 0.1484063
[5 empty] | 0.009289228 | 0.1491833 |  |  | 0.01941161 | 0.1476986 | 0.01153335 | 0.1473547 | 0.009289228 | 0.1491833
[5 empty] | 0.009122899 | 0.1499602 |  |  | 0.01943481 | 0.1484678 | 0.01207266 | 0.1481222 | 0.009122899 | 0.1499602
[5 empty] | 0.0087537 | 0.1507372 |  |  | 0.01945888 | 0.1492371 | 0.01183569 | 0.1488897 | 0.0087537 | 0.1507372
[5 empty] | 0.00838175 | 0.1515142 |  |  | 0.01928383 | 0.1500063 | 0.01192279 | 0.1496571 | 0.00838175 | 0.1515142
[5 empty] | 0.008307167 | 0.1522912 |  |  | 0.01860968 | 0.1507756 | 0.01123434 | 0.1504246 | 0.008307167 | 0.1522912
[5 empty] | 0.007830071 | 0.1530682 |  |  | 0.01843642 | 0.1515449 | 0.0109707 | 0.1511921 | 0.007830071 | 0.1530682
[5 empty] | 0.007550581 | 0.1538452 |  |  | 0.01856408 | 0.1523141 | 0.01153225 | 0.1519596 | 0.007550581 | 0.1538452
[5 empty] | 0.007368816 | 0.1546222 |  |  | 0.01799266 | 0.1530834 | 0.01121935 | 0.152727 | 0.007368816 | 0.1546222