## 1
Общество с ограниченной ответственностью "Инженерная геология" (ООО "ИнжГео") | [11 empty] | Общество с ограниченной ответственностью "Инженерная геология" (ООО "ИнжГео")
Юр. адрес: 117279, г. Москва, ул. Миклухо-Маклая, 36 а, этаж 5, пом. XXIII к. 76-84 | [11 empty] | Юр. адрес: 117279, г. Москва, ул. Миклухо-Маклая, 36 а, этаж 5, пом. XXIII к. 76-84 | [8 empty] | нагр |  |  | X0 | Y0 | R |  | нагр |  |  |  | X0 | Y0 | R | нагр |  |  |  | X0 | Y0 | R |  | нагр |  |  |  | X0 | Y0 | R
Телефон/факс +7 (495) 132-30-00, Адрес электронной почты inbox@inj-geo.ru | [11 empty] | Телефон/факс +7 (495) 132-30-00, Адрес электронной почты inbox@inj-geo.ru | [12 empty] | 0 | [7 empty] | 0 | [6 empty] | 0 | [7 empty] | 0
[21 empty] | девиатор | [6 empty] | девиатор | [6 empty] | девиатор | [7 empty] | девиатор
Испытательная лаборатория ООО «ИнжГео» | [11 empty] | Испытательная лаборатория ООО «ИнжГео» | [8 empty] | x0 | Угол | X | Y |  |  |  | x0 |  | Угол | X | Y |  |  | x0 |  | Угол | X | Y |  |  |  | x0 |  | Угол | X | Y
Адрес места осуществления деятельности лаборатории: г. Москва, просп. Вернадского, д. 51, стр. 1 | [11 empty] | Адрес места осуществления деятельности лаборатории: г. Москва, просп. Вернадского, д. 51, стр. 1 | [9 empty] | 0 | [7 empty] | 0 | [6 empty] | 0 | [7 empty] | 0
Телефон +7(910)4557682, E-mail: slg85@mail.ru | [11 empty] | Телефон +7(910)4557682, E-mail: slg85@mail.ru | [9 empty] | 5 | [7 empty] | 5 | [6 empty] | 5 | [7 empty] | 5
[22 empty] | 10 | [7 empty] | 10 | [6 empty] | 10 | [7 empty] | 10
[12 empty] | Протокол испытаний № 13-63/254 от 10-07-2023 | [9 empty] | 15 | [7 empty] | 15 | [6 empty] | 15 | [7 empty] | 15
[22 empty] | 20 | [7 empty] | 20 | [6 empty] | 20 | [7 empty] | 20
[12 empty] | Наименование и адрес заказчика: Переход трубопровода через р. Енисей | [9 empty] | 25 | [7 empty] | 25 | [6 empty] | 25 | [7 empty] | 25
[12 empty] | Наименование объекта: ООО Регионстрой | [9 empty] | 30 | [7 empty] | 30 | [6 empty] | 30 | [7 empty] | 30
Наименование используемого метода/методики: ГОСТ 12248.4-2020 | [11 empty] | Наименование используемого метода/методики: ГОСТ 12248.3-2020 | [9 empty] | 35 | [7 empty] | 35 | [6 empty] | 35 | [7 empty] | 35
Условия проведения испытания: температура окружающей среды (18 - 25)0С, влажность воздуха (40 - 75)% | [11 empty] | Условия проведения испытания: температура окружающей среды (18 - 25)0С, влажность воздуха (40 - 75)% | [9 empty] | 40 | [7 empty] | 40 | [6 empty] | 40 | [7 empty] | 40
[12 empty] | Дата получение объекта подлежащего испытаниям: 13-06-2023 | [9 empty] | 45 | [7 empty] | 45 | [6 empty] | 45 | [7 empty] | 45
[12 empty] | Дата испытания: 25.10.2022-19.11.2254 | [9 empty] | 50 | [7 empty] | 50 | [6 empty] | 50 | [7 empty] | 50
[22 empty] | 55 | [7 empty] | 55 | [6 empty] | 55 | [7 empty] | 55
Испытание грунтов методом трехосного сжатия | [11 empty] | Испытание грунтов методом трехосного сжатия | [9 empty] | 60 | [7 empty] | 60 | [6 empty] | 60 | [7 empty] | 60
[22 empty] | 65 | [7 empty] | 65 | [6 empty] | 65 | [7 empty] | 65
Лабораторный номер: | [6 empty] | We, д.е. = |  |  |  |  | Лабораторный номер: |  | 1289 |  |  |  | We, д.е. = | 0.57667515 |  |  | 70 | [7 empty] | 70 | [6 empty] | 70 | [7 empty] | 70
Номер скважины: | [6 empty] | ρ, г/см3 = |  |  |  |  | Номер скважины: |  | BH-140 |  |  |  | ρ, г/см3 = | 1.53 |  |  | 75 | [7 empty] | 75 | [6 empty] | 75 | [7 empty] | 75
Глубина отбора, м: | [6 empty] | ρs, г/см3 = |  |  |  |  | Глубина отбора, м: |  | 0.4 |  |  |  | ρs, г/см3 = | 2.74 |  |  | 80 | [7 empty] | 80 | [6 empty] | 80 | [7 empty] | 80
Наименование грунта: | [6 empty] | e, д.е. = |  |  |  |  | Наименование грунта: |  | Суглинок, после оттаивания текучий, тяжелый пылеватый |  |  |  | e, д.е. = | 1.823588 |  |  | 85 | [7 empty] | 85 | [6 empty] | 85 | [7 empty] | 85
Схема проведения опыта: | [6 empty] | IL, д.е. = |  |  |  |  | Схема проведения опыта: |  | КД |  |  |  | IL, д.е. = | 2.889 |  |  | 90 | [7 empty] | 90 | [6 empty] | 90 | [7 empty] | 90
[22 empty] | 95 | [7 empty] | 95 | [6 empty] | 95 | [7 empty] | 95
[22 empty] | 100 | [7 empty] | 100 | [6 empty] | 100 | [7 empty] | 100
Результаты испытаний | [11 empty] | Результаты испытаний | [9 empty] | 105 | [7 empty] | 105 | [6 empty] | 105 | [7 empty] | 105
[22 empty] | 110 | [7 empty] | 110 | [6 empty] | 110 | [7 empty] | 110
[22 empty] | 115 | [7 empty] | 115 | [6 empty] | 115 | [7 empty] | 115
[22 empty] | 120 | [7 empty] | 120 | [6 empty] | 120 | [7 empty] | 120
[22 empty] | 125 | [7 empty] | 125 | [6 empty] | 125 | [7 empty] | 125
[22 empty] | 130 | [7 empty] | 130 | [6 empty] | 130 | [7 empty] | 130
[22 empty] | 135 | [7 empty] | 135 | [6 empty] | 135 | [7 empty] | 135
[22 empty] | 140 | [7 empty] | 140 | [6 empty] | 140 | [7 empty] | 140
[22 empty] | 145 | [7 empty] | 145 | [6 empty] | 145 | [7 empty] | 145
[22 empty] | 150 | [7 empty] | 150 | [6 empty] | 150 | [7 empty] | 150
[22 empty] | 155 | [7 empty] | 155 | [6 empty] | 155 | [7 empty] | 155
[22 empty] | 160 | [7 empty] | 160 | [6 empty] | 160 | [7 empty] | 160
[22 empty] | 165 | [7 empty] | 165 | [6 empty] | 165 | [7 empty] | 165
[22 empty] | 170 | [7 empty] | 170 | [6 empty] | 170 | [7 empty] | 170
[22 empty] | 175 | [7 empty] | 175 | [6 empty] | 175 | [7 empty] | 175
[22 empty] | 180 | [7 empty] | 180 | [6 empty] | 180 | [7 empty] | 180
[13 empty] | Давление в камере, Мпа σ3 | Вертикальная нагрузка, Мпа σ1 | Поровое давление, Мпа u
[7 empty] | Коэфф. Точки | [5 empty] | 0.05 | 0.07292063 | [5 empty] | 1 | [6 empty] | σ3,кПа | σ1,кПа | u, кПа |  |  |  | 4
[13 empty] | 0.15 | 0.2006772 | [27 empty] | δ3, Мпа | δ1-δ3, МПа | δ1, МПа | δ1, КПа
|  |  | Модуль деформации, МПа: | [9 empty] | 0.25 | 0.3284337 | [21 empty] | С, МПа:
|  |  | Е0= | [32 empty] | φ, град:
|  |  | E50 = | [32 empty] | E, Мпа
|  |  | Коэф. Поперечной деформации, ϑ = | [9 empty] | Эффективные значения угла внутреннего трения и удельного сцепления ϕ', С' | [13 empty] | x | 0
[13 empty] | ϕ', град. = | 7 | [12 empty] | y |  |  |  | С, кПа | φ,°
[13 empty] | С', МПа = | 0.004
| Исполнитель: | [6 empty] | Морозов Д.С. |  |  |  |  | Исполнитель: |  |  |  |  | Морозов Д.С.
| Начальник исп. лаборатории: | [6 empty] | Семиколенова Л.Г. |  |  |  |  | Начальник исп. лаборатории: |  |  |  |  | Семиколенова Л.Г.
Лист 1 , всего листов 2 | [11 empty] | Лист 2 , всего листов 2
Частичное воспроизведение протокола испытаний без письменного разрешения ООО «ИнжГео» ЗАПРЕЩАЕТСЯ | [11 empty] | Частичное воспроизведение протокола испытаний без письменного разрешения ООО «ИнжГео» ЗАПРЕЩАЕТСЯ
[5 empty] | второй график |  | первый график | [9 empty] | К Пуассона
dev50 | epsE50 | ind | devE0 | epsE0 | dev | eps | sigma |  | dev1 | eps1 | dev2 | eps2 | dev3 | eps3 |  | Глины
0.01146031 | 0.009088665 |  |  |  | 0 | 0 |  |  | 0 | 0 | 0 | 0 | 0 | 0 |  | < 0 | 0,20-0,30
ind |  |  |  |  | 0.001364658 | 0.0007765702 |  |  | 0.006 | 0.001132937 | 0.008198768 | 0.0007667126 | 0.001364658 | 0.0007765702 |  | 0-0,25 | 0,30-0,38
2 |  |  |  |  | 0.002940744 | 0.00155314 |  |  | 0.007669955 | 0.001539851 | 0.01547928 | 0.001533425 | 0.002940744 | 0.00155314 |  | 0,25< | 0,38-0,45
E0 |  |  |  |  | 0.004251602 | 0.00232971 |  |  | 0.0105892 | 0.002309777 | 0.021 | 0.002139067 | 0.004251602 | 0.00232971 |  | Суглинки | 0,35-0,37
epsE0 | devE0 |  |  |  | 0.005 | 0.002775694 |  |  | 0.01379402 | 0.003079702 | 0.02688291 | 0.00306685 | 0.005 | 0.002775694 |  | Пески и супеси | 0,30-0,35
0.002775694 | 0.005 |  |  |  | 0.006354199 | 0.003882851 |  |  | 0.01689472 | 0.003849628 | 0.0316549 | 0.003833563 | 0.006354199 | 0.003882851
[5 empty] | 0.007412678 | 0.004659421 |  |  | 0.02000165 | 0.004619553 | 0.03526789 | 0.004600276 | 0.007412678 | 0.004659421
График E50 |  | График E |  |  | 0.008110531 | 0.005435991 |  |  | 0.02212513 | 0.005389479 | 0.03921685 | 0.005706632 | 0.008110531 | 0.005435991
eps | q | sigma |  |  | 0.009039078 | 0.006212561 |  |  | 0.02367549 | 0.006159404 | 0.03941416 | 0.006133701 | 0.009039078 | 0.006212561
Горизонтальная линия E50 |  | Касательная |  |  | 0.009889642 | 0.006989131 |  |  | 0.02533858 | 0.006835001 | 0.04109826 | 0.006900413 | 0.009889642 | 0.006989131
0 |  | a | b |  | 0.01055354 | 0.007765702 |  |  | 0.02620989 | 0.007699255 | 0.04294794 | 0.007667126 | 0.01055354 | 0.007765702
|  |  | 0 |  | 0.0111221 | 0.008542272 |  |  | 0.02753049 | 0.008469181 | 0.04446325 | 0.008433839 | 0.0111221 | 0.008542272
Вертикальная линия E50 |  | p1 и p2 |  |  | 0.01146031 | 0.009088665 |  |  | 0.02812951 | 0.009239106 | 0.04554428 | 0.009200551 | 0.01146031 | 0.009088665
| 0 | 0 |  |  | 0.01203001 | 0.01009541 |  |  | 0.02900692 | 0.01000903 | 0.04729107 | 0.009967264 | 0.01203001 | 0.01009541
[5 empty] | 0.01236354 | 0.01087198 |  |  | 0.0301627 | 0.01077896 | 0.0490037 | 0.01073398 | 0.01236354 | 0.01087198
Касательная линия E50 |  |  |  |  | 0.01289168 | 0.01164855 |  |  | 0.03109681 | 0.01154888 | 0.05048223 | 0.01150069 | 0.01289168 | 0.01164855
0 | 0 | Горизонтальная 1 |  |  | 0.01331419 | 0.01242512 |  |  | 0.03180922 | 0.01231881 | 0.05162672 | 0.0122674 | 0.01331419 | 0.01242512
[5 empty] | 0.01363083 | 0.01320169 |  |  | 0.03279991 | 0.01308873 | 0.05253723 | 0.01303411 | 0.01363083 | 0.01320169
Горизонтальная линия qкр |  |  |  |  | 0.01404137 | 0.01397826 |  |  | 0.03396884 | 0.01385866 | 0.05411384 | 0.01380083 | 0.01404137 | 0.01397826
Горизонтальная линия q |  | Горизонтальная 2 |  |  | 0.01454558 | 0.01475483 |  |  | 0.03481599 | 0.01462859 | 0.0552566 | 0.01456754 | 0.01454558 | 0.01475483
0 |  | 0 |  |  | 0.01474323 | 0.0155314 |  |  | 0.03544133 | 0.01539851 | 0.05646557 | 0.01533425 | 0.01474323 | 0.0155314
[5 empty] | 0.01513408 | 0.01630797 |  |  | 0.03624482 | 0.01616844 | 0.05754083 | 0.01610096 | 0.01513408 | 0.01630797
Вертикальная линия q |  |  |  |  | 0.0155179 | 0.01708454 |  |  | 0.03722643 | 0.01693836 | 0.05908243 | 0.01686768 | 0.0155179 | 0.01708454
| 0 |  |  |  | 0.01589446 | 0.01786111 |  |  | 0.03778615 | 0.01770829 | 0.05979044 | 0.01763439 | 0.01589446 | 0.01786111
[5 empty] | 0.01626352 | 0.01863768 |  |  | 0.03852393 | 0.01847821 | 0.06096492 | 0.0184011 | 0.01626352 | 0.01863768
[5 empty] | 0.01672485 | 0.01941425 |  |  | 0.03943975 | 0.01924814 | 0.06180593 | 0.01916782 | 0.01672485 | 0.01941425
[5 empty] | 0.01717822 | 0.02019082 |  |  | 0.03973357 | 0.02001806 | 0.06321355 | 0.01993453 | 0.01717822 | 0.02019082
[5 empty] | 0.01732339 | 0.02096739 |  |  | 0.04040538 | 0.02078799 | 0.06398783 | 0.02070124 | 0.01732339 | 0.02096739
[5 empty] | 0.01786014 | 0.02174396 |  |  | 0.04145513 | 0.02155792 | 0.06482884 | 0.02146795 | 0.01786014 | 0.02174396
[5 empty] | 0.01818822 | 0.02252053 |  |  | 0.04168281 | 0.02232784 | 0.06583664 | 0.02223467 | 0.01818822 | 0.02252053
[5 empty] | 0.01850741 | 0.0232971 |  |  | 0.04278837 | 0.02309777 | 0.0669113 | 0.02300138 | 0.01850741 | 0.0232971
[5 empty] | 0.01861747 | 0.02407367 |  |  | 0.0433718 | 0.02386769 | 0.06775287 | 0.02376809 | 0.01861747 | 0.02407367
[5 empty] | 0.01911817 | 0.02485025 |  |  | 0.04363305 | 0.02463762 | 0.06826143 | 0.0245348 | 0.01911817 | 0.02485025
[5 empty] | 0.01920927 | 0.02562682 |  |  | 0.04397211 | 0.02540754 | 0.06933704 | 0.02530152 | 0.01920927 | 0.02562682
[5 empty] | 0.01959055 | 0.02640339 |  |  | 0.04488893 | 0.02617747 | 0.07007975 | 0.02606823 | 0.01959055 | 0.02640339
[5 empty] | 0.01996176 | 0.02717996 |  |  | 0.0450835 | 0.02694739 | 0.07028964 | 0.02683494 | 0.01996176 | 0.02717996
[5 empty] | 0.02012269 | 0.02795653 |  |  | 0.04565579 | 0.02771732 | 0.07146677 | 0.02760165 | 0.02012269 | 0.02795653
[5 empty] | 0.02027308 | 0.0287331 |  |  | 0.04620575 | 0.02848724 | 0.0723112 | 0.02836837 | 0.02027308 | 0.0287331
[5 empty] | 0.02071272 | 0.02950967 |  |  | 0.04653337 | 0.02925717 | 0.072423 | 0.02913508 | 0.02071272 | 0.02950967
[5 empty] | 0.02094136 | 0.03028624 |  |  | 0.04703861 | 0.0300271 | 0.07340222 | 0.02990179 | 0.02094136 | 0.03028624
[5 empty] | 0.02095878 | 0.03106281 |  |  | 0.04722144 | 0.03079702 | 0.07374894 | 0.0306685 | 0.02095878 | 0.03106281
[5 empty] | 0.02116474 | 0.03183938 |  |  | 0.04788184 | 0.03156695 | 0.07456321 | 0.03143522 | 0.02116474 | 0.03183938
[5 empty] | 0.02145901 | 0.03261595 |  |  | 0.04791978 | 0.03233687 | 0.07454511 | 0.03220193 | 0.02145901 | 0.03261595
[5 empty] | 0.02174135 | 0.03339252 |  |  | 0.04823522 | 0.0331068 | 0.07479469 | 0.03296864 | 0.02174135 | 0.03339252
[5 empty] | 0.02191153 | 0.03416909 |  |  | 0.04852813 | 0.03387672 | 0.07561202 | 0.03373535 | 0.02191153 | 0.03416909
[5 empty] | 0.02196932 | 0.03494566 |  |  | 0.04869849 | 0.03464665 | 0.07559717 | 0.03450207 | 0.02196932 | 0.03494566
[5 empty] | 0.02201449 | 0.03572223 |  |  | 0.04894627 | 0.03541657 | 0.07615018 | 0.03526878 | 0.02201449 | 0.03572223
[5 empty] | 0.0222468 | 0.0364988 |  |  | 0.04937144 | 0.0361865 | 0.07667114 | 0.03603549 | 0.0222468 | 0.0364988
[5 empty] | 0.02236602 | 0.03727537 |  |  | 0.04957396 | 0.03695643 | 0.07686011 | 0.0368022 | 0.02236602 | 0.03727537
[5 empty] | 0.02257192 | 0.03805194 |  |  | 0.05005381 | 0.03772635 | 0.07711714 | 0.03756892 | 0.02257192 | 0.03805194
[5 empty] | 0.02256426 | 0.03882851 |  |  | 0.04971096 | 0.03849628 | 0.0772423 | 0.03833563 | 0.02256426 | 0.03882851
[5 empty] | 0.02274281 | 0.03960508 |  |  | 0.05034537 | 0.0392662 | 0.07793566 | 0.03910234 | 0.02274281 | 0.03960508
[5 empty] | 0.02280734 | 0.04038165 |  |  | 0.05025703 | 0.04003613 | 0.07779727 | 0.03986906 | 0.02280734 | 0.04038165
[5 empty] | 0.02265761 | 0.04115822 |  |  | 0.05004589 | 0.04080605 | 0.07812721 | 0.04063577 | 0.02265761 | 0.04115822
[5 empty] | 0.02279339 | 0.04193479 |  |  | 0.05031194 | 0.04157598 | 0.07812554 | 0.04140248 | 0.02279339 | 0.04193479
[5 empty] | 0.02292063 | 0.04271136 |  |  | 0.05035513 | 0.0423459 | 0.07819232 | 0.04216919 | 0.02292063 | 0.04271136
[5 empty] | 0.02282058 | 0.04348793 |  |  | 0.05067717 | 0.04311583 | 0.07843371 | 0.04293591 | 0.02282058 | 0.04348793
[5 empty] | 0.0227152 | 0.0442645 |  |  | 0.05017597 | 0.04388576 | 0.07772805 | 0.04370262 | 0.0227152 | 0.0442645
[5 empty] | 0.022801 | 0.04504107 |  |  | 0.0503689 | 0.04465568 | 0.07825964 | 0.04446933 | 0.022801 | 0.04504107
[5 empty] | 0.02287827 | 0.04581764 |  |  | 0.05035556 | 0.04542561 | 0.07771713 | 0.04523604 | 0.02287827 | 0.04581764
[5 empty] | 0.02284731 | 0.04659421 |  |  | 0.05033601 | 0.04619553 | 0.07760493 | 0.04600276 | 0.02284731 | 0.04659421
[5 empty] | 0.02280841 | 0.04737078 |  |  | 0.0503103 | 0.04696546 | 0.07742744 | 0.04676947 | 0.02280841 | 0.04737078
[5 empty] | 0.02256186 | 0.04814735 |  |  | 0.05037852 | 0.04773538 | 0.07738906 | 0.04753618 | 0.02256186 | 0.04814735
[5 empty] | 0.02250796 | 0.04892392 |  |  | 0.05054071 | 0.04850531 | 0.07639421 | 0.04830289 | 0.02250796 | 0.04892392
[5 empty] | 0.022547 | 0.04970049 |  |  | 0.04999696 | 0.04927523 | 0.07584729 | 0.04906961 | 0.022547 | 0.04970049
[5 empty] | 0.02237927 | 0.05047706 |  |  | 0.05014731 | 0.05004516 | 0.07575269 | 0.04983632 | 0.02237927 | 0.05047706
[5 empty] | 0.02240507 | 0.05125363 |  |  | 0.05019185 | 0.05081509 | 0.07541484 | 0.05060303 | 0.02240507 | 0.05125363
[5 empty] | 0.02222469 | 0.0520302 |  |  | 0.05023062 | 0.05158501 | 0.07463814 | 0.05136974 | 0.02222469 | 0.0520302
[5 empty] | 0.02233843 | 0.05280677 |  |  | 0.05006371 | 0.05235494 | 0.07402698 | 0.05213646 | 0.02233843 | 0.05280677
[5 empty] | 0.02224658 | 0.05358334 |  |  | 0.04999117 | 0.05312486 | 0.07348578 | 0.05290317 | 0.02224658 | 0.05358334
[5 empty] | 0.02214942 | 0.05435991 |  |  | 0.04981307 | 0.05389479 | 0.07241894 | 0.05366988 | 0.02214942 | 0.05435991
[5 empty] | 0.02184727 | 0.05513648 |  |  | 0.04952947 | 0.05466471 | 0.07183086 | 0.05443659 | 0.02184727 | 0.05513648
[5 empty] | 0.0217404 | 0.05591305 |  |  | 0.04994045 | 0.05543464 | 0.07132596 | 0.05520331 | 0.0217404 | 0.05591305
[5 empty] | 0.02172911 | 0.05668962 |  |  | 0.04974606 | 0.05620456 | 0.07070864 | 0.05597002 | 0.02172911 | 0.05668962
[5 empty] | 0.02151371 | 0.05746619 |  |  | 0.04924637 | 0.05697449 | 0.0695833 | 0.05673673 | 0.02151371 | 0.05746619
[5 empty] | 0.02159447 | 0.05824276 |  |  | 0.04934144 | 0.05774442 | 0.06945434 | 0.05750345 | 0.02159447 | 0.05824276
[5 empty] | 0.02147169 | 0.05901933 |  |  | 0.04953135 | 0.05851434 | 0.06802618 | 0.05827016 | 0.02147169 | 0.05901933
[5 empty] | 0.02114568 | 0.0597959 |  |  | 0.04911615 | 0.05928427 | 0.06770322 | 0.05903687 | 0.02114568 | 0.0597959
[5 empty] | 0.02101671 | 0.06057247 |  |  | 0.04909592 | 0.06005419 | 0.06678987 | 0.05980358 | 0.02101671 | 0.06057247
[5 empty] | 0.02088509 | 0.06134904 |  |  | 0.04887071 | 0.06082412 | 0.06589053 | 0.0605703 | 0.02088509 | 0.06134904
[5 empty] | 0.0207511 | 0.06212561 |  |  | 0.04854059 | 0.06159404 | 0.0657096 | 0.06133701 | 0.0207511 | 0.06212561
[5 empty] | 0.02071505 | 0.06290218 |  |  | 0.04850564 | 0.06236397 | 0.06515149 | 0.06210372 | 0.02071505 | 0.06290218
[5 empty] | 0.02057722 | 0.06367875 |  |  | 0.0483659 | 0.06313389 | 0.06402061 | 0.06287043 | 0.02057722 | 0.06367875
[5 empty] | 0.02043791 | 0.06445532 |  |  | 0.04862145 | 0.06390382 | 0.06362137 | 0.06363715 | 0.02043791 | 0.06445532
[5 empty] | 0.02029741 | 0.06523189 |  |  | 0.04837236 | 0.06467375 | 0.06314895 | 0.06440386 | 0.02029741 | 0.06523189
[5 empty] | 0.02015602 | 0.06600846 |  |  | 0.04811868 | 0.06544367 | 0.0623739 | 0.06517057 | 0.02015602 | 0.06600846
[5 empty] | 0.02011402 | 0.06678503 |  |  | 0.04766049 | 0.0662136 | 0.06209387 | 0.06593728 | 0.02011402 | 0.06678503
[5 empty] | 0.01987172 | 0.0675616 |  |  | 0.04799785 | 0.06698352 | 0.06160915 | 0.066704 | 0.01987172 | 0.0675616
[5 empty] | 0.01982941 | 0.06833817 |  |  | 0.04773082 | 0.06775345 | 0.06112002 | 0.06747071 | 0.01982941 | 0.06833817
[5 empty] | 0.01948737 | 0.06911474 |  |  | 0.04735948 | 0.06852337 | 0.06012677 | 0.06823742 | 0.01948737 | 0.06911474
[5 empty] | 0.01944591 | 0.06989131 |  |  | 0.04748388 | 0.0692933 | 0.05982969 | 0.06900413 | 0.01944591 | 0.06989131
[5 empty] | 0.01920532 | 0.07066788 |  |  | 0.04730408 | 0.07006322 | 0.05912908 | 0.06977085 | 0.01920532 | 0.07066788
[5 empty] | 0.01916589 | 0.07144445 |  |  | 0.04702017 | 0.07083315 | 0.05822522 | 0.07053756 | 0.01916589 | 0.07144445
[5 empty] | 0.01892791 | 0.07222102 |  |  | 0.04653219 | 0.07160307 | 0.0576184 | 0.07130427 | 0.01892791 | 0.07222102
[5 empty] | 0.01899168 | 0.07299759 |  |  | 0.04634023 | 0.072373 | 0.05690892 | 0.07207098 | 0.01899168 | 0.07299759
[5 empty] | 0.01875749 | 0.07377417 |  |  | 0.04634433 | 0.07314293 | 0.05649706 | 0.0728377 | 0.01875749 | 0.07377417
[5 empty] | 0.01862047 | 0.07455074 |  |  | 0.04614457 | 0.07391285 | 0.05568311 | 0.07360441 | 0.01862047 | 0.07455074
[5 empty] | 0.01837036 | 0.07532731 |  |  | 0.04574101 | 0.07468278 | 0.05556736 | 0.07437112 | 0.01837036 | 0.07532731
[5 empty] | 0.0183078 | 0.07610388 |  |  | 0.04583372 | 0.0754527 | 0.05485011 | 0.07513783 | 0.0183078 | 0.07610388
[5 empty] | 0.01823384 | 0.07688045 |  |  | 0.04542277 | 0.07622263 | 0.05403163 | 0.07590455 | 0.01823384 | 0.07688045
[5 empty] | 0.01794948 | 0.07765702 |  |  | 0.04520821 | 0.07699255 | 0.05361223 | 0.07667126 | 0.01794948 | 0.07765702
[5 empty] | 0.01775577 | 0.07843359 |  |  | 0.04479011 | 0.07776248 | 0.05269219 | 0.07743797 | 0.01775577 | 0.07843359
[5 empty] | 0.01745371 | 0.07921016 |  |  | 0.04506855 | 0.0785324 | 0.0520718 | 0.07820469 | 0.01745371 | 0.07921016
[5 empty] | 0.01734435 | 0.07998673 |  |  | 0.04484357 | 0.07930233 | 0.05185135 | 0.0789714 | 0.01734435 | 0.07998673
[5 empty] | 0.0171287 | 0.0807633 |  |  | 0.04411526 | 0.08007226 | 0.05063113 | 0.07973811 | 0.0171287 | 0.0807633
[5 empty] | 0.01700779 | 0.08153987 |  |  | 0.04428367 | 0.08084218 | 0.05071143 | 0.08050482 | 0.01700779 | 0.08153987
[5 empty] | 0.01668265 | 0.08231644 |  |  | 0.04374887 | 0.08161211 | 0.04999254 | 0.08127154 | 0.01668265 | 0.08231644
[5 empty] | 0.01635431 | 0.08309301 |  |  | 0.04361093 | 0.08238203 | 0.04877475 | 0.08203825 | 0.01635431 | 0.08309301
[5 empty] | 0.01612378 | 0.08386958 |  |  | 0.04316991 | 0.08315196 | 0.04835835 | 0.08280496 | 0.01612378 | 0.08386958
[5 empty] | 0.01609209 | 0.08464615 |  |  | 0.04322556 | 0.08392188 | 0.04784363 | 0.08357167 | 0.01609209 | 0.08464615
[5 empty] | 0.01586028 | 0.08542272 |  |  | 0.04314729 | 0.08469181 | 0.04723088 | 0.08433839 | 0.01586028 | 0.08542272
[5 empty] | 0.01562936 | 0.08619929 |  |  | 0.04241734 | 0.08546173 | 0.04692039 | 0.0851051 | 0.01562936 | 0.08619929
[5 empty] | 0.01520036 | 0.08697586 |  |  | 0.0424392 | 0.08623166 | 0.04571244 | 0.08587181 | 0.01520036 | 0.08697586
[5 empty] | 0.0149743 | 0.08775243 |  |  | 0.04181632 | 0.08700159 | 0.04570734 | 0.08663852 | 0.0149743 | 0.08775243
[5 empty] | 0.01495222 | 0.088529 |  |  | 0.0413522 | 0.08777151 | 0.04500536 | 0.08740524 | 0.01495222 | 0.088529
[5 empty] | 0.01453514 | 0.08930557 |  |  | 0.04075029 | 0.08854144 | 0.0442068 | 0.08817195 | 0.01453514 | 0.08930557
[5 empty] | 0.01432408 | 0.09008214 |  |  | 0.04051409 | 0.08931136 | 0.04371195 | 0.08893866 | 0.01432408 | 0.09008214
[5 empty] | 0.01422007 | 0.09085871 |  |  | 0.03974705 | 0.09008129 | 0.0429211 | 0.08970537 | 0.01422007 | 0.09085871
[5 empty] | 0.01412414 | 0.09163528 |  |  | 0.03935267 | 0.09085121 | 0.04243453 | 0.09047209 | 0.01412414 | 0.09163528
[5 empty] | 0.01383731 | 0.09241185 |  |  | 0.03853441 | 0.09162114 | 0.04225255 | 0.0912388 | 0.01383731 | 0.09241185
[5 empty] | 0.0135606 | 0.09318842 |  |  | 0.03789574 | 0.09239106 | 0.04097543 | 0.09200551 | 0.0135606 | 0.09318842
[5 empty] | 0.01349505 | 0.09396499 |  |  | 0.03694015 | 0.09316099 | 0.04110346 | 0.09277222 | 0.01349505 | 0.09396499
[5 empty] | 0.01334167 | 0.09474156 |  |  | 0.03647111 | 0.09393092 | 0.04023694 | 0.09353894 | 0.01334167 | 0.09474156
[5 empty] | 0.0132015 | 0.09551813 |  |  | 0.03559209 | 0.09470084 | 0.03977616 | 0.09430565 | 0.0132015 | 0.09551813
[5 empty] | 0.01297556 | 0.0962947 |  |  | 0.03500657 | 0.09547077 | 0.03922141 | 0.09507236 | 0.01297556 | 0.0962947
[5 empty] | 0.01286487 | 0.09707127 |  |  | 0.03461803 | 0.09624069 | 0.03867297 | 0.09583908 | 0.01286487 | 0.09707127
[5 empty] | 0.01297047 | 0.09784784 |  |  | 0.0335246 | 0.09701062 | 0.03793114 | 0.09660579 | 0.01297047 | 0.09784784
[5 empty] | 0.01269337 | 0.09862441 |  |  | 0.03276325 | 0.09778054 | 0.03769626 | 0.0973725 | 0.01269337 | 0.09862441
[5 empty] | 0.0128346 | 0.09940098 |  |  | 0.03242098 | 0.09855047 | 0.03696844 | 0.09813921 | 0.0128346 | 0.09940098
[5 empty] | 0.01279504 | 0.1001776 |  |  | 0.03140568 | 0.09932039 | 0.03654726 | 0.09890593 | 0.01279504 | 0.1001776
[5 empty] | 0.01256468 | 0.1009541 |  |  | 0.03042526 | 0.1000903 | 0.03553231 | 0.09967264 | 0.01256468 | 0.1009541
[5 empty] | 0.01273687 | 0.1017307 |  |  | 0.0292876 | 0.1008602 | 0.03562319 | 0.1004394 | 0.01273687 | 0.1017307
[5 empty] | 0.01261144 | 0.1025073 |  |  | 0.02840062 | 0.1016302 | 0.03481948 | 0.1012061 | 0.01261144 | 0.1025073
[5 empty] | 0.01258819 | 0.1032838 |  |  | 0.0267722 | 0.1024001 | 0.03402077 | 0.1019728 | 0.01258819 | 0.1032838
[5 empty] | 0.01246694 | 0.1040604 |  |  | 0.02581025 | 0.10317 | 0.03372664 | 0.1027395 | 0.01246694 | 0.1040604
[5 empty] | 0.01254751 | 0.104837 |  |  | 0.02472266 | 0.1039399 | 0.03363669 | 0.1035062 | 0.01254751 | 0.104837
[5 empty] | 0.0126297 | 0.1056135 |  |  | 0.02371734 | 0.1047099 | 0.03275051 | 0.1042729 | 0.0126297 | 0.1056135
[5 empty] | 0.01241335 | 0.1063901 |  |  | 0.02220218 | 0.1054798 | 0.03256768 | 0.1050396 | 0.01241335 | 0.1063901
[5 empty] | 0.01239825 | 0.1071667 |  |  | 0.02078507 | 0.1062497 | 0.03228778 | 0.1058063 | 0.01239825 | 0.1071667
[5 empty] | 0.01248423 | 0.1079433 |  |  | 0.02007392 | 0.1070196 | 0.03141042 | 0.1065731 | 0.01248423 | 0.1079433
[5 empty] | 0.0123711 | 0.1087198 |  |  | 0.01857663 | 0.1077896 | 0.03133517 | 0.1073398 | 0.0123711 | 0.1087198
[5 empty] | 0.01255868 | 0.1094964 |  |  | 0.01760109 | 0.1085595 | 0.03036163 | 0.1081065 | 0.01255868 | 0.1094964
[5 empty] | 0.01244678 | 0.110273 |  |  | 0.01615521 | 0.1093294 | 0.03028938 | 0.1088732 | 0.01244678 | 0.110273
[5 empty] | 0.01233521 | 0.1110495 |  |  | 0.01544687 | 0.1100994 | 0.02981801 | 0.1096399 | 0.01233521 | 0.1110495
[5 empty] | 0.01242379 | 0.1118261 |  |  | 0.01438399 | 0.1108693 | 0.02904711 | 0.1104066 | 0.01242379 | 0.1118261
[5 empty] | 0.01251234 | 0.1126027 |  |  | 0.01287445 | 0.1116392 | 0.02857627 | 0.1111733 | 0.01251234 | 0.1126027
[5 empty] | 0.01230067 | 0.1133792 |  |  | 0.01212616 | 0.1124091 | 0.02810508 | 0.11194 | 0.01230067 | 0.1133792
[5 empty] | 0.0123886 | 0.1141558 |  |  | 0.01124701 | 0.1131791 | 0.02803311 | 0.1127068 | 0.0123886 | 0.1141558
[5 empty] | 0.01247593 | 0.1149324 |  |  | 0.0106449 | 0.113949 | 0.02695997 | 0.1134735 | 0.01247593 | 0.1149324
[5 empty] | 0.01246249 | 0.115709 |  |  | 0.009827737 | 0.1147189 | 0.02708524 | 0.1142402 | 0.01246249 | 0.115709
[5 empty] | 0.01244809 | 0.1164855 |  |  | 0.009303411 | 0.1154888 | 0.02630851 | 0.1150069 | 0.01244809 | 0.1164855
[5 empty] | 0.01233255 | 0.1172621 |  |  | 0.008479822 | 0.1162588 | 0.02582936 | 0.1157736 | 0.01233255 | 0.1172621
[5 empty] | 0.01231567 | 0.1180387 |  |  | 0.008464869 | 0.1170287 | 0.02534739 | 0.1165403 | 0.01231567 | 0.1180387
[5 empty] | 0.01229728 | 0.1188152 |  |  | 0.008018395 | 0.1177986 | 0.02486218 | 0.117307 | 0.01229728 | 0.1188152
[5 empty] | 0.0123772 | 0.1195918 |  |  | 0.007777057 | 0.1185685 | 0.02437332 | 0.1180737 | 0.0123772 | 0.1195918
[5 empty] | 0.01235522 | 0.1203684 |  |  | 0.007340563 | 0.1193385 | 0.0235804 | 0.1188405 | 0.01235522 | 0.1203684
[5 empty] | 0.01233118 | 0.1211449 |  |  | 0.006709032 | 0.1201084 | 0.02368301 | 0.1196072 | 0.01233118 | 0.1211449
[5 empty] | 0.01210488 | 0.1219215 |  |  | 0.006782583 | 0.1208783 | 0.02288073 | 0.1203739 | 0.01210488 | 0.1219215
[5 empty] | 0.01217614 | 0.1226981 |  |  | 0.006461336 | 0.1216482 | 0.02207316 | 0.1211406 | 0.01217614 | 0.1226981
[5 empty] | 0.01214325 | 0.1234747 |  |  | 0.00584541 | 0.1224182 | 0.02155987 | 0.1219073 | 0.01214325 | 0.1234747
[5 empty] | 0.01220424 | 0.1242512 |  |  | 0.005834925 | 0.1231881 | 0.02144047 | 0.122674 | 0.01220424 | 0.1242512
[5 empty] | 0.01195923 | 0.1250278 |  |  | 0.00503 | 0.123958 | 0.02051611 | 0.1234407 | 0.01195923 | 0.1250278
[5 empty] | 0.01210833 | 0.1258044 |  |  | 0.004730755 | 0.1247279 | 0.0205896 | 0.1242074 | 0.01210833 | 0.1258044
[5 empty] | 0.01185167 | 0.1265809 |  |  | 0.004437309 | 0.1254979 | 0.01936101 | 0.1249742 | 0.01185167 | 0.1265809
[5 empty] | 0.01188934 | 0.1273575 |  |  | 0.004449782 | 0.1262678 | 0.01933034 | 0.1257409 | 0.01188934 | 0.1273575
[5 empty] | 0.01192148 | 0.1281341 |  |  | 0.003968293 | 0.1270377 | 0.0185976 | 0.1265076 | 0.01192148 | 0.1281341
[5 empty] | 0.01164819 | 0.1289106 |  |  | 0.003792962 | 0.1278076 | 0.01846279 | 0.1272743 | 0.01164819 | 0.1289106
[5 empty] | 0.0117696 | 0.1296872 |  |  | 0.003423908 | 0.1285776 | 0.01732591 | 0.128041 | 0.0117696 | 0.1296872
[5 empty] | 0.01158582 | 0.1304638 |  |  | 0.003561251 | 0.1293475 | 0.01668697 | 0.1288077 | 0.01158582 | 0.1304638
[5 empty] | 0.01149696 | 0.1312404 |  |  | 0.00320511 | 0.1301174 | 0.01664596 | 0.1295744 | 0.01149696 | 0.1312404
[5 empty] | 0.01150315 | 0.1320169 |  |  | 0.002655605 | 0.1308873 | 0.01580291 | 0.1303411 | 0.01150315 | 0.1320169
[5 empty] | 0.01130449 | 0.1327935 |  |  | 0.002712855 | 0.1316573 | 0.0154578 | 0.1311079 | 0.01130449 | 0.1327935
[5 empty] | 0.01130111 | 0.1335701 |  |  | 0.00207698 | 0.1324272 | 0.01501064 | 0.1318746 | 0.01130111 | 0.1335701
[5 empty] | 0.01099312 | 0.1343466 |  |  | 0.002148099 | 0.1331971 | 0.01396143 | 0.1326413 | 0.01099312 | 0.1343466
[5 empty] | 0.01088063 | 0.1351232 |  |  | 0.002126331 | 0.133967 | 0.01341018 | 0.133408 | 0.01088063 | 0.1351232
[5 empty] | 0.01086377 | 0.1358998 |  |  | 0.001611797 | 0.134737 | 0.01285689 | 0.1341747 | 0.01086377 | 0.1358998
[5 empty] | 0.01064265 | 0.1366763 |  |  | 0.001504615 | 0.1355069 | 0.01230157 | 0.1349414 | 0.01064265 | 0.1366763
[5 empty] | 0.01051738 | 0.1374529 |  |  | 0.001004906 | 0.1362768 | 0.01224421 | 0.1357081 | 0.01051738 | 0.1374529
[5 empty] | 0.01048808 | 0.1382295 |  |  | 0.001012788 | 0.1370467 | 0.01178483 | 0.1364748 | 0.01048808 | 0.1382295
[5 empty] | 0.01045487 | 0.1390061 |  |  | 0.0006283815 | 0.1378167 | 0.01132342 | 0.1372416 | 0.01045487 | 0.1390061
[5 empty] | 0.01031787 | 0.1397826 |  |  | 0.0009518055 | 0.1385866 | 0.01025999 | 0.1380083 | 0.01031787 | 0.1397826
[5 empty] | 0.01017718 | 0.1405592 |  |  | 0.0004831796 | 0.1393565 | 0.009794543 | 0.138775 | 0.01017718 | 0.1405592
[5 empty] | 0.009832929 | 0.1413358 |  |  | 0.0005226234 | 0.1401264 | 0.009427079 | 0.1395417 | 0.009832929 | 0.1413358
[5 empty] | 0.00988523 | 0.1421123 |  |  | 0.0002702563 | 0.1408964 | 0.008557604 | 0.1403084 | 0.00988523 | 0.1421123
[5 empty] | 0.0095342 | 0.1428889 |  |  | 0.0002261978 | 0.1416663 | 0.008186122 | 0.1410751 | 0.0095342 | 0.1428889
[5 empty] | 0.009379953 | 0.1436655 |  |  | -9.43264e-06 | 0.1424362 | 0.007612635 | 0.1418418 | 0.009379953 | 0.1436655
[5 empty] | 0.009422607 | 0.144442 |  |  | -0.0003365155 | 0.1432061 | 0.006937147 | 0.1426085 | 0.009422607 | 0.144442
[5 empty] | 0.009262277 | 0.1452186 |  |  | -0.0004549312 | 0.1439761 | 0.006159662 | 0.1433753 | 0.009262277 | 0.1452186
[5 empty] | 0.00909908 | 0.1459952 |  |  | -0.0002645604 | 0.144746 | 0.005980183 | 0.144142 | 0.00909908 | 0.1459952
[5 empty] | 0.008733132 | 0.1467718 |  |  | -0.0002652835 | 0.1455159 | 0.005598713 | 0.1449087 | 0.008733132 | 0.1467718
[5 empty] | 0.008664549 | 0.1475483 |  |  | -0.000356981 | 0.1462859 | 0.004515257 | 0.1456754 | 0.008664549 | 0.1475483
[5 empty] | 0.008393447 | 0.1483249 |  |  | -0.0008395335 | 0.1470558 | 0.004429817 | 0.1464421 | 0.008393447 | 0.1483249
[5 empty] | 0.008419943 | 0.1491015 |  |  | -0.0006128214 | 0.1478257 | 0.003442396 | 0.1472088 | 0.008419943 | 0.1491015
[5 empty] | 0.008244152 | 0.149878 |  |  | -0.001076725 | 0.1485956 | 0.002952999 | 0.1479755 | 0.008244152 | 0.149878
[5 empty] | 0.007966191 | 0.1506546 |  |  | -0.001031126 | 0.1493656 | 0.002561629 | 0.1487422 | 0.007966191 | 0.1506546
[5 empty] | 0.007786175 | 0.1514312 |  |  | -0.000675903 | 0.1501355 | 0.00196829 | 0.149509 | 0.007786175 | 0.1514312
[5 empty] | 0.007504221 | 0.1522078 |  |  | -0.001110938 | 0.1509054 | 0.001472984 | 0.1502757 | 0.007504221 | 0.1522078
[5 empty] | 0.007420446 | 0.1529843 |  |  | -0.0008361107 | 0.1516753 | 0.0008757147 | 0.1510424 | 0.007420446 | 0.1529843
[5 empty] | 0.007134965 | 0.1537609 |  |  | -0.001151302 | 0.1524453 | 7.648659e-05 | 0.1518091 | 0.007134965 | 0.1537609
[5 empty] | 0.007147894 | 0.1545375 |  |  | -0.0007563923 | 0.1532152 | -0.001024697 | 0.1525758 | 0.007147894 | 0.1545375