## 1
Общество с ограниченной ответственностью "Инженерная геология" (ООО "ИнжГео") | [11 empty] | Общество с ограниченной ответственностью "Инженерная геология" (ООО "ИнжГео")
Юр. адрес: 117279, г. Москва, ул. Миклухо-Маклая, 36 а, этаж 5, пом. XXIII к. 76-84 | [11 empty] | Юр. адрес: 117279, г. Москва, ул. Миклухо-Маклая, 36 а, этаж 5, пом. XXIII к. 76-84 | [8 empty] | нагр |  |  | X0 | Y0 | R |  | нагр |  |  |  | X0 | Y0 | R | нагр |  |  |  | X0 | Y0 | R |  | нагр |  |  |  | X0 | Y0 | R
Телефон/факс +7 (495) 132-30-00, Адрес электронной почты inbox@inj-geo.ru | [11 empty] | Телефон/факс +7 (495) 132-30-00, Адрес электронной почты inbox@inj-geo.ru | [12 empty] | 0 | [7 empty] | 0 | [6 empty] | 0 | [7 empty] | 0
[21 empty] | девиатор | [6 empty] | девиатор | [6 empty] | девиатор | [7 empty] | девиатор
Испытательная лаборатория ООО «ИнжГео» | [11 empty] | Испытательная лаборатория ООО «ИнжГео» | [8 empty] | x0 | Угол | X | Y |  |  |  | x0 |  | Угол | X | Y |  |  | x0 |  | Угол | X | Y |  |  |  | x0 |  | Угол | X | Y
Адрес места осуществления деятельности лаборатории: г. Москва, просп. Вернадского, д. 51, стр. 1 | [11 empty] | Адрес места осуществления деятельности лаборатории: г. Москва, просп. Вернадского, д. 51, стр. 1 | [9 empty] | 0 | [7 empty] | 0 | [6 empty] | 0 | [7 empty] | 0
Телефон +7(910)4557682, E-mail: slg85@mail.ru | [11 empty] | Телефон +7(910)4557682, E-mail: slg85@mail.ru | [9 empty] | 5 | [7 empty] | 5 | [6 empty] | 5 | [7 empty] | 5
[22 empty] | 10 | [7 empty] | 10 | [6 empty] | 10 | [7 empty] | 10
[12 empty] | Протокол испытаний № 13-63/265 от 21-07-2023 | [9 empty] | 15 | [7 empty] | 15 | [6 empty] | 15 | [7 empty] | 15
[22 empty] | 20 | [7 empty] | 20 | [6 empty] | 20 | [7 empty] | 20
[12 empty] | Наименование и адрес заказчика: Переход трубопровода через р. Енисей | [9 empty] | 25 | [7 empty] | 25 | [6 empty] | 25 | [7 empty] | 25
[12 empty] | Наименование объекта: ООО Регионстрой | [9 empty] | 30 | [7 empty] | 30 | [6 empty] | 30 | [7 empty] | 30
Наименование используемого метода/методики: ГОСТ 12248.4-2020 | [11 empty] | Наименование используемого метода/методики: ГОСТ 12248.3-2020 | [9 empty] | 35 | [7 empty] | 35 | [6 empty] | 35 | [7 empty] | 35
Условия проведения испытания: температура окружающей среды (18 - 25)0С, влажность воздуха (40 - 75)% | [11 empty] | Условия проведения испытания: температура окружающей среды (18 - 25)0С, влажность воздуха (40 - 75)% | [9 empty] | 40 | [7 empty] | 40 | [6 empty] | 40 | [7 empty] | 40
[12 empty] | Дата получение объекта подлежащего испытаниям: 24-06-2023 | [9 empty] | 45 | [7 empty] | 45 | [6 empty] | 45 | [7 empty] | 45
[12 empty] | Дата испытания: 25.10.2022-19.11.2265 | [9 empty] | 50 | [7 empty] | 50 | [6 empty] | 50 | [7 empty] | 50
[22 empty] | 55 | [7 empty] | 55 | [6 empty] | 55 | [7 empty] | 55
Испытание грунтов методом трехосного сжатия | [11 empty] | Испытание грунтов методом трехосного сжатия | [9 empty] | 60 | [7 empty] | 60 | [6 empty] | 60 | [7 empty] | 60
[22 empty] | 65 | [7 empty] | 65 | [6 empty] | 65 | [7 empty] | 65
Лабораторный номер: | [6 empty] | We, д.е. = |  |  |  |  | Лабораторный номер: |  | 1300 |  |  |  | We, д.е. = | 0.5113382 |  |  | 70 | [7 empty] | 70 | [6 empty] | 70 | [7 empty] | 70
Номер скважины: | [6 empty] | ρ, г/см3 = |  |  |  |  | Номер скважины: |  | BH-149 |  |  |  | ρ, г/см3 = | 1.56 |  |  | 75 | [7 empty] | 75 | [6 empty] | 75 | [7 empty] | 75
Глубина отбора, м: | [6 empty] | ρs, г/см3 = |  |  |  |  | Глубина отбора, м: |  | 1.5 |  |  |  | ρs, г/см3 = | 2.74 |  |  | 80 | [7 empty] | 80 | [6 empty] | 80 | [7 empty] | 80
Наименование грунта: | [6 empty] | e, д.е. = |  |  |  |  | Наименование грунта: |  | Суглинок, после оттаивания текучий, легкий песчанистый |  |  |  | e, д.е. = | 1.65453 |  |  | 85 | [7 empty] | 85 | [6 empty] | 85 | [7 empty] | 85
Схема проведения опыта: | [6 empty] | IL, д.е. = |  |  |  |  | Схема проведения опыта: |  | КД |  |  |  | IL, д.е. = | 3.2 |  |  | 90 | [7 empty] | 90 | [6 empty] | 90 | [7 empty] | 90
[22 empty] | 95 | [7 empty] | 95 | [6 empty] | 95 | [7 empty] | 95
[22 empty] | 100 | [7 empty] | 100 | [6 empty] | 100 | [7 empty] | 100
Результаты испытаний | [11 empty] | Результаты испытаний | [9 empty] | 105 | [7 empty] | 105 | [6 empty] | 105 | [7 empty] | 105
[22 empty] | 110 | [7 empty] | 110 | [6 empty] | 110 | [7 empty] | 110
[22 empty] | 115 | [7 empty] | 115 | [6 empty] | 115 | [7 empty] | 115
[22 empty] | 120 | [7 empty] | 120 | [6 empty] | 120 | [7 empty] | 120
[22 empty] | 125 | [7 empty] | 125 | [6 empty] | 125 | [7 empty] | 125
[22 empty] | 130 | [7 empty] | 130 | [6 empty] | 130 | [7 empty] | 130
[22 empty] | 135 | [7 empty] | 135 | [6 empty] | 135 | [7 empty] | 135
[22 empty] | 140 | [7 empty] | 140 | [6 empty] | 140 | [7 empty] | 140
[22 empty] | 145 | [7 empty] | 145 | [6 empty] | 145 | [7 empty] | 145
[22 empty] | 150 | [7 empty] | 150 | [6 empty] | 150 | [7 empty] | 150
[22 empty] | 155 | [7 empty] | 155 | [6 empty] | 155 | [7 empty] | 155
[22 empty] | 160 | [7 empty] | 160 | [6 empty] | 160 | [7 empty] | 160
[22 empty] | 165 | [7 empty] | 165 | [6 empty] | 165 | [7 empty] | 165
[22 empty] | 170 | [7 empty] | 170 | [6 empty] | 170 | [7 empty] | 170
[22 empty] | 175 | [7 empty] | 175 | [6 empty] | 175 | [7 empty] | 175
[22 empty] | 180 | [7 empty] | 180 | [6 empty] | 180 | [7 empty] | 180
[13 empty] | Давление в камере, Мпа σ3 | Вертикальная нагрузка, Мпа σ1 | Поровое давление, Мпа u
[7 empty] | Коэфф. Точки | [5 empty] | 0.05 | 0.07816435 | [5 empty] | 1 | [6 empty] | σ3,кПа | σ1,кПа | u, кПа |  |  |  | 4
[13 empty] | 0.15 | 0.220192 | [27 empty] | δ3, Мпа | δ1-δ3, МПа | δ1, МПа | δ1, КПа
|  |  | Модуль деформации, МПа: | [9 empty] | 0.25 | 0.3622197 | [21 empty] | С, МПа:
|  |  | Е0= | [32 empty] | φ, град:
|  |  | E50 = | [32 empty] | E, Мпа
|  |  | Коэф. Поперечной деформации, ϑ = | [9 empty] | Эффективные значения угла внутреннего трения и удельного сцепления ϕ', С' | [13 empty] | x | 0
[13 empty] | ϕ', град. = | 10 | [12 empty] | y |  |  |  | С, кПа | φ,°
[13 empty] | С', МПа = | 0.003
| Исполнитель: | [6 empty] | Морозов Д.С. |  |  |  |  | Исполнитель: |  |  |  |  | Морозов Д.С.
| Начальник исп. лаборатории: | [6 empty] | Семиколенова Л.Г. |  |  |  |  | Начальник исп. лаборатории: |  |  |  |  | Семиколенова Л.Г.
Лист 1 , всего листов 2 | [11 empty] | Лист 2 , всего листов 2
Частичное воспроизведение протокола испытаний без письменного разрешения ООО «ИнжГео» ЗАПРЕЩАЕТСЯ | [11 empty] | Частичное воспроизведение протокола испытаний без письменного разрешения ООО «ИнжГео» ЗАПРЕЩАЕТСЯ
[5 empty] | второй график |  | первый график | [9 empty] | К Пуассона
dev50 | epsE50 | ind | devE0 | epsE0 | dev | eps | sigma |  | dev1 | eps1 | dev2 | eps2 | dev3 | eps3 |  | Глины
0.01408218 | 0.01256394 |  |  |  | 0 | 0 |  |  | 0 | 0 | 0 | 0 | 0 | 0 |  | < 0 | 0,20-0,30
ind |  |  |  |  | 0.001182482 | 0.0007875293 |  |  | 0.004819072 | 0.0007835749 | 0.006176446 | 0.0007774231 | 0.001182482 | 0.0007875293 |  | 0-0,25 | 0,30-0,38
2 |  |  |  |  | 0.002720032 | 0.001575059 |  |  | 0.009254031 | 0.00156715 | 0.01391107 | 0.001554846 | 0.002720032 | 0.001575059 |  | 0,25< | 0,38-0,45
E0 |  |  |  |  | 0.003956145 | 0.002362588 |  |  | 0.01415858 | 0.002350725 | 0.02 | 0.002334696 | 0.003956145 | 0.002362588 |  | Суглинки | 0,35-0,37
epsE0 | devE0 |  |  |  | 0.005 | 0.00312265625 |  |  | 0.01818643 | 0.0031343 | 0.02422177 | 0.003109692 | 0.005 | 0.00312265625 |  | Пески и супеси | 0,30-0,35
0.00312265625 | 0.005 |  |  |  | 0.005902248 | 0.003937647 |  |  | 0.02159129 | 0.003917875 | 0.02977861 | 0.003887115 | 0.005902248 | 0.003937647
[5 empty] | 0.006732517 | 0.004725176 |  |  | 0.02492685 | 0.004701449 | 0.03471054 | 0.004664538 | 0.006732517 | 0.004725176
График E50 |  | График E |  |  | 0.007824941 | 0.005512705 |  |  | 0.02744683 | 0.005485024 | 0.03907383 | 0.005441961 | 0.007824941 | 0.005512705
eps | q | sigma |  |  | 0.008579234 | 0.006300235 |  |  | 0.02960493 | 0.006268599 | 0.04282478 | 0.006219384 | 0.008579234 | 0.006300235
Горизонтальная линия E50 |  | Касательная |  |  | 0.009495106 | 0.007087764 |  |  | 0.031 | 0.007014663 | 0.04721965 | 0.006996807 | 0.009495106 | 0.007087764
0 |  | a | b |  | 0.01007227 | 0.007875293 |  |  | 0.03185968 | 0.007835749 | 0.05041473 | 0.007774231 | 0.01007227 | 0.007875293
|  |  | 0 |  | 0.01081044 | 0.008662823 |  |  | 0.03254014 | 0.008619324 | 0.0526663 | 0.008551654 | 0.01081044 | 0.008662823
Вертикальная линия E50 |  | p1 и p2 |  |  | 0.01170932 | 0.009450352 |  |  | 0.03278701 | 0.009402899 | 0.05610984 | 0.009357102 | 0.01170932 | 0.009450352
| 0 | 0 |  |  | 0.01226864 | 0.01023788 |  |  | 0.03369066 | 0.01018647 | 0.05800655 | 0.0101065 | 0.01226864 | 0.01023788
[5 empty] | 0.01288809 | 0.01102541 |  |  | 0.03509601 | 0.01134501 | 0.06015672 | 0.01088392 | 0.01288809 | 0.01102541
Касательная линия E50 |  |  |  |  | 0.0134674 | 0.01181294 |  |  | 0.03510976 | 0.01175362 | 0.06228033 | 0.01166135 | 0.0134674 | 0.01181294
0 | 0 | Горизонтальная 1 |  |  | 0.01408218 | 0.01256394 |  |  | 0.03603904 | 0.0125372 | 0.0638762 | 0.01243877 | 0.01408218 | 0.01256394
[5 empty] | 0.01442767 | 0.013388 |  |  | 0.03651265 | 0.01332077 | 0.06594316 | 0.01321619 | 0.01442767 | 0.013388
Горизонтальная линия qкр |  |  |  |  | 0.01505012 | 0.01417553 |  |  | 0.03752723 | 0.01410435 | 0.06818004 | 0.01399361 | 0.01505012 | 0.01417553
Горизонтальная линия q |  | Горизонтальная 2 |  |  | 0.0154729 | 0.01496306 |  |  | 0.03857945 | 0.01488792 | 0.07068567 | 0.01477104 | 0.0154729 | 0.01496306
0 |  | 0 |  |  | 0.01599524 | 0.01575059 |  |  | 0.03946595 | 0.0156715 | 0.07175888 | 0.01554846 | 0.01599524 | 0.01575059
[5 empty] | 0.01671635 | 0.01653812 |  |  | 0.04098339 | 0.01645507 | 0.0745985 | 0.01632588 | 0.01671635 | 0.01653812
Вертикальная линия q |  |  |  |  | 0.01713547 | 0.01732565 |  |  | 0.04172842 | 0.01723865 | 0.07620335 | 0.01710331 | 0.01713547 | 0.01732565
| 0 |  |  |  | 0.01775181 | 0.01811317 |  |  | 0.04279769 | 0.01802222 | 0.07727226 | 0.01788073 | 0.01775181 | 0.01811317
[5 empty] | 0.01806459 | 0.0189007 |  |  | 0.04358786 | 0.0188058 | 0.07930407 | 0.01865815 | 0.01806459 | 0.0189007
[5 empty] | 0.01877305 | 0.01968823 |  |  | 0.04519558 | 0.01958937 | 0.08159759 | 0.01943558 | 0.01877305 | 0.01968823
[5 empty] | 0.01917641 | 0.02047576 |  |  | 0.0462175 | 0.02037295 | 0.08325167 | 0.020213 | 0.01917641 | 0.02047576
[5 empty] | 0.01957388 | 0.02126329 |  |  | 0.04725027 | 0.02115652 | 0.08476512 | 0.02099042 | 0.01957388 | 0.02126329
[5 empty] | 0.0200647 | 0.02205082 |  |  | 0.04859054 | 0.0219401 | 0.08683678 | 0.02176785 | 0.0200647 | 0.02205082
[5 empty] | 0.02074809 | 0.02283835 |  |  | 0.04923498 | 0.02272367 | 0.08796547 | 0.02254527 | 0.02074809 | 0.02283835
[5 empty] | 0.02112326 | 0.02362588 |  |  | 0.05108023 | 0.02350725 | 0.08995003 | 0.02332269 | 0.02112326 | 0.02362588
[5 empty] | 0.02148945 | 0.02441341 |  |  | 0.05192294 | 0.02429082 | 0.09188927 | 0.02410011 | 0.02148945 | 0.02441341
[5 empty] | 0.02214588 | 0.02520094 |  |  | 0.05315978 | 0.0250744 | 0.09268204 | 0.02487754 | 0.02214588 | 0.02520094
[5 empty] | 0.02259177 | 0.02598847 |  |  | 0.05398738 | 0.02585797 | 0.09442716 | 0.02565496 | 0.02259177 | 0.02598847
[5 empty] | 0.02292635 | 0.026776 |  |  | 0.05520241 | 0.02664155 | 0.09622345 | 0.02643238 | 0.02292635 | 0.026776
[5 empty] | 0.02344883 | 0.02756353 |  |  | 0.05660151 | 0.02742512 | 0.09686975 | 0.02720981 | 0.02344883 | 0.02756353
[5 empty] | 0.02365845 | 0.02835106 |  |  | 0.05708134 | 0.0282087 | 0.09816489 | 0.02798723 | 0.02365845 | 0.02835106
[5 empty] | 0.02415443 | 0.02913859 |  |  | 0.05843855 | 0.02899227 | 0.09910768 | 0.02876465 | 0.02415443 | 0.02913859
[5 empty] | 0.02443598 | 0.02992611 |  |  | 0.0591698 | 0.02977585 | 0.100997 | 0.02954208 | 0.02443598 | 0.02992611
[5 empty] | 0.02500235 | 0.03071364 |  |  | 0.06077174 | 0.03055942 | 0.1024316 | 0.0303195 | 0.02500235 | 0.03071364
[5 empty] | 0.02515274 | 0.03150117 |  |  | 0.06114101 | 0.031343 | 0.1035103 | 0.03109692 | 0.02515274 | 0.03150117
[5 empty] | 0.02548638 | 0.0322887 |  |  | 0.06277428 | 0.03212657 | 0.1045321 | 0.03187435 | 0.02548638 | 0.0322887
[5 empty] | 0.02580249 | 0.03307623 |  |  | 0.0631682 | 0.03291015 | 0.1048956 | 0.03265177 | 0.02580249 | 0.03307623
[5 empty] | 0.02610031 | 0.03386376 |  |  | 0.06451941 | 0.03369372 | 0.1058998 | 0.03342919 | 0.02610031 | 0.03386376
[5 empty] | 0.02647905 | 0.03465129 |  |  | 0.06492458 | 0.0344773 | 0.1065434 | 0.03420661 | 0.02647905 | 0.03465129
[5 empty] | 0.02673794 | 0.03543882 |  |  | 0.06548035 | 0.03526087 | 0.1078254 | 0.03498404 | 0.02673794 | 0.03543882
[5 empty] | 0.0269762 | 0.03622635 |  |  | 0.06638337 | 0.03604445 | 0.1080444 | 0.03576146 | 0.0269762 | 0.03622635
[5 empty] | 0.02709305 | 0.03701388 |  |  | 0.06743031 | 0.03682802 | 0.1084994 | 0.03653888 | 0.02709305 | 0.03701388
[5 empty] | 0.02728772 | 0.03780141 |  |  | 0.06751781 | 0.0376116 | 0.1093892 | 0.03731631 | 0.02728772 | 0.03780141
[5 empty] | 0.02765943 | 0.03858894 |  |  | 0.06784252 | 0.03839517 | 0.1094125 | 0.03809373 | 0.02765943 | 0.03858894
[5 empty] | 0.02760741 | 0.03937647 |  |  | 0.0687011 | 0.03917875 | 0.1104684 | 0.03887115 | 0.02760741 | 0.03937647
[5 empty] | 0.02783088 | 0.040164 |  |  | 0.0686902 | 0.03996232 | 0.1110554 | 0.03964858 | 0.02783088 | 0.040164
[5 empty] | 0.02792906 | 0.04095153 |  |  | 0.06940648 | 0.04074589 | 0.1113726 | 0.040426 | 0.02792906 | 0.04095153
[5 empty] | 0.02810118 | 0.04173905 |  |  | 0.06984658 | 0.04152947 | 0.1108187 | 0.04120342 | 0.02810118 | 0.04173905
[5 empty] | 0.02816435 | 0.04252658 |  |  | 0.06990717 | 0.04231304 | 0.1118925 | 0.04198084 | 0.02816435 | 0.04252658
[5 empty] | 0.02806413 | 0.04331411 |  |  | 0.07019202 | 0.04309662 | 0.1122197 | 0.04275827 | 0.02806413 | 0.04331411
[5 empty] | 0.02816232 | 0.04410164 |  |  | 0.06968807 | 0.04388019 | 0.1117193 | 0.04353569 | 0.02816232 | 0.04410164
[5 empty] | 0.02815508 | 0.04488917 |  |  | 0.06976403 | 0.04466377 | 0.1120978 | 0.04431311 | 0.02815508 | 0.04488917
[5 empty] | 0.0279427 | 0.0456767 |  |  | 0.06991879 | 0.04544734 | 0.1112444 | 0.04509054 | 0.0279427 | 0.0456767
[5 empty] | 0.02802526 | 0.04646423 |  |  | 0.06955313 | 0.04623092 | 0.1120599 | 0.04586796 | 0.02802526 | 0.04646423
[5 empty] | 0.02810289 | 0.04725176 |  |  | 0.06956779 | 0.04701449 | 0.1111452 | 0.04664538 | 0.02810289 | 0.04725176
[5 empty] | 0.02787569 | 0.04803929 |  |  | 0.06966354 | 0.04779807 | 0.1117011 | 0.04742281 | 0.02787569 | 0.04803929
[5 empty] | 0.02794376 | 0.04882682 |  |  | 0.06944113 | 0.04858164 | 0.1106285 | 0.04820023 | 0.02794376 | 0.04882682
[5 empty] | 0.0280072 | 0.04961435 |  |  | 0.06910132 | 0.04936522 | 0.1104284 | 0.04897765 | 0.0280072 | 0.04961435
[5 empty] | 0.02796613 | 0.05040188 |  |  | 0.06894487 | 0.05014879 | 0.1106015 | 0.04975508 | 0.02796613 | 0.05040188
[5 empty] | 0.02772065 | 0.05118941 |  |  | 0.06867253 | 0.05093237 | 0.1099487 | 0.0505325 | 0.02772065 | 0.05118941
[5 empty] | 0.02777086 | 0.05197694 |  |  | 0.06858507 | 0.05171594 | 0.110571 | 0.05130992 | 0.02777086 | 0.05197694
[5 empty] | 0.02771688 | 0.05276447 |  |  | 0.06828324 | 0.05249952 | 0.1103692 | 0.05208734 | 0.02771688 | 0.05276447
[5 empty] | 0.02775879 | 0.05355199 |  |  | 0.0686678 | 0.05328309 | 0.1099442 | 0.05286477 | 0.02775879 | 0.05355199
[5 empty] | 0.02759672 | 0.05433952 |  |  | 0.06813951 | 0.05406667 | 0.1091968 | 0.05364219 | 0.02759672 | 0.05433952
[5 empty] | 0.02753077 | 0.05512705 |  |  | 0.06749912 | 0.05485024 | 0.1088279 | 0.05441961 | 0.02753077 | 0.05512705
[5 empty] | 0.02746103 | 0.05591458 |  |  | 0.06724739 | 0.05563382 | 0.1082384 | 0.05519704 | 0.02746103 | 0.05591458
[5 empty] | 0.02738762 | 0.05670211 |  |  | 0.06728508 | 0.05641739 | 0.1074292 | 0.05597446 | 0.02738762 | 0.05670211
[5 empty] | 0.02721065 | 0.05748964 |  |  | 0.06701295 | 0.05720097 | 0.1070011 | 0.05675188 | 0.02721065 | 0.05748964
[5 empty] | 0.02723021 | 0.05827717 |  |  | 0.06683176 | 0.05798454 | 0.1073551 | 0.05752931 | 0.02723021 | 0.05827717
[5 empty] | 0.02704642 | 0.0590647 |  |  | 0.06674225 | 0.05876812 | 0.1069919 | 0.05830673 | 0.02704642 | 0.0590647
[5 empty] | 0.02705937 | 0.05985223 |  |  | 0.0662452 | 0.05955169 | 0.1065126 | 0.05908415 | 0.02705937 | 0.05985223
[5 empty] | 0.02696918 | 0.06063976 |  |  | 0.06624136 | 0.06033527 | 0.1061178 | 0.05986158 | 0.02696918 | 0.06063976
[5 empty] | 0.02687594 | 0.06142729 |  |  | 0.06523149 | 0.06111884 | 0.1052086 | 0.060639 | 0.02687594 | 0.06142729
[5 empty] | 0.02687978 | 0.06221482 |  |  | 0.06561634 | 0.06190242 | 0.1044857 | 0.06141642 | 0.02687978 | 0.06221482
[5 empty] | 0.02668078 | 0.06300235 |  |  | 0.06519667 | 0.06268599 | 0.1045502 | 0.06219384 | 0.02668078 | 0.06300235
[5 empty] | 0.02647906 | 0.06378988 |  |  | 0.06477324 | 0.06346957 | 0.1039028 | 0.06297127 | 0.02647906 | 0.06378988
[5 empty] | 0.02637472 | 0.06457741 |  |  | 0.06464681 | 0.06425314 | 0.1031443 | 0.06374869 | 0.02637472 | 0.06457741
[5 empty] | 0.02646786 | 0.06536493 |  |  | 0.06391813 | 0.06503672 | 0.1028758 | 0.06452611 | 0.02646786 | 0.06536493
[5 empty] | 0.0262586 | 0.06615246 |  |  | 0.06358797 | 0.06582029 | 0.1021981 | 0.06530354 | 0.0262586 | 0.06615246
[5 empty] | 0.02604704 | 0.06693999 |  |  | 0.06355707 | 0.06660387 | 0.1016119 | 0.06608096 | 0.02604704 | 0.06693999
[5 empty] | 0.02593327 | 0.06772752 |  |  | 0.06282621 | 0.06738744 | 0.1011183 | 0.06685838 | 0.02593327 | 0.06772752
[5 empty] | 0.02591742 | 0.06851505 |  |  | 0.06259613 | 0.06817102 | 0.1003181 | 0.06763581 | 0.02591742 | 0.06851505
[5 empty] | 0.02579958 | 0.06930258 |  |  | 0.06246759 | 0.06895459 | 0.09921216 | 0.06841323 | 0.02579958 | 0.06930258
[5 empty] | 0.02557986 | 0.07009011 |  |  | 0.06183238 | 0.06973817 | 0.09850134 | 0.06919065 | 0.02557986 | 0.07009011
[5 empty] | 0.02545837 | 0.07087764 |  |  | 0.06155201 | 0.07052174 | 0.09778653 | 0.06996807 | 0.02545837 | 0.07087764
[5 empty] | 0.0255352 | 0.07166517 |  |  | 0.06112456 | 0.07130532 | 0.09776861 | 0.0707455 | 0.0255352 | 0.07166517
[5 empty] | 0.02541047 | 0.0724527 |  |  | 0.06085299 | 0.07208889 | 0.09704844 | 0.07152292 | 0.02541047 | 0.0724527
[5 empty] | 0.02528428 | 0.07324023 |  |  | 0.06024024 | 0.07287247 | 0.09632691 | 0.07230034 | 0.02528428 | 0.07324023
[5 empty] | 0.02515674 | 0.07402776 |  |  | 0.05998926 | 0.07365604 | 0.09530489 | 0.07307777 | 0.02515674 | 0.07402776
[5 empty] | 0.02492795 | 0.07481529 |  |  | 0.05890302 | 0.07443962 | 0.09468326 | 0.07385519 | 0.02492795 | 0.07481529
[5 empty] | 0.02479801 | 0.07560282 |  |  | 0.05878446 | 0.07522319 | 0.09426288 | 0.07463261 | 0.02479801 | 0.07560282
[5 empty] | 0.02456704 | 0.07639035 |  |  | 0.05813654 | 0.07600677 | 0.09373675 | 0.07541004 | 0.02456704 | 0.07639035
[5 empty] | 0.02463514 | 0.07717787 |  |  | 0.05726221 | 0.07679034 | 0.09303306 | 0.07618746 | 0.02463514 | 0.07717787
[5 empty] | 0.02440241 | 0.0779654 |  |  | 0.05626443 | 0.07757392 | 0.09204009 | 0.07696488 | 0.02440241 | 0.0779654
[5 empty] | 0.02416895 | 0.07875293 |  |  | 0.05544614 | 0.07835749 | 0.09126509 | 0.07774231 | 0.02416895 | 0.07875293
[5 empty] | 0.02403489 | 0.07954046 |  |  | 0.0547103 | 0.07914106 | 0.09101529 | 0.07851973 | 0.02403489 | 0.07954046
[5 empty] | 0.02410031 | 0.08032799 |  |  | 0.05405986 | 0.07992464 | 0.08949792 | 0.07929715 | 0.02410031 | 0.08032799
[5 empty] | 0.02386533 | 0.08111552 |  |  | 0.05349778 | 0.08070821 | 0.08902022 | 0.08007457 | 0.02386533 | 0.08111552
[5 empty] | 0.02373005 | 0.08190305 |  |  | 0.05282701 | 0.08149179 | 0.08718942 | 0.080852 | 0.02373005 | 0.08190305
[5 empty] | 0.02369457 | 0.08269058 |  |  | 0.0519505 | 0.08227536 | 0.08661277 | 0.08162942 | 0.02369457 | 0.08269058
[5 empty] | 0.02345436 | 0.08347811 |  |  | 0.05127121 | 0.08305894 | 0.0846975 | 0.08240684 | 0.02345436 | 0.08347811
[5 empty] | 0.02319428 | 0.08426564 |  |  | 0.05059209 | 0.08384251 | 0.08315083 | 0.08318427 | 0.02319428 | 0.08426564
[5 empty] | 0.02311534 | 0.08505317 |  |  | 0.04981609 | 0.08462609 | 0.08288002 | 0.08396169 | 0.02311534 | 0.08505317
[5 empty] | 0.02302 | 0.0858407 |  |  | 0.04894616 | 0.08540966 | 0.08119228 | 0.08473911 | 0.02302 | 0.0858407
[5 empty] | 0.02271072 | 0.08662823 |  |  | 0.04828526 | 0.08619324 | 0.07959487 | 0.08551654 | 0.02271072 | 0.08662823
[5 empty] | 0.02238996 | 0.08741576 |  |  | 0.04693635 | 0.08697681 | 0.07849501 | 0.08629396 | 0.02238996 | 0.08741576
[5 empty] | 0.02216018 | 0.08820329 |  |  | 0.04660237 | 0.08776039 | 0.07729994 | 0.08707138 | 0.02216018 | 0.08820329
[5 empty] | 0.02212384 | 0.08899081 |  |  | 0.04548627 | 0.08854396 | 0.07641689 | 0.0878488 | 0.02212384 | 0.08899081
[5 empty] | 0.0218834 | 0.08977834 |  |  | 0.04489102 | 0.08932754 | 0.0746531 | 0.08862623 | 0.0218834 | 0.08977834
[5 empty] | 0.02154132 | 0.09056587 |  |  | 0.04411957 | 0.09011111 | 0.07321581 | 0.08940365 | 0.02154132 | 0.09056587
[5 empty] | 0.02140007 | 0.0913534 |  |  | 0.04397486 | 0.09089469 | 0.07281225 | 0.09018107 | 0.02140007 | 0.0913534
[5 empty] | 0.0209621 | 0.09214093 |  |  | 0.04295985 | 0.09167826 | 0.07154966 | 0.0909585 | 0.0209621 | 0.09214093
[5 empty] | 0.02092988 | 0.09292846 |  |  | 0.04287749 | 0.09246184 | 0.06993527 | 0.09173592 | 0.02092988 | 0.09292846
[5 empty] | 0.02060586 | 0.09371599 |  |  | 0.04243074 | 0.09324541 | 0.06907632 | 0.09251334 | 0.02060586 | 0.09371599
[5 empty] | 0.02029251 | 0.09450352 |  |  | 0.04142256 | 0.09402899 | 0.06788004 | 0.09329077 | 0.02029251 | 0.09450352
[5 empty] | 0.02019228 | 0.09529105 |  |  | 0.04135588 | 0.09481256 | 0.06675367 | 0.09406819 | 0.02019228 | 0.09529105
[5 empty] | 0.02000764 | 0.09607858 |  |  | 0.04053367 | 0.09559614 | 0.06650444 | 0.09484561 | 0.02000764 | 0.09607858
[5 empty] | 0.01993452 | 0.09686611 |  |  | 0.04065889 | 0.09637971 | 0.06563959 | 0.09562304 | 0.01993452 | 0.09686611
[5 empty] | 0.01966559 | 0.09765364 |  |  | 0.03973447 | 0.09716329 | 0.06436636 | 0.09640046 | 0.01966559 | 0.09765364
[5 empty] | 0.0196006 | 0.09844117 |  |  | 0.03996338 | 0.09794686 | 0.06359197 | 0.09717788 | 0.0196006 | 0.09844117
[5 empty] | 0.01933933 | 0.0992287 |  |  | 0.03934857 | 0.09873044 | 0.06412368 | 0.0979553 | 0.01933933 | 0.0992287
[5 empty] | 0.01918156 | 0.1000162 |  |  | 0.03949299 | 0.09951401 | 0.06376404 | 0.09873273 | 0.01918156 | 0.1000162
[5 empty] | 0.01892706 | 0.1008038 |  |  | 0.0389996 | 0.1002976 | 0.06315467 | 0.09951015 | 0.01892706 | 0.1008038
[5 empty] | 0.01877561 | 0.1015913 |  |  | 0.03955489 | 0.1010812 | 0.06327375 | 0.1002876 | 0.01877561 | 0.1015913
[5 empty] | 0.01872699 | 0.1023788 |  |  | 0.03951678 | 0.1018647 | 0.06231838 | 0.101065 | 0.01872699 | 0.1023788
[5 empty] | 0.01848098 | 0.1031663 |  |  | 0.03888263 | 0.1026483 | 0.06178565 | 0.1018424 | 0.01848098 | 0.1031663
[5 empty] | 0.01843735 | 0.1039539 |  |  | 0.03905206 | 0.1034319 | 0.06197265 | 0.1026198 | 0.01843735 | 0.1039539
[5 empty] | 0.01819588 | 0.1047414 |  |  | 0.03912471 | 0.1042155 | 0.06227648 | 0.1033973 | 0.01819588 | 0.1047414
[5 empty] | 0.01805635 | 0.1055289 |  |  | 0.0388002 | 0.104999 | 0.06159423 | 0.1041747 | 0.01805635 | 0.1055289
[5 empty] | 0.01811853 | 0.1063165 |  |  | 0.03927816 | 0.1057826 | 0.061123 | 0.1049521 | 0.01811853 | 0.1063165
[5 empty] | 0.01798221 | 0.107104 |  |  | 0.03915822 | 0.1065662 | 0.06185987 | 0.1057295 | 0.01798221 | 0.107104
[5 empty] | 0.01774715 | 0.1078915 |  |  | 0.03893999 | 0.1073498 | 0.06120194 | 0.106507 | 0.01774715 | 0.1078915
[5 empty] | 0.01751314 | 0.108679 |  |  | 0.03872313 | 0.1081333 | 0.06134631 | 0.1072844 | 0.01751314 | 0.108679
[5 empty] | 0.01737995 | 0.1094666 |  |  | 0.03870724 | 0.1089169 | 0.06079006 | 0.1080618 | 0.01737995 | 0.1094666
[5 empty] | 0.01724736 | 0.1102541 |  |  | 0.03889196 | 0.1097005 | 0.06013029 | 0.1088392 | 0.01724736 | 0.1102541
[5 empty] | 0.01711515 | 0.1110416 |  |  | 0.03927691 | 0.1104841 | 0.0599641 | 0.1096167 | 0.01711515 | 0.1110416
[5 empty] | 0.0169831 | 0.1118292 |  |  | 0.03916172 | 0.1112676 | 0.06028857 | 0.1103941 | 0.0169831 | 0.1118292
[5 empty] | 0.01705097 | 0.1126167 |  |  | 0.03904603 | 0.1120512 | 0.06060081 | 0.1111715 | 0.01705097 | 0.1126167
[5 empty] | 0.01691856 | 0.1134042 |  |  | 0.03882945 | 0.1128348 | 0.0596979 | 0.1119489 | 0.01691856 | 0.1134042
[5 empty] | 0.01668563 | 0.1141918 |  |  | 0.03891162 | 0.1136184 | 0.06027694 | 0.1127263 | 0.01668563 | 0.1141918
[5 empty] | 0.01655197 | 0.1149793 |  |  | 0.03909216 | 0.1144019 | 0.05893501 | 0.1135038 | 0.01655197 | 0.1149793
[5 empty] | 0.01651734 | 0.1157668 |  |  | 0.0384707 | 0.1151855 | 0.05916923 | 0.1142812 | 0.01651734 | 0.1157668
[5 empty] | 0.01618154 | 0.1165543 |  |  | 0.03874687 | 0.1159691 | 0.05927704 | 0.1150586 | 0.01618154 | 0.1165543
[5 empty] | 0.01614433 | 0.1173419 |  |  | 0.0384203 | 0.1167527 | 0.05916454 | 0.115836 | 0.01614433 | 0.1173419
[5 empty] | 0.01600549 | 0.1181294 |  |  | 0.0385906 | 0.1175362 | 0.0581349 | 0.1166135 | 0.01600549 | 0.1181294
[5 empty] | 0.0159648 | 0.1189169 |  |  | 0.03875742 | 0.1183198 | 0.05798823 | 0.1173909 | 0.0159648 | 0.1189169
[5 empty] | 0.01562204 | 0.1197045 |  |  | 0.03882038 | 0.1191034 | 0.05802465 | 0.1181683 | 0.01562204 | 0.1197045
[5 empty] | 0.01547698 | 0.120492 |  |  | 0.03847838 | 0.119887 | 0.05724428 | 0.1189457 | 0.01547698 | 0.120492
[5 empty] | 0.0153294 | 0.1212795 |  |  | 0.0388178 | 0.1206705 | 0.05674722 | 0.1197232 | 0.0153294 | 0.1212795
[5 empty] | 0.01537908 | 0.122067 |  |  | 0.03823383 | 0.1214541 | 0.0566336 | 0.1205006 | 0.01537908 | 0.122067
[5 empty] | 0.01522608 | 0.1228546 |  |  | 0.03832686 | 0.1222377 | 0.05640353 | 0.121278 | 0.01522608 | 0.1228546
[5 empty] | 0.01487216 | 0.1236421 |  |  | 0.03799726 | 0.1230213 | 0.05605713 | 0.1220554 | 0.01487216 | 0.1236421
[5 empty] | 0.01491767 | 0.1244296 |  |  | 0.0384454 | 0.1238048 | 0.05519451 | 0.1228328 | 0.01491767 | 0.1244296
[5 empty] | 0.0146626 | 0.1252172 |  |  | 0.03757165 | 0.1245884 | 0.05421578 | 0.1236103 | 0.0146626 | 0.1252172
[5 empty] | 0.01450697 | 0.1260047 |  |  | 0.03767638 | 0.125372 | 0.05452108 | 0.1243877 | 0.01450697 | 0.1260047
[5 empty] | 0.01435075 | 0.1267922 |  |  | 0.03735997 | 0.1261556 | 0.0535105 | 0.1251651 | 0.01435075 | 0.1267922
[5 empty] | 0.01409396 | 0.1275798 |  |  | 0.03692279 | 0.1269391 | 0.05338416 | 0.1259425 | 0.01409396 | 0.1275798
[5 empty] | 0.0141366 | 0.1283673 |  |  | 0.03736522 | 0.1277227 | 0.05284219 | 0.12672 | 0.0141366 | 0.1283673
[5 empty] | 0.01387866 | 0.1291548 |  |  | 0.03638762 | 0.1285063 | 0.05188469 | 0.1274974 | 0.01387866 | 0.1291548
[5 empty] | 0.01372014 | 0.1299423 |  |  | 0.03649038 | 0.1292899 | 0.05141179 | 0.1282748 | 0.01372014 | 0.1299423
[5 empty] | 0.01346105 | 0.1307299 |  |  | 0.03637385 | 0.1300734 | 0.05102359 | 0.1290522 | 0.01346105 | 0.1307299
[5 empty] | 0.01350138 | 0.1315174 |  |  | 0.03563842 | 0.130857 | 0.05032022 | 0.1298296 | 0.01350138 | 0.1315174
[5 empty] | 0.01334113 | 0.1323049 |  |  | 0.03538446 | 0.1316406 | 0.05000179 | 0.1306071 | 0.01334113 | 0.1323049
[5 empty] | 0.0130803 | 0.1330925 |  |  | 0.03531234 | 0.1324242 | 0.04846841 | 0.1313845 | 0.0130803 | 0.1330925
[5 empty] | 0.01291889 | 0.13388 |  |  | 0.03452244 | 0.1332077 | 0.04792021 | 0.1321619 | 0.01291889 | 0.13388
[5 empty] | 0.01275691 | 0.1346675 |  |  | 0.03431512 | 0.1339913 | 0.04705729 | 0.1329393 | 0.01275691 | 0.1346675
[5 empty] | 0.01259434 | 0.135455 |  |  | 0.03419076 | 0.1347749 | 0.04717977 | 0.1337168 | 0.01259434 | 0.135455
[5 empty] | 0.01243119 | 0.1362426 |  |  | 0.03324973 | 0.1355585 | 0.04608777 | 0.1344942 | 0.01243119 | 0.1362426
[5 empty] | 0.01226746 | 0.1370301 |  |  | 0.03329241 | 0.136342 | 0.0452814 | 0.1352716 | 0.01226746 | 0.1370301
[5 empty] | 0.01210315 | 0.1378176 |  |  | 0.03221916 | 0.1371256 | 0.04476079 | 0.136049 | 0.01210315 | 0.1378176
[5 empty] | 0.01183826 | 0.1386052 |  |  | 0.03233037 | 0.1379092 | 0.04412604 | 0.1368265 | 0.01183826 | 0.1386052
[5 empty] | 0.01177279 | 0.1393927 |  |  | 0.0313264 | 0.1386928 | 0.04307726 | 0.1376039 | 0.01177279 | 0.1393927
[5 empty] | 0.01170673 | 0.1401802 |  |  | 0.03080763 | 0.1394763 | 0.04291459 | 0.1383813 | 0.01170673 | 0.1401802
[5 empty] | 0.01144009 | 0.1409678 |  |  | 0.03007443 | 0.1402599 | 0.04133813 | 0.1391587 | 0.01144009 | 0.1409678
[5 empty] | 0.01137286 | 0.1417553 |  |  | 0.02992716 | 0.1410435 | 0.04044799 | 0.1399361 | 0.01137286 | 0.1417553
[5 empty] | 0.01110505 | 0.1425428 |  |  | 0.02966622 | 0.1418271 | 0.0398443 | 0.1407136 | 0.01110505 | 0.1425428
[5 empty] | 0.01093666 | 0.1433303 |  |  | 0.02869196 | 0.1426106 | 0.03882717 | 0.141491 | 0.01093666 | 0.1433303
[5 empty] | 0.01086768 | 0.1441179 |  |  | 0.02810477 | 0.1433942 | 0.03799672 | 0.1422684 | 0.01086768 | 0.1441179
[5 empty] | 0.01059811 | 0.1449054 |  |  | 0.02770501 | 0.1441778 | 0.03815305 | 0.1430458 | 0.01059811 | 0.1449054
[5 empty] | 0.01032795 | 0.1456929 |  |  | 0.02679305 | 0.1449614 | 0.03739629 | 0.1438233 | 0.01032795 | 0.1456929
[5 empty] | 0.01025721 | 0.1464805 |  |  | 0.02636928 | 0.1457449 | 0.03642656 | 0.1446007 | 0.01025721 | 0.1464805
[5 empty] | 0.01018589 | 0.147268 |  |  | 0.02563405 | 0.1465285 | 0.03474396 | 0.1453781 | 0.01018589 | 0.147268
[5 empty] | 0.00991397 | 0.1480555 |  |  | 0.02518776 | 0.1473121 | 0.03374861 | 0.1461555 | 0.00991397 | 0.1480555
[5 empty] | 0.009741465 | 0.148843 |  |  | 0.02443076 | 0.1480957 | 0.03274063 | 0.146933 | 0.009741465 | 0.148843
[5 empty] | 0.009668371 | 0.1496306 |  |  | 0.02336343 | 0.1488792 | 0.03202014 | 0.1477104 | 0.009668371 | 0.1496306
[5 empty] | 0.009394687 | 0.1504181 |  |  | 0.02338615 | 0.1496628 | 0.03088725 | 0.1484878 | 0.009394687 | 0.1504181
[5 empty] | 0.009320413 | 0.1512056 |  |  | 0.02249928 | 0.1504464 | 0.02994208 | 0.1492652 | 0.009320413 | 0.1512056
[5 empty] | 0.009145549 | 0.1519932 |  |  | 0.0218032 | 0.15123 | 0.03008473 | 0.1500426 | 0.009145549 | 0.1519932
[5 empty] | 0.008870093 | 0.1527807 |  |  | 0.02069829 | 0.1520135 | 0.02851534 | 0.1508201 | 0.008870093 | 0.1527807
[5 empty] | 0.008594046 | 0.1535682 |  |  | 0.01998491 | 0.1527971 | 0.02803401 | 0.1515975 | 0.008594046 | 0.1535682
[5 empty] | 0.008617406 | 0.1543557 |  |  | 0.01946344 | 0.1535807 | 0.02604086 | 0.1523749 | 0.008617406 | 0.1543557
[5 empty] | 0.008340174 | 0.1551433 |  |  | 0.01883425 | 0.1543643 | 0.025236 | 0.1531523 | 0.008340174 | 0.1551433
[5 empty] | 0.008062349 | 0.1559308 |  |  | 0.01779771 | 0.1551478 | 0.02491955 | 0.1539298 | 0.008062349 | 0.1559308
[5 empty] | 0.008083931 | 0.1567183 |  |  | 0.0173542 | 0.1559314 | 0.02349163 | 0.1547072 | 0.008083931 | 0.1567183