## 1
Общество с ограниченной ответственностью "Инженерная геология" (ООО "ИнжГео") | [11 empty] | Общество с ограниченной ответственностью "Инженерная геология" (ООО "ИнжГео")
Юр. адрес: 117279, г. Москва, ул. Миклухо-Маклая, 36 а, этаж 5, пом. XXIII к. 76-84 | [11 empty] | Юр. адрес: 117279, г. Москва, ул. Миклухо-Маклая, 36 а, этаж 5, пом. XXIII к. 76-84 | [8 empty] | нагр |  |  | X0 | Y0 | R |  | нагр |  |  |  | X0 | Y0 | R | нагр |  |  |  | X0 | Y0 | R |  | нагр |  |  |  | X0 | Y0 | R
Телефон/факс +7 (495) 132-30-00, Адрес электронной почты inbox@inj-geo.ru | [11 empty] | Телефон/факс +7 (495) 132-30-00, Адрес электронной почты inbox@inj-geo.ru | [12 empty] | 0 | [7 empty] | 0 | [6 empty] | 0 | [7 empty] | 0
[21 empty] | девиатор | [6 empty] | девиатор | [6 empty] | девиатор | [7 empty] | девиатор
Испытательная лаборатория ООО «ИнжГео» | [11 empty] | Испытательная лаборатория ООО «ИнжГео» | [8 empty] | x0 | Угол | X | Y |  |  |  | x0 |  | Угол | X | Y |  |  | x0 |  | Угол | X | Y |  |  |  | x0 |  | Угол | X | Y
Адрес места осуществления деятельности лаборатории: г. Москва, просп. Вернадского, д. 51, стр. 1 | [11 empty] | Адрес места осуществления деятельности лаборатории: г. Москва, просп. Вернадского, д. 51, стр. 1 | [9 empty] | 0 | [7 empty] | 0 | [6 empty] | 0 | [7 empty] | 0
Телефон +7(910)4557682, E-mail: slg85@mail.ru | [11 empty] | Телефон +7(910)4557682, E-mail: slg85@mail.ru | [9 empty] | 5 | [7 empty] | 5 | [6 empty] | 5 | [7 empty] | 5
[22 empty] | 10 | [7 empty] | 10 | [6 empty] | 10 | [7 empty] | 10
[12 empty] | Протокол испытаний № 13-63/268 от 24-07-2023 | [9 empty] | 15 | [7 empty] | 15 | [6 empty] | 15 | [7 empty] | 15
[22 empty] | 20 | [7 empty] | 20 | [6 empty] | 20 | [7 empty] | 20
[12 empty] | Наименование и адрес заказчика: Переход трубопровода через р. Енисей | [9 empty] | 25 | [7 empty] | 25 | [6 empty] | 25 | [7 empty] | 25
[12 empty] | Наименование объекта: ООО Регионстрой | [9 empty] | 30 | [7 empty] | 30 | [6 empty] | 30 | [7 empty] | 30
Наименование используемого метода/методики: ГОСТ 12248.4-2020 | [11 empty] | Наименование используемого метода/методики: ГОСТ 12248.3-2020 | [9 empty] | 35 | [7 empty] | 35 | [6 empty] | 35 | [7 empty] | 35
Условия проведения испытания: температура окружающей среды (18 - 25)0С, влажность воздуха (40 - 75)% | [11 empty] | Условия проведения испытания: температура окружающей среды (18 - 25)0С, влажность воздуха (40 - 75)% | [9 empty] | 40 | [7 empty] | 40 | [6 empty] | 40 | [7 empty] | 40
[12 empty] | Дата получение объекта подлежащего испытаниям: 27-06-2023 | [9 empty] | 45 | [7 empty] | 45 | [6 empty] | 45 | [7 empty] | 45
[12 empty] | Дата испытания: 25.10.2022-19.11.2268 | [9 empty] | 50 | [7 empty] | 50 | [6 empty] | 50 | [7 empty] | 50
[22 empty] | 55 | [7 empty] | 55 | [6 empty] | 55 | [7 empty] | 55
Испытание грунтов методом трехосного сжатия | [11 empty] | Испытание грунтов методом трехосного сжатия | [9 empty] | 60 | [7 empty] | 60 | [6 empty] | 60 | [7 empty] | 60
[22 empty] | 65 | [7 empty] | 65 | [6 empty] | 65 | [7 empty] | 65
Лабораторный номер: | [6 empty] | We, д.е. = |  |  |  |  | Лабораторный номер: |  | 1303 |  |  |  | We, д.е. = | 0.564831432 |  |  | 70 | [7 empty] | 70 | [6 empty] | 70 | [7 empty] | 70
Номер скважины: | [6 empty] | ρ, г/см3 = |  |  |  |  | Номер скважины: |  | BH-152 |  |  |  | ρ, г/см3 = | 1.53 |  |  | 75 | [7 empty] | 75 | [6 empty] | 75 | [7 empty] | 75
Глубина отбора, м: | [6 empty] | ρs, г/см3 = |  |  |  |  | Глубина отбора, м: |  | 0.3 |  |  |  | ρs, г/см3 = | 2.72 |  |  | 80 | [7 empty] | 80 | [6 empty] | 80 | [7 empty] | 80
Наименование грунта: | [6 empty] | e, д.е. = |  |  |  |  | Наименование грунта: |  | Суглинок, после оттаивания текучий, легкий песчанистый |  |  |  | e, д.е. = | 1.781923 |  |  | 85 | [7 empty] | 85 | [6 empty] | 85 | [7 empty] | 85
Схема проведения опыта: | [6 empty] | IL, д.е. = |  |  |  |  | Схема проведения опыта: |  | КД |  |  |  | IL, д.е. = | 3.067 |  |  | 90 | [7 empty] | 90 | [6 empty] | 90 | [7 empty] | 90
[22 empty] | 95 | [7 empty] | 95 | [6 empty] | 95 | [7 empty] | 95
[22 empty] | 100 | [7 empty] | 100 | [6 empty] | 100 | [7 empty] | 100
Результаты испытаний | [11 empty] | Результаты испытаний | [9 empty] | 105 | [7 empty] | 105 | [6 empty] | 105 | [7 empty] | 105
[22 empty] | 110 | [7 empty] | 110 | [6 empty] | 110 | [7 empty] | 110
[22 empty] | 115 | [7 empty] | 115 | [6 empty] | 115 | [7 empty] | 115
[22 empty] | 120 | [7 empty] | 120 | [6 empty] | 120 | [7 empty] | 120
[22 empty] | 125 | [7 empty] | 125 | [6 empty] | 125 | [7 empty] | 125
[22 empty] | 130 | [7 empty] | 130 | [6 empty] | 130 | [7 empty] | 130
[22 empty] | 135 | [7 empty] | 135 | [6 empty] | 135 | [7 empty] | 135
[22 empty] | 140 | [7 empty] | 140 | [6 empty] | 140 | [7 empty] | 140
[22 empty] | 145 | [7 empty] | 145 | [6 empty] | 145 | [7 empty] | 145
[22 empty] | 150 | [7 empty] | 150 | [6 empty] | 150 | [7 empty] | 150
[22 empty] | 155 | [7 empty] | 155 | [6 empty] | 155 | [7 empty] | 155
[22 empty] | 160 | [7 empty] | 160 | [6 empty] | 160 | [7 empty] | 160
[22 empty] | 165 | [7 empty] | 165 | [6 empty] | 165 | [7 empty] | 165
[22 empty] | 170 | [7 empty] | 170 | [6 empty] | 170 | [7 empty] | 170
[22 empty] | 175 | [7 empty] | 175 | [6 empty] | 175 | [7 empty] | 175
[22 empty] | 180 | [7 empty] | 180 | [6 empty] | 180 | [7 empty] | 180
[13 empty] | Давление в камере, Мпа σ3 | Вертикальная нагрузка, Мпа σ1 | Поровое давление, Мпа u
[7 empty] | Коэфф. Точки | [5 empty] | 0.05 | 0.08813738 | [5 empty] | 1 | [6 empty] | σ3,кПа | σ1,кПа | u, кПа |  |  |  | 4
[13 empty] | 0.15 | 0.2352978 | [27 empty] | δ3, Мпа | δ1-δ3, МПа | δ1, МПа | δ1, КПа
|  |  | Модуль деформации, МПа: | [9 empty] | 0.25 | 0.3824582 | [21 empty] | С, МПа:
|  |  | Е0= | [32 empty] | φ, град:
|  |  | E50 = | [32 empty] | E, Мпа
|  |  | Коэф. Поперечной деформации, ϑ = | [9 empty] | Эффективные значения угла внутреннего трения и удельного сцепления ϕ', С' | [13 empty] | x | 0
[13 empty] | ϕ', град. = | 11 | [12 empty] | y |  |  |  | С, кПа | φ,°
[13 empty] | С', МПа = | 0.006
| Исполнитель: | [6 empty] | Морозов Д.С. |  |  |  |  | Исполнитель: |  |  |  |  | Морозов Д.С.
| Начальник исп. лаборатории: | [6 empty] | Семиколенова Л.Г. |  |  |  |  | Начальник исп. лаборатории: |  |  |  |  | Семиколенова Л.Г.
Лист 1 , всего листов 2 | [11 empty] | Лист 2 , всего листов 2
Частичное воспроизведение протокола испытаний без письменного разрешения ООО «ИнжГео» ЗАПРЕЩАЕТСЯ | [11 empty] | Частичное воспроизведение протокола испытаний без письменного разрешения ООО «ИнжГео» ЗАПРЕЩАЕТСЯ
[5 empty] | второй график |  | первый график | [9 empty] | К Пуассона
dev50 | epsE50 | ind | devE0 | epsE0 | dev | eps | sigma |  | dev1 | eps1 | dev2 | eps2 | dev3 | eps3 |  | Глины
0.01906869 | 0.01984832 |  |  |  | 0 | 0 |  |  | 0 | 0 | 0 | 0 | 0 | 0 |  | < 0 | 0,20-0,30
ind |  |  |  |  | 0.001453543 | 0.0008135461 |  |  | 0.004566146 | 0.000792177 | 0.007478617 | 0.0007898105 | 0.001453543 | 0.0008135461 |  | 0-0,25 | 0,30-0,38
2 |  |  |  |  | 0.003267629 | 0.001627092 |  |  | 0.0104424 | 0.001584354 | 0.0145153 | 0.001579621 | 0.003267629 | 0.001627092 |  | 0,25< | 0,38-0,45
E0 |  |  |  |  | 0.004827657 | 0.002440638 |  |  | 0.01544081 | 0.002376531 | 0.02180507 | 0.002369431 | 0.004827657 | 0.002440638 |  | Суглинки | 0,35-0,37
epsE0 | devE0 |  |  |  | 0.006519029 | 0.003254184 |  |  | 0.01937341 | 0.003168708 | 0.02674299 | 0.003159242 | 0.006519029 | 0.003254184 |  | Пески и супеси | 0,30-0,35
0.00936796875 | 0.015 |  |  |  | 0.008027146 | 0.00406773 |  |  | 0.02385227 | 0.003960885 | 0.033 | 0.003963371 | 0.008027146 | 0.00406773
[5 empty] | 0.009537407 | 0.004881277 |  |  | 0.02688942 | 0.004753062 | 0.0356303 | 0.004738863 | 0.009537407 | 0.004881277
График E50 |  | График E |  |  | 0.01073521 | 0.005694823 |  |  | 0.0297969 | 0.005545239 | 0.04030865 | 0.005528673 | 0.01073521 | 0.005694823
eps | q | sigma |  |  | 0.01210597 | 0.006508369 |  |  | 0.033 | 0.006480985 | 0.04369269 | 0.006318484 | 0.01210597 | 0.006508369
Горизонтальная линия E50 |  | Касательная |  |  | 0.01283507 | 0.007321915 |  |  | 0.03346557 | 0.007129593 | 0.04661579 | 0.007108294 | 0.01283507 | 0.007321915
0 |  | a | b |  | 0.01370791 | 0.008135461 |  |  | 0.03519519 | 0.00792177 | 0.04931132 | 0.007898105 | 0.01370791 | 0.008135461
|  |  | 0 |  | 0.01440991 | 0.008949007 |  |  | 0.03673017 | 0.008713947 | 0.05261267 | 0.008687915 | 0.01440991 | 0.008949007
Вертикальная линия E50 |  | p1 и p2 |  |  | 0.015 | 0.00936796875 |  |  | 0.03691619 | 0.009506124 | 0.05525321 | 0.009477726 | 0.015 | 0.00936796875
| 0 | 0 |  |  | 0.01538564 | 0.0105761 |  |  | 0.03839897 | 0.0102983 | 0.05746631 | 0.01026754 | 0.01538564 | 0.0105761
[5 empty] | 0.01607022 | 0.01138965 |  |  | 0.03892422 | 0.01109048 | 0.05888536 | 0.01105735 | 0.01607022 | 0.01138965
Касательная линия E50 |  |  |  |  | 0.01640496 | 0.01220319 |  |  | 0.03953764 | 0.01188265 | 0.06104373 | 0.01184716 | 0.01640496 | 0.01220319
0 | 0 | Горизонтальная 1 |  |  | 0.01670038 | 0.01301674 |  |  | 0.04098494 | 0.01267483 | 0.06427479 | 0.01263697 | 0.01670038 | 0.01301674
[5 empty] | 0.016967 | 0.01383028 |  |  | 0.04121182 | 0.01346701 | 0.06622912 | 0.0132571 | 0.016967 | 0.01383028
Горизонтальная линия qкр |  |  |  |  | 0.01711535 | 0.01464383 |  |  | 0.04264891 | 0.01395995 | 0.06778089 | 0.01421659 | 0.01711535 | 0.01464383
Горизонтальная линия q |  | Горизонтальная 2 |  |  | 0.01745595 | 0.01545738 |  |  | 0.04418557 | 0.01505136 | 0.06998121 | 0.0150064 | 0.01745595 | 0.01545738
0 |  | 0 |  |  | 0.01749932 | 0.01627092 |  |  | 0.04507638 | 0.01584354 | 0.07350789 | 0.01579621 | 0.01749932 | 0.01627092
[5 empty] | 0.01765599 | 0.01708447 |  |  | 0.04662468 | 0.01663572 | 0.07475589 | 0.01658602 | 0.01765599 | 0.01708447
Вертикальная линия q |  |  |  |  | 0.01803647 | 0.01789801 |  |  | 0.04742514 | 0.01742789 | 0.07822016 | 0.01737583 | 0.01803647 | 0.01789801
| 0 |  |  |  | 0.0185513 | 0.01871156 |  |  | 0.04857244 | 0.01822007 | 0.08009565 | 0.01816564 | 0.0185513 | 0.01871156
[5 empty] | 0.01906869 | 0.01984832 |  |  | 0.05026128 | 0.01901225 | 0.08307734 | 0.01895545 | 0.01906869 | 0.01984832
[5 empty] | 0.01922917 | 0.02033865 |  |  | 0.05128633 | 0.01980442 | 0.08456016 | 0.01974526 | 0.01922917 | 0.02033865
[5 empty] | 0.01972159 | 0.0211522 |  |  | 0.05344227 | 0.0205966 | 0.08743908 | 0.02053507 | 0.01972159 | 0.0211522
[5 empty] | 0.02008355 | 0.02196574 |  |  | 0.05452378 | 0.02138878 | 0.08910905 | 0.02132488 | 0.02008355 | 0.02196574
[5 empty] | 0.02100857 | 0.02277929 |  |  | 0.05652555 | 0.02218095 | 0.09216503 | 0.02211469 | 0.02100857 | 0.02277929
[5 empty] | 0.02149014 | 0.02359284 |  |  | 0.05744225 | 0.02297313 | 0.09480198 | 0.0229045 | 0.02149014 | 0.02359284
[5 empty] | 0.02212177 | 0.02440638 |  |  | 0.05936857 | 0.02376531 | 0.09671485 | 0.02369431 | 0.02212177 | 0.02440638
[5 empty] | 0.02309698 | 0.02521993 |  |  | 0.06069919 | 0.02455749 | 0.0993986 | 0.02448413 | 0.02309698 | 0.02521993
[5 empty] | 0.02400925 | 0.02603347 |  |  | 0.06242879 | 0.02534966 | 0.1012482 | 0.02527394 | 0.02400925 | 0.02603347
[5 empty] | 0.02455211 | 0.02684702 |  |  | 0.06355205 | 0.02614184 | 0.1037585 | 0.02606375 | 0.02455211 | 0.02684702
[5 empty] | 0.02541906 | 0.02766057 |  |  | 0.06496365 | 0.02693402 | 0.1054247 | 0.02685356 | 0.02541906 | 0.02766057
[5 empty] | 0.0266036 | 0.02847411 |  |  | 0.06695828 | 0.02772619 | 0.1069415 | 0.02764337 | 0.0266036 | 0.02847411
[5 empty] | 0.02739923 | 0.02928766 |  |  | 0.06833061 | 0.02851837 | 0.109904 | 0.02843318 | 0.02739923 | 0.02928766
[5 empty] | 0.02809947 | 0.03010121 |  |  | 0.06947533 | 0.02931055 | 0.1110071 | 0.02922299 | 0.02809947 | 0.03010121
[5 empty] | 0.02899782 | 0.03091475 |  |  | 0.07098712 | 0.03010272 | 0.1137457 | 0.0300128 | 0.02899782 | 0.03091475
[5 empty] | 0.02988779 | 0.0317283 |  |  | 0.07226066 | 0.0308949 | 0.1151149 | 0.03080261 | 0.02988779 | 0.0317283
[5 empty] | 0.03076287 | 0.03254184 |  |  | 0.07369064 | 0.03168708 | 0.1178096 | 0.03159242 | 0.03076287 | 0.03254184
[5 empty] | 0.03171659 | 0.03335539 |  |  | 0.07467172 | 0.03247926 | 0.1189247 | 0.03238223 | 0.03171659 | 0.03335539
[5 empty] | 0.03254244 | 0.03416894 |  |  | 0.0762986 | 0.03327143 | 0.1203553 | 0.03317204 | 0.03254244 | 0.03416894
[5 empty] | 0.03343392 | 0.03498248 |  |  | 0.07726595 | 0.03406361 | 0.1220961 | 0.03396185 | 0.03343392 | 0.03498248
[5 empty] | 0.03408456 | 0.03579603 |  |  | 0.07846846 | 0.03485579 | 0.1233423 | 0.03475166 | 0.03408456 | 0.03579603
[5 empty] | 0.03498784 | 0.03660957 |  |  | 0.07970081 | 0.03564796 | 0.1249888 | 0.03554147 | 0.03498784 | 0.03660957
[5 empty] | 0.03533729 | 0.03742312 |  |  | 0.08065768 | 0.03644014 | 0.1258304 | 0.03633128 | 0.03533729 | 0.03742312
[5 empty] | 0.03612639 | 0.03823667 |  |  | 0.08183375 | 0.03723232 | 0.1275623 | 0.03712109 | 0.03612639 | 0.03823667
[5 empty] | 0.03664867 | 0.03905021 |  |  | 0.08212371 | 0.03802449 | 0.1278792 | 0.0379109 | 0.03664867 | 0.03905021
[5 empty] | 0.03719762 | 0.03986376 |  |  | 0.08292222 | 0.03881667 | 0.1289763 | 0.03870071 | 0.03719762 | 0.03986376
[5 empty] | 0.03726675 | 0.0406773 |  |  | 0.08332399 | 0.03960885 | 0.1299484 | 0.03949052 | 0.03726675 | 0.0406773
[5 empty] | 0.03754956 | 0.04149085 |  |  | 0.08392368 | 0.04040103 | 0.1307905 | 0.04028033 | 0.03754956 | 0.04149085
[5 empty] | 0.03793958 | 0.0423044 |  |  | 0.08411598 | 0.0411932 | 0.1306976 | 0.04107015 | 0.03793958 | 0.0423044
[5 empty] | 0.03813738 | 0.04311794 |  |  | 0.08509556 | 0.04198538 | 0.1317646 | 0.04185996 | 0.03813738 | 0.04311794
[5 empty] | 0.03793389 | 0.04393149 |  |  | 0.08529782 | 0.04277756 | 0.1324582 | 0.04264977 | 0.03793389 | 0.04393149
[5 empty] | 0.03811469 | 0.04474504 |  |  | 0.08459766 | 0.04356973 | 0.1318582 | 0.04343958 | 0.03811469 | 0.04474504
[5 empty] | 0.03807951 | 0.04555858 |  |  | 0.08529214 | 0.04436191 | 0.1312484 | 0.04422939 | 0.03807951 | 0.04555858
[5 empty] | 0.03792921 | 0.04637213 |  |  | 0.08487876 | 0.04515409 | 0.1323202 | 0.0450192 | 0.03792921 | 0.04637213
[5 empty] | 0.03786468 | 0.04718567 |  |  | 0.08485764 | 0.04594626 | 0.131774 | 0.04580901 | 0.03786468 | 0.04718567
[5 empty] | 0.03778679 | 0.04799922 |  |  | 0.08522887 | 0.04673844 | 0.1317103 | 0.04659882 | 0.03778679 | 0.04799922
[5 empty] | 0.03779642 | 0.04881277 |  |  | 0.08479255 | 0.04753062 | 0.1309294 | 0.04738863 | 0.03779642 | 0.04881277
[5 empty] | 0.03769444 | 0.04962631 |  |  | 0.08454878 | 0.04832279 | 0.1313316 | 0.04817844 | 0.03769444 | 0.04962631
[5 empty] | 0.03758173 | 0.05043986 |  |  | 0.08489766 | 0.04911497 | 0.1319172 | 0.04896825 | 0.03758173 | 0.05043986
[5 empty] | 0.03745918 | 0.0512534 |  |  | 0.08463928 | 0.04990715 | 0.1313867 | 0.04975806 | 0.03745918 | 0.0512534
[5 empty] | 0.03712764 | 0.05206695 |  |  | 0.08487376 | 0.05069933 | 0.1308405 | 0.05054787 | 0.03712764 | 0.05206695
[5 empty] | 0.03688801 | 0.0528805 |  |  | 0.08420119 | 0.0514915 | 0.1308788 | 0.05133768 | 0.03688801 | 0.0528805
[5 empty] | 0.03684115 | 0.05369404 |  |  | 0.08482166 | 0.05228368 | 0.131002 | 0.05212749 | 0.03684115 | 0.05369404
[5 empty] | 0.03678795 | 0.05450759 |  |  | 0.08463528 | 0.05307586 | 0.1312105 | 0.0529173 | 0.03678795 | 0.05450759
[5 empty] | 0.03662928 | 0.05532113 |  |  | 0.08464214 | 0.05386803 | 0.1310046 | 0.05370711 | 0.03662928 | 0.05532113
[5 empty] | 0.03636601 | 0.05613468 |  |  | 0.08384236 | 0.05466021 | 0.1298847 | 0.05449692 | 0.03636601 | 0.05613468
[5 empty] | 0.03619903 | 0.05694823 |  |  | 0.08383602 | 0.05545239 | 0.1299512 | 0.05528673 | 0.03619903 | 0.05694823
[5 empty] | 0.03622921 | 0.05776177 |  |  | 0.08432322 | 0.05624456 | 0.1290044 | 0.05607654 | 0.03622921 | 0.05776177
[5 empty] | 0.03595743 | 0.05857532 |  |  | 0.08350407 | 0.05703674 | 0.1299447 | 0.05686636 | 0.03595743 | 0.05857532
[5 empty] | 0.03558456 | 0.05938886 |  |  | 0.08347866 | 0.05782892 | 0.1297724 | 0.05765617 | 0.03558456 | 0.05938886
[5 empty] | 0.03541148 | 0.06020241 |  |  | 0.0836471 | 0.0586211 | 0.1284879 | 0.05844598 | 0.03541148 | 0.06020241
[5 empty] | 0.03523906 | 0.06101596 |  |  | 0.08360949 | 0.05941327 | 0.1290916 | 0.05923579 | 0.03523906 | 0.06101596
[5 empty] | 0.03516819 | 0.0618295 |  |  | 0.08346591 | 0.06020545 | 0.1283837 | 0.0600256 | 0.03516819 | 0.0618295
[5 empty] | 0.03499974 | 0.06264305 |  |  | 0.08271648 | 0.06099763 | 0.1278648 | 0.06081541 | 0.03499974 | 0.06264305
[5 empty] | 0.03503458 | 0.0634566 |  |  | 0.08336129 | 0.0617898 | 0.127135 | 0.06160522 | 0.03503458 | 0.0634566
[5 empty] | 0.0348736 | 0.06427014 |  |  | 0.08310045 | 0.06258198 | 0.1265949 | 0.06239503 | 0.0348736 | 0.06427014
[5 empty] | 0.03441767 | 0.06508369 |  |  | 0.08293405 | 0.06337416 | 0.1275446 | 0.06318484 | 0.03441767 | 0.06508369
[5 empty] | 0.03446766 | 0.06589723 |  |  | 0.08286218 | 0.06416633 | 0.1268847 | 0.06397465 | 0.03446766 | 0.06589723
[5 empty] | 0.03442445 | 0.06671078 |  |  | 0.08228496 | 0.06495851 | 0.1261155 | 0.06476446 | 0.03442445 | 0.06671078
[5 empty] | 0.03418892 | 0.06752433 |  |  | 0.08210248 | 0.06575069 | 0.1252372 | 0.06555427 | 0.03418892 | 0.06752433
[5 empty] | 0.03416195 | 0.06833787 |  |  | 0.08191484 | 0.06654286 | 0.1249504 | 0.06634408 | 0.03416195 | 0.06833787
[5 empty] | 0.03384441 | 0.06915142 |  |  | 0.08182214 | 0.06733504 | 0.1253552 | 0.06713389 | 0.03384441 | 0.06915142
[5 empty] | 0.03393704 | 0.06996496 |  |  | 0.08152448 | 0.06812722 | 0.1241522 | 0.0679237 | 0.03393704 | 0.06996496
[5 empty] | 0.0336364 | 0.07077851 |  |  | 0.08132196 | 0.0689194 | 0.1239416 | 0.06871351 | 0.0336364 | 0.07077851
[5 empty] | 0.03354051 | 0.07159206 |  |  | 0.08091467 | 0.06971157 | 0.1243239 | 0.06950332 | 0.03354051 | 0.07159206
[5 empty] | 0.03354906 | 0.0724056 |  |  | 0.08120273 | 0.07050375 | 0.1227993 | 0.07029313 | 0.03354906 | 0.0724056
[5 empty] | 0.03326177 | 0.07321915 |  |  | 0.08088622 | 0.07129593 | 0.1227682 | 0.07108294 | 0.03326177 | 0.07321915
[5 empty] | 0.03327834 | 0.07403269 |  |  | 0.08076525 | 0.0720881 | 0.123031 | 0.07187275 | 0.03327834 | 0.07403269
[5 empty] | 0.0333985 | 0.07484624 |  |  | 0.08063991 | 0.07288028 | 0.1224881 | 0.07266256 | 0.0333985 | 0.07484624
[5 empty] | 0.03312194 | 0.07565979 |  |  | 0.08041031 | 0.07367246 | 0.1214398 | 0.07345238 | 0.03312194 | 0.07565979
[5 empty] | 0.03304838 | 0.07647333 |  |  | 0.07987655 | 0.07446463 | 0.1209864 | 0.07424219 | 0.03304838 | 0.07647333
[5 empty] | 0.03317752 | 0.07728688 |  |  | 0.07913872 | 0.07525681 | 0.1203283 | 0.075032 | 0.03317752 | 0.07728688
[5 empty] | 0.03300908 | 0.07810042 |  |  | 0.07909693 | 0.07604899 | 0.120466 | 0.07582181 | 0.03300908 | 0.07810042
[5 empty] | 0.03294276 | 0.07891397 |  |  | 0.07935127 | 0.07684117 | 0.1196997 | 0.07661162 | 0.03294276 | 0.07891397
[5 empty] | 0.03287828 | 0.07972752 |  |  | 0.07900185 | 0.07763334 | 0.1186297 | 0.07740143 | 0.03287828 | 0.07972752
[5 empty] | 0.03271535 | 0.08054106 |  |  | 0.07874876 | 0.07842552 | 0.1182565 | 0.07819124 | 0.03271535 | 0.08054106
[5 empty] | 0.03285367 | 0.08135461 |  |  | 0.07859211 | 0.0792177 | 0.1176805 | 0.07898105 | 0.03285367 | 0.08135461
[5 empty] | 0.03249295 | 0.08216816 |  |  | 0.07793198 | 0.08000987 | 0.1175971 | 0.07977086 | 0.03249295 | 0.08216816
[5 empty] | 0.03243291 | 0.0829817 |  |  | 0.07736849 | 0.08080205 | 0.1170615 | 0.08056067 | 0.03243291 | 0.0829817
[5 empty] | 0.03257325 | 0.08379525 |  |  | 0.07710173 | 0.08159423 | 0.1165649 | 0.08135048 | 0.03257325 | 0.08379525
[5 empty] | 0.03241368 | 0.08460879 |  |  | 0.07683163 | 0.0823864 | 0.1156101 | 0.08214029 | 0.03241368 | 0.08460879
[5 empty] | 0.03245392 | 0.08542234 |  |  | 0.07661649 | 0.08317858 | 0.1154998 | 0.0829301 | 0.03245392 | 0.08542234
[5 empty] | 0.03249367 | 0.08623589 |  |  | 0.07652812 | 0.08397076 | 0.1146371 | 0.08371991 | 0.03249367 | 0.08623589
[5 empty] | 0.03233264 | 0.08704943 |  |  | 0.07617188 | 0.08476293 | 0.1133245 | 0.08450972 | 0.03233264 | 0.08704943
[5 empty] | 0.03237054 | 0.08786298 |  |  | 0.07595314 | 0.08555511 | 0.1126651 | 0.08529953 | 0.03237054 | 0.08786298
[5 empty] | 0.03230708 | 0.08867652 |  |  | 0.07477726 | 0.08634729 | 0.1117617 | 0.08608934 | 0.03230708 | 0.08867652
[5 empty] | 0.03224198 | 0.08949007 |  |  | 0.07394962 | 0.08713947 | 0.1107169 | 0.08687915 | 0.03224198 | 0.08949007
[5 empty] | 0.03187493 | 0.09030362 |  |  | 0.07407559 | 0.08793164 | 0.1098338 | 0.08766896 | 0.03187493 | 0.09030362
[5 empty] | 0.03210566 | 0.09111716 |  |  | 0.07286052 | 0.08872382 | 0.1096151 | 0.08845877 | 0.03210566 | 0.09111716
[5 empty] | 0.03183386 | 0.09193071 |  |  | 0.07240979 | 0.089516 | 0.1073637 | 0.08924859 | 0.03183386 | 0.09193071
[5 empty] | 0.03195926 | 0.09274425 |  |  | 0.07132876 | 0.09030817 | 0.1074823 | 0.0900384 | 0.03195926 | 0.09274425
[5 empty] | 0.03188155 | 0.0935578 |  |  | 0.0708228 | 0.09110035 | 0.1064739 | 0.09082821 | 0.03188155 | 0.0935578
[5 empty] | 0.03150046 | 0.09437135 |  |  | 0.06949728 | 0.09189253 | 0.1042412 | 0.09161802 | 0.03150046 | 0.09437135
[5 empty] | 0.03151568 | 0.09518489 |  |  | 0.06895757 | 0.0926847 | 0.1041871 | 0.09240783 | 0.03151568 | 0.09518489
[5 empty] | 0.03132693 | 0.09599844 |  |  | 0.06840903 | 0.09347688 | 0.1021144 | 0.09319764 | 0.03132693 | 0.09599844
[5 empty] | 0.03133391 | 0.09681198 |  |  | 0.06765703 | 0.09426906 | 0.1011259 | 0.09398745 | 0.03133391 | 0.09681198
[5 empty] | 0.03133635 | 0.09762553 |  |  | 0.06610693 | 0.09506124 | 0.1005244 | 0.09477726 | 0.03133635 | 0.09762553
[5 empty] | 0.03123394 | 0.09843908 |  |  | 0.06576411 | 0.09585341 | 0.09881291 | 0.09556707 | 0.03123394 | 0.09843908
[5 empty] | 0.0310264 | 0.09925262 |  |  | 0.06483394 | 0.09664559 | 0.09759411 | 0.09635688 | 0.0310264 | 0.09925262
[5 empty] | 0.03111344 | 0.1000662 |  |  | 0.06372177 | 0.09743777 | 0.09697085 | 0.09714669 | 0.03111344 | 0.1000662
[5 empty] | 0.03069476 | 0.1008797 |  |  | 0.06283298 | 0.09822994 | 0.09544599 | 0.0979365 | 0.03069476 | 0.1008797
[5 empty] | 0.03067008 | 0.1016933 |  |  | 0.06257293 | 0.09902212 | 0.09332234 | 0.09872631 | 0.03067008 | 0.1016933
[5 empty] | 0.0307391 | 0.1025068 |  |  | 0.061847 | 0.0998143 | 0.09220273 | 0.09951612 | 0.0307391 | 0.1025068
[5 empty] | 0.03030154 | 0.1033204 |  |  | 0.06086054 | 0.1006065 | 0.09168999 | 0.1003059 | 0.03030154 | 0.1033204
[5 empty] | 0.0303571 | 0.1041339 |  |  | 0.06071893 | 0.1013987 | 0.09088697 | 0.1010957 | 0.0303571 | 0.1041339
[5 empty] | 0.0302055 | 0.1049474 |  |  | 0.05972753 | 0.1021908 | 0.08869647 | 0.1018856 | 0.0302055 | 0.1049474
[5 empty] | 0.02994536 | 0.105761 |  |  | 0.05949171 | 0.102983 | 0.08812134 | 0.1026754 | 0.02994536 | 0.105761
[5 empty] | 0.02971374 | 0.1065745 |  |  | 0.05870483 | 0.1037752 | 0.08616441 | 0.1034652 | 0.02971374 | 0.1065745
[5 empty] | 0.02938278 | 0.1073881 |  |  | 0.0578336 | 0.1045674 | 0.0860285 | 0.104255 | 0.02938278 | 0.1073881
[5 empty] | 0.02886459 | 0.1082016 |  |  | 0.05767512 | 0.1053595 | 0.08501644 | 0.1050448 | 0.02886459 | 0.1082016
[5 empty] | 0.02857127 | 0.1090152 |  |  | 0.05712877 | 0.1061517 | 0.08333107 | 0.1058346 | 0.02857127 | 0.1090152
[5 empty] | 0.02801494 | 0.1098287 |  |  | 0.05719394 | 0.1069439 | 0.08297522 | 0.1066244 | 0.02801494 | 0.1098287
[5 empty] | 0.02750769 | 0.1106423 |  |  | 0.05647002 | 0.1077361 | 0.08135052 | 0.1074142 | 0.02750769 | 0.1106423
[5 empty] | 0.02656164 | 0.1114558 |  |  | 0.05585639 | 0.1085282 | 0.08042439 | 0.108204 | 0.02656164 | 0.1114558
[5 empty] | 0.0259889 | 0.1122694 |  |  | 0.05575245 | 0.1093204 | 0.07918361 | 0.1089938 | 0.0259889 | 0.1122694
[5 empty] | 0.02530157 | 0.1130829 |  |  | 0.05565757 | 0.1101126 | 0.0778316 | 0.1097837 | 0.02530157 | 0.1130829
[5 empty] | 0.02471176 | 0.1138965 |  |  | 0.05457116 | 0.1109048 | 0.07697176 | 0.1105735 | 0.02471176 | 0.1138965
[5 empty] | 0.02403159 | 0.11471 |  |  | 0.05489258 | 0.111697 | 0.07540754 | 0.1113633 | 0.02403159 | 0.11471
[5 empty] | 0.02337315 | 0.1155235 |  |  | 0.05452124 | 0.1124891 | 0.07474235 | 0.1121531 | 0.02337315 | 0.1155235
[5 empty] | 0.02254855 | 0.1163371 |  |  | 0.05365651 | 0.1132813 | 0.07327961 | 0.1129429 | 0.02254855 | 0.1163371
[5 empty] | 0.02216991 | 0.1171506 |  |  | 0.05339779 | 0.1140735 | 0.07282274 | 0.1137327 | 0.02216991 | 0.1171506
[5 empty] | 0.02164934 | 0.1179642 |  |  | 0.05334446 | 0.1148657 | 0.07147517 | 0.1145225 | 0.02164934 | 0.1179642
[5 empty] | 0.02119893 | 0.1187777 |  |  | 0.05309591 | 0.1156578 | 0.07104032 | 0.1153123 | 0.02119893 | 0.1187777
[5 empty] | 0.0206308 | 0.1195913 |  |  | 0.05235152 | 0.11645 | 0.06972161 | 0.1161021 | 0.0206308 | 0.1195913
[5 empty] | 0.02035706 | 0.1204048 |  |  | 0.05181069 | 0.1172422 | 0.06872247 | 0.116892 | 0.02035706 | 0.1204048
[5 empty] | 0.02048981 | 0.1212184 |  |  | 0.0514728 | 0.1180344 | 0.06764631 | 0.1176818 | 0.02048981 | 0.1212184
[5 empty] | 0.02009718 | 0.1220319 |  |  | 0.05153724 | 0.1188265 | 0.06619656 | 0.1184716 | 0.02009718 | 0.1220319
[5 empty] | 0.02030797 | 0.1228455 |  |  | 0.05120339 | 0.1196187 | 0.06637663 | 0.1192614 | 0.02030797 | 0.1228455
[5 empty] | 0.02002086 | 0.123659 |  |  | 0.05057064 | 0.1204109 | 0.06498996 | 0.1200512 | 0.02002086 | 0.123659
[5 empty] | 0.01983582 | 0.1244726 |  |  | 0.05023838 | 0.1212031 | 0.06413997 | 0.120841 | 0.01983582 | 0.1244726
[5 empty] | 0.02005285 | 0.1252861 |  |  | 0.05010599 | 0.1219953 | 0.06293007 | 0.1216308 | 0.02005285 | 0.1252861
[5 empty] | 0.01997194 | 0.1260996 |  |  | 0.04947287 | 0.1227874 | 0.06264645 | 0.1224206 | 0.01997194 | 0.1260996
[5 empty] | 0.01969307 | 0.1269132 |  |  | 0.0495384 | 0.1235796 | 0.06166647 | 0.1232104 | 0.01969307 | 0.1269132
[5 empty] | 0.01961624 | 0.1277267 |  |  | 0.04880199 | 0.1243718 | 0.06149028 | 0.1240002 | 0.01961624 | 0.1277267
[5 empty] | 0.01974143 | 0.1285403 |  |  | 0.04846541 | 0.125164 | 0.05961816 | 0.1247901 | 0.01974143 | 0.1285403
[5 empty] | 0.01946864 | 0.1293538 |  |  | 0.04833012 | 0.1259561 | 0.05995041 | 0.1255799 | 0.01946864 | 0.1293538
[5 empty] | 0.01939786 | 0.1301674 |  |  | 0.04829615 | 0.1267483 | 0.05828733 | 0.1263697 | 0.01939786 | 0.1301674
[5 empty] | 0.01942906 | 0.1309809 |  |  | 0.04746354 | 0.1275405 | 0.05792921 | 0.1271595 | 0.01942906 | 0.1309809
[5 empty] | 0.01926226 | 0.1317945 |  |  | 0.04693231 | 0.1283327 | 0.05717635 | 0.1279493 | 0.01926226 | 0.1317945
[5 empty] | 0.01909742 | 0.132608 |  |  | 0.04720251 | 0.1291248 | 0.05692905 | 0.1287391 | 0.01909742 | 0.132608
[5 empty] | 0.01913455 | 0.1334216 |  |  | 0.04657415 | 0.129917 | 0.0552876 | 0.1295289 | 0.01913455 | 0.1334216
[5 empty] | 0.01927362 | 0.1342351 |  |  | 0.04594729 | 0.1307092 | 0.0543523 | 0.1303187 | 0.01927362 | 0.1342351
[5 empty] | 0.01921464 | 0.1350487 |  |  | 0.04642195 | 0.1315014 | 0.05482345 | 0.1311085 | 0.01921464 | 0.1350487
[5 empty] | 0.0189576 | 0.1358622 |  |  | 0.04529816 | 0.1322936 | 0.05390133 | 0.1318984 | 0.0189576 | 0.1358622
[5 empty] | 0.01900247 | 0.1366757 |  |  | 0.04547595 | 0.1330857 | 0.05278625 | 0.1326882 | 0.01900247 | 0.1366757
[5 empty] | 0.01894925 | 0.1374893 |  |  | 0.04525537 | 0.1338779 | 0.05227849 | 0.133478 | 0.01894925 | 0.1374893
[5 empty] | 0.01889793 | 0.1383028 |  |  | 0.04483644 | 0.1346701 | 0.05127837 | 0.1342678 | 0.01889793 | 0.1383028
[5 empty] | 0.0188485 | 0.1391164 |  |  | 0.0447192 | 0.1354623 | 0.05128617 | 0.1350576 | 0.0188485 | 0.1391164
[5 empty] | 0.01880095 | 0.1399299 |  |  | 0.04430367 | 0.1362544 | 0.05010219 | 0.1358474 | 0.01880095 | 0.1399299
[5 empty] | 0.01875527 | 0.1407435 |  |  | 0.0436899 | 0.1370466 | 0.05002672 | 0.1366372 | 0.01875527 | 0.1407435
[5 empty] | 0.01881144 | 0.141557 |  |  | 0.04347792 | 0.1378388 | 0.04816007 | 0.137427 | 0.01881144 | 0.141557
[5 empty] | 0.01856946 | 0.1423706 |  |  | 0.04306775 | 0.138631 | 0.04860252 | 0.1382168 | 0.01856946 | 0.1423706
[5 empty] | 0.01842932 | 0.1431841 |  |  | 0.04255944 | 0.1394231 | 0.04735438 | 0.1390066 | 0.01842932 | 0.1431841
[5 empty] | 0.018491 | 0.1439977 |  |  | 0.04225301 | 0.1402153 | 0.04651593 | 0.1397965 | 0.018491 | 0.1439977
[5 empty] | 0.0183545 | 0.1448112 |  |  | 0.0423485 | 0.1410075 | 0.04598748 | 0.1405863 | 0.0183545 | 0.1448112
[5 empty] | 0.01861981 | 0.1456248 |  |  | 0.04174595 | 0.1417997 | 0.04536932 | 0.1413761 | 0.01861981 | 0.1456248
[5 empty] | 0.01848691 | 0.1464383 |  |  | 0.04144538 | 0.1425919 | 0.04456175 | 0.1421659 | 0.01848691 | 0.1464383
[5 empty] | 0.01835579 | 0.1472518 |  |  | 0.04164682 | 0.143384 | 0.04436506 | 0.1429557 | 0.01835579 | 0.1472518
[5 empty] | 0.01852645 | 0.1480654 |  |  | 0.04115032 | 0.1441762 | 0.04337955 | 0.1437455 | 0.01852645 | 0.1480654
[5 empty] | 0.01819887 | 0.1488789 |  |  | 0.04065591 | 0.1449684 | 0.04300551 | 0.1445353 | 0.01819887 | 0.1488789
[5 empty] | 0.01847304 | 0.1496925 |  |  | 0.04016361 | 0.1457606 | 0.04204325 | 0.1453251 | 0.01847304 | 0.1496925
[5 empty] | 0.01814896 | 0.150506 |  |  | 0.04017346 | 0.1465527 | 0.04189305 | 0.1461149 | 0.01814896 | 0.150506
[5 empty] | 0.01812661 | 0.1513196 |  |  | 0.0402855 | 0.1473449 | 0.04115521 | 0.1469048 | 0.01812661 | 0.1513196
[5 empty] | 0.01810598 | 0.1521331 |  |  | 0.03949975 | 0.1481371 | 0.04043003 | 0.1476946 | 0.01810598 | 0.1521331
[5 empty] | 0.01808706 | 0.1529467 |  |  | 0.03891626 | 0.1489293 | 0.04021781 | 0.1484844 | 0.01808706 | 0.1529467
[5 empty] | 0.01806984 | 0.1537602 |  |  | 0.03943505 | 0.1497214 | 0.03931884 | 0.1492742 | 0.01806984 | 0.1537602
[5 empty] | 0.01835431 | 0.1545738 |  |  | 0.03915616 | 0.1505136 | 0.04013341 | 0.150064 | 0.01835431 | 0.1545738
[5 empty] | 0.01804045 | 0.1553873 |  |  | 0.03857962 | 0.1513058 | 0.03886183 | 0.1508538 | 0.01804045 | 0.1553873
[5 empty] | 0.01822827 | 0.1562008 |  |  | 0.03810546 | 0.152098 | 0.03870438 | 0.1516436 | 0.01822827 | 0.1562008
[5 empty] | 0.01821775 | 0.1570144 |  |  | 0.03833371 | 0.1528902 | 0.03756137 | 0.1524334 | 0.01821775 | 0.1570144
[5 empty] | 0.01820887 | 0.1578279 |  |  | 0.03736442 | 0.1536823 | 0.03833308 | 0.1532232 | 0.01820887 | 0.1578279
[5 empty] | 0.01830163 | 0.1586415 |  |  | 0.03739761 | 0.1544745 | 0.03771983 | 0.154013 | 0.01830163 | 0.1586415
[5 empty] | 0.01829602 | 0.159455 |  |  | 0.03743332 | 0.1552667 | 0.03752189 | 0.1548029 | 0.01829602 | 0.159455
[5 empty] | 0.01799203 | 0.1602686 |  |  | 0.03697158 | 0.1560589 | 0.03583958 | 0.1555927 | 0.01799203 | 0.1602686
[5 empty] | 0.01798964 | 0.1610821 |  |  | 0.03671242 | 0.156851 | 0.03647318 | 0.1563825 | 0.01798964 | 0.1610821
[5 empty] | 0.01828884 | 0.1618957 |  |  | 0.03605588 | 0.1576432 | 0.03622298 | 0.1571723 | 0.01828884 | 0.1618957