## 1
Общество с ограниченной ответственностью "Инженерная геология" (ООО "ИнжГео") | [11 empty] | Общество с ограниченной ответственностью "Инженерная геология" (ООО "ИнжГео")
Юр. адрес: 117279, г. Москва, ул. Миклухо-Маклая, 36 а, этаж 5, пом. XXIII к. 76-84 | [11 empty] | Юр. адрес: 117279, г. Москва, ул. Миклухо-Маклая, 36 а, этаж 5, пом. XXIII к. 76-84 | [8 empty] | нагр |  |  | X0 | Y0 | R |  | нагр |  |  |  | X0 | Y0 | R | нагр |  |  |  | X0 | Y0 | R |  | нагр |  |  |  | X0 | Y0 | R
Телефон/факс +7 (495) 132-30-00, Адрес электронной почты inbox@inj-geo.ru | [11 empty] | Телефон/факс +7 (495) 132-30-00, Адрес электронной почты inbox@inj-geo.ru | [12 empty] | 0 | [7 empty] | 0 | [6 empty] | 0 | [7 empty] | 0
[21 empty] | девиатор | [6 empty] | девиатор | [6 empty] | девиатор | [7 empty] | девиатор
Испытательная лаборатория ООО «ИнжГео» | [11 empty] | Испытательная лаборатория ООО «ИнжГео» | [8 empty] | x0 | Угол | X | Y |  |  |  | x0 |  | Угол | X | Y |  |  | x0 |  | Угол | X | Y |  |  |  | x0 |  | Угол | X | Y
Адрес места осуществления деятельности лаборатории: г. Москва, просп. Вернадского, д. 51, стр. 1 | [11 empty] | Адрес места осуществления деятельности лаборатории: г. Москва, просп. Вернадского, д. 51, стр. 1 | [9 empty] | 0 | [7 empty] | 0 | [6 empty] | 0 | [7 empty] | 0
Телефон +7(910)4557682, E-mail: slg85@mail.ru | [11 empty] | Телефон +7(910)4557682, E-mail: slg85@mail.ru | [9 empty] | 5 | [7 empty] | 5 | [6 empty] | 5 | [7 empty] | 5
[22 empty] | 10 | [7 empty] | 10 | [6 empty] | 10 | [7 empty] | 10
[12 empty] | Протокол испытаний № 13-63/272 от 28-07-2023 | [9 empty] | 15 | [7 empty] | 15 | [6 empty] | 15 | [7 empty] | 15
[22 empty] | 20 | [7 empty] | 20 | [6 empty] | 20 | [7 empty] | 20
[12 empty] | Наименование и адрес заказчика: Переход трубопровода через р. Енисей | [9 empty] | 25 | [7 empty] | 25 | [6 empty] | 25 | [7 empty] | 25
[12 empty] | Наименование объекта: ООО Регионстрой | [9 empty] | 30 | [7 empty] | 30 | [6 empty] | 30 | [7 empty] | 30
Наименование используемого метода/методики: ГОСТ 12248.4-2020 | [11 empty] | Наименование используемого метода/методики: ГОСТ 12248.3-2020 | [9 empty] | 35 | [7 empty] | 35 | [6 empty] | 35 | [7 empty] | 35
Условия проведения испытания: температура окружающей среды (18 - 25)0С, влажность воздуха (40 - 75)% | [11 empty] | Условия проведения испытания: температура окружающей среды (18 - 25)0С, влажность воздуха (40 - 75)% | [9 empty] | 40 | [7 empty] | 40 | [6 empty] | 40 | [7 empty] | 40
[12 empty] | Дата получение объекта подлежащего испытаниям: 01-07-2023 | [9 empty] | 45 | [7 empty] | 45 | [6 empty] | 45 | [7 empty] | 45
[12 empty] | Дата испытания: 25.10.2022-19.11.2272 | [9 empty] | 50 | [7 empty] | 50 | [6 empty] | 50 | [7 empty] | 50
[22 empty] | 55 | [7 empty] | 55 | [6 empty] | 55 | [7 empty] | 55
Испытание грунтов методом трехосного сжатия | [11 empty] | Испытание грунтов методом трехосного сжатия | [9 empty] | 60 | [7 empty] | 60 | [6 empty] | 60 | [7 empty] | 60
[22 empty] | 65 | [7 empty] | 65 | [6 empty] | 65 | [7 empty] | 65
Лабораторный номер: | [6 empty] | We, д.е. = |  |  |  |  | Лабораторный номер: |  | 1307 |  |  |  | We, д.е. = | 0.59605286 |  |  | 70 | [7 empty] | 70 | [6 empty] | 70 | [7 empty] | 70
Номер скважины: | [6 empty] | ρ, г/см3 = |  |  |  |  | Номер скважины: |  | BH-154 |  |  |  | ρ, г/см3 = | 1.56 |  |  | 75 | [7 empty] | 75 | [6 empty] | 75 | [7 empty] | 75
Глубина отбора, м: | [6 empty] | ρs, г/см3 = |  |  |  |  | Глубина отбора, м: |  | 0.8 |  |  |  | ρs, г/см3 = | 2.73 |  |  | 80 | [7 empty] | 80 | [6 empty] | 80 | [7 empty] | 80
Наименование грунта: | [6 empty] | e, д.е. = |  |  |  |  | Наименование грунта: |  | Суглинок, после оттаивания текучий, легкий пылеватый |  |  |  | e, д.е. = | 1.793092505 |  |  | 85 | [7 empty] | 85 | [6 empty] | 85 | [7 empty] | 85
Схема проведения опыта: | [6 empty] | IL, д.е. = |  |  |  |  | Схема проведения опыта: |  | КД |  |  |  | IL, д.е. = | 3.59 |  |  | 90 | [7 empty] | 90 | [6 empty] | 90 | [7 empty] | 90
[22 empty] | 95 | [7 empty] | 95 | [6 empty] | 95 | [7 empty] | 95
[22 empty] | 100 | [7 empty] | 100 | [6 empty] | 100 | [7 empty] | 100
Результаты испытаний | [11 empty] | Результаты испытаний | [9 empty] | 105 | [7 empty] | 105 | [6 empty] | 105 | [7 empty] | 105
[22 empty] | 110 | [7 empty] | 110 | [6 empty] | 110 | [7 empty] | 110
[22 empty] | 115 | [7 empty] | 115 | [6 empty] | 115 | [7 empty] | 115
[22 empty] | 120 | [7 empty] | 120 | [6 empty] | 120 | [7 empty] | 120
[22 empty] | 125 | [7 empty] | 125 | [6 empty] | 125 | [7 empty] | 125
[22 empty] | 130 | [7 empty] | 130 | [6 empty] | 130 | [7 empty] | 130
[22 empty] | 135 | [7 empty] | 135 | [6 empty] | 135 | [7 empty] | 135
[22 empty] | 140 | [7 empty] | 140 | [6 empty] | 140 | [7 empty] | 140
[22 empty] | 145 | [7 empty] | 145 | [6 empty] | 145 | [7 empty] | 145
[22 empty] | 150 | [7 empty] | 150 | [6 empty] | 150 | [7 empty] | 150
[22 empty] | 155 | [7 empty] | 155 | [6 empty] | 155 | [7 empty] | 155
[22 empty] | 160 | [7 empty] | 160 | [6 empty] | 160 | [7 empty] | 160
[22 empty] | 165 | [7 empty] | 165 | [6 empty] | 165 | [7 empty] | 165
[22 empty] | 170 | [7 empty] | 170 | [6 empty] | 170 | [7 empty] | 170
[22 empty] | 175 | [7 empty] | 175 | [6 empty] | 175 | [7 empty] | 175
[22 empty] | 180 | [7 empty] | 180 | [6 empty] | 180 | [7 empty] | 180
[13 empty] | Давление в камере, Мпа σ3 | Вертикальная нагрузка, Мпа σ1 | Поровое давление, Мпа u
[7 empty] | Коэфф. Точки | [5 empty] | 0.05 | 0.07537032 | [5 empty] | 1 | [6 empty] | σ3,кПа | σ1,кПа | u, кПа |  |  |  | 4
[13 empty] | 0.15 | 0.2077051 | [27 empty] | δ3, Мпа | δ1-δ3, МПа | δ1, МПа | δ1, КПа
|  |  | Модуль деформации, МПа: | [9 empty] | 0.25 | 0.3400398 | [21 empty] | С, МПа:
|  |  | Е0= | [32 empty] | φ, град:
|  |  | E50 = | [32 empty] | E, Мпа
|  |  | Коэф. Поперечной деформации, ϑ = | [9 empty] | Эффективные значения угла внутреннего трения и удельного сцепления ϕ', С' | [13 empty] | x | 0
[13 empty] | ϕ', град. = | 8 | [12 empty] | y |  |  |  | С, кПа | φ,°
[13 empty] | С', МПа = | 0.004
| Исполнитель: | [6 empty] | Морозов Д.С. |  |  |  |  | Исполнитель: |  |  |  |  | Морозов Д.С.
| Начальник исп. лаборатории: | [6 empty] | Семиколенова Л.Г. |  |  |  |  | Начальник исп. лаборатории: |  |  |  |  | Семиколенова Л.Г.
Лист 1 , всего листов 2 | [11 empty] | Лист 2 , всего листов 2
Частичное воспроизведение протокола испытаний без письменного разрешения ООО «ИнжГео» ЗАПРЕЩАЕТСЯ | [11 empty] | Частичное воспроизведение протокола испытаний без письменного разрешения ООО «ИнжГео» ЗАПРЕЩАЕТСЯ
[5 empty] | второй график |  | первый график | [9 empty] | К Пуассона
dev50 | epsE50 | ind | devE0 | epsE0 | dev | eps | sigma |  | dev1 | eps1 | dev2 | eps2 | dev3 | eps3 |  | Глины
0.01268516 | 0.008622889 |  |  |  | 0 | 0 |  |  | 0 | 0 | 0 | 0 | 0 | 0 |  | < 0 | 0,20-0,30
ind |  |  |  |  | 0.001964355 | 0.0007751586 |  |  | 0.006002044 | 0.0007675534 | 0.01075774 | 0.000768571 | 0.001964355 | 0.0007751586 |  | 0-0,25 | 0,30-0,38
2 |  |  |  |  | 0.004171235 | 0.001550317 |  |  | 0.01209053 | 0.001535107 | 0.02036057 | 0.001537142 | 0.004171235 | 0.001550317 |  | 0,25< | 0,38-0,45
E0 |  |  |  |  | 0.005983763 | 0.002325476 |  |  | 0.01708799 | 0.00230266 | 0.02889116 | 0.002305713 | 0.005983763 | 0.002325476 |  | Суглинки | 0,35-0,37
epsE0 | devE0 |  |  |  | 0.007365062 | 0.003100634 |  |  | 0.02 | 0.002910296 | 0.03513219 | 0.003074284 | 0.007365062 | 0.003100634 |  | Пески и супеси | 0,30-0,35
0.004758333 | 0.01 |  |  |  | 0.008778253 | 0.003875793 |  |  | 0.02347785 | 0.003837767 | 0.04 | 0.003965278 | 0.008778253 | 0.003875793
[5 empty] | 0.01 | 0.004758333 |  |  | 0.02566624 | 0.00460532 | 0.04091244 | 0.004611426 | 0.01 | 0.004758333
График E50 |  | График E |  |  | 0.01053208 | 0.00542611 |  |  | 0.02764408 | 0.005372874 | 0.04257869 | 0.005379997 | 0.01053208 | 0.00542611
eps | q | sigma |  |  | 0.01124898 | 0.006201269 |  |  | 0.02885253 | 0.005997815 | 0.04501991 | 0.006375587 | 0.01124898 | 0.006201269
Горизонтальная линия E50 |  | Касательная |  |  | 0.01176866 | 0.006976428 |  |  | 0.02976067 | 0.00690798 | 0.04592297 | 0.006917139 | 0.01176866 | 0.006976428
0 |  | a | b |  | 0.01222077 | 0.007751586 |  |  | 0.03104332 | 0.007675534 | 0.04631227 | 0.00768571 | 0.01222077 | 0.007751586
|  |  | 0 |  | 0.01268516 | 0.008622889 |  |  | 0.032007 | 0.008443087 | 0.04760919 | 0.008454281 | 0.01268516 | 0.008622889
Вертикальная линия E50 |  | p1 и p2 |  |  | 0.01293996 | 0.009301903 |  |  | 0.03295155 | 0.00921064 | 0.04981221 | 0.009222852 | 0.01293996 | 0.009301903
| 0 | 0 |  |  | 0.01344622 | 0.01007706 |  |  | 0.03387679 | 0.009978194 | 0.0510198 | 0.009991424 | 0.01344622 | 0.01007706
[5 empty] | 0.01375334 | 0.01085222 |  |  | 0.03498254 | 0.01074575 | 0.05153044 | 0.01075999 | 0.01375334 | 0.01085222
Касательная линия E50 |  |  |  |  | 0.01426082 | 0.01162738 |  |  | 0.03606862 | 0.0115133 | 0.0528426 | 0.01152857 | 0.01426082 | 0.01162738
0 | 0 | Горизонтальная 1 |  |  | 0.01466819 | 0.01240254 |  |  | 0.03693487 | 0.01228085 | 0.05475475 | 0.01229714 | 0.01466819 | 0.01240254
[5 empty] | 0.01487497 | 0.0131777 |  |  | 0.0377811 | 0.01304841 | 0.05586538 | 0.01306571 | 0.01487497 | 0.0131777
Горизонтальная линия qкр |  |  |  |  | 0.01528069 | 0.01395286 |  |  | 0.03880714 | 0.01381596 | 0.05757296 | 0.01383428 | 0.01528069 | 0.01395286
Горизонтальная линия q |  | Горизонтальная 2 |  |  | 0.01578486 | 0.01472801 |  |  | 0.04011282 | 0.01458351 | 0.05847595 | 0.01460285 | 0.01578486 | 0.01472801
0 |  | 0 |  |  | 0.016187 | 0.01550317 |  |  | 0.04099795 | 0.01535107 | 0.05937285 | 0.01537142 | 0.016187 | 0.01550317
[5 empty] | 0.01668663 | 0.01627833 |  |  | 0.04176237 | 0.01611862 | 0.06156211 | 0.01613999 | 0.01668663 | 0.01627833
Вертикальная линия q |  |  |  |  | 0.01698328 | 0.01705349 |  |  | 0.04260589 | 0.01688617 | 0.06214223 | 0.01690856 | 0.01698328 | 0.01705349
| 0 |  |  |  | 0.01737647 | 0.01782865 |  |  | 0.04322835 | 0.01765373 | 0.06321167 | 0.01767713 | 0.01737647 | 0.01782865
[5 empty] | 0.0176657 | 0.01860381 |  |  | 0.04412956 | 0.01842128 | 0.0649689 | 0.0184457 | 0.0176657 | 0.01860381
[5 empty] | 0.01805052 | 0.01937897 |  |  | 0.04510935 | 0.01918883 | 0.06591241 | 0.01921428 | 0.01805052 | 0.01937897
[5 empty] | 0.01853043 | 0.02015412 |  |  | 0.04566755 | 0.01995639 | 0.06704066 | 0.01998285 | 0.01853043 | 0.02015412
[5 empty] | 0.01880496 | 0.02092928 |  |  | 0.04640398 | 0.02072394 | 0.06895214 | 0.02075142 | 0.01880496 | 0.02092928
[5 empty] | 0.01937363 | 0.02170444 |  |  | 0.04731846 | 0.02149149 | 0.06944532 | 0.02151999 | 0.01937363 | 0.02170444
[5 empty] | 0.01963596 | 0.0224796 |  |  | 0.04771082 | 0.02225905 | 0.07091867 | 0.02228856 | 0.01963596 | 0.0224796
[5 empty] | 0.01999146 | 0.02325476 |  |  | 0.04858088 | 0.0230266 | 0.07257066 | 0.02305713 | 0.01999146 | 0.02325476
[5 empty] | 0.02043967 | 0.02402992 |  |  | 0.04912847 | 0.02379415 | 0.07279978 | 0.0238257 | 0.02043967 | 0.02402992
[5 empty] | 0.0207801 | 0.02480508 |  |  | 0.04975341 | 0.02456171 | 0.0740045 | 0.02459427 | 0.0207801 | 0.02480508
[5 empty] | 0.02101227 | 0.02558023 |  |  | 0.05025552 | 0.02532926 | 0.07508329 | 0.02536284 | 0.02101227 | 0.02558023
[5 empty] | 0.0213357 | 0.02635539 |  |  | 0.05113464 | 0.02609681 | 0.07673463 | 0.02613142 | 0.0213357 | 0.02635539
[5 empty] | 0.02174991 | 0.02713055 |  |  | 0.05119058 | 0.02686437 | 0.077957 | 0.02689999 | 0.02174991 | 0.02713055
[5 empty] | 0.02195443 | 0.02790571 |  |  | 0.05202317 | 0.02763192 | 0.07814886 | 0.02766856 | 0.02195443 | 0.02790571
[5 empty] | 0.02214877 | 0.02868087 |  |  | 0.05233223 | 0.02839947 | 0.07940869 | 0.02843713 | 0.02214877 | 0.02868087
[5 empty] | 0.02253246 | 0.02945603 |  |  | 0.05311759 | 0.02916703 | 0.08023498 | 0.0292057 | 0.02253246 | 0.02945603
[5 empty] | 0.02280501 | 0.03023119 |  |  | 0.05327907 | 0.02993458 | 0.08102618 | 0.02997427 | 0.02280501 | 0.03023119
[5 empty] | 0.02306595 | 0.03100634 |  |  | 0.0538165 | 0.03070213 | 0.08258079 | 0.03074284 | 0.02306595 | 0.03100634
[5 empty] | 0.02321479 | 0.0317815 |  |  | 0.0540297 | 0.03146969 | 0.08279727 | 0.03151141 | 0.02321479 | 0.0317815
[5 empty] | 0.02365106 | 0.03255666 |  |  | 0.0546185 | 0.03223724 | 0.0832741 | 0.03227998 | 0.02365106 | 0.03255666
[5 empty] | 0.02387428 | 0.03333182 |  |  | 0.05508271 | 0.03300479 | 0.08490975 | 0.03304855 | 0.02387428 | 0.03333182
[5 empty] | 0.02388397 | 0.03410698 |  |  | 0.05542217 | 0.03377235 | 0.0854027 | 0.03381713 | 0.02388397 | 0.03410698
[5 empty] | 0.02407965 | 0.03488214 |  |  | 0.0559367 | 0.0345399 | 0.08535143 | 0.0345857 | 0.02407965 | 0.03488214
[5 empty] | 0.02436084 | 0.0356573 |  |  | 0.05612612 | 0.03530745 | 0.0865544 | 0.03535427 | 0.02436084 | 0.0356573
[5 empty] | 0.02442706 | 0.03643246 |  |  | 0.05609026 | 0.03607501 | 0.0868101 | 0.03612284 | 0.02442706 | 0.03643246
[5 empty] | 0.02467783 | 0.03720761 |  |  | 0.05662894 | 0.03684256 | 0.087017 | 0.03689141 | 0.02467783 | 0.03720761
[5 empty] | 0.02491267 | 0.03798277 |  |  | 0.05664198 | 0.03761011 | 0.08747357 | 0.03765998 | 0.02491267 | 0.03798277
[5 empty] | 0.02503111 | 0.03875793 |  |  | 0.05702922 | 0.03837767 | 0.08837829 | 0.03842855 | 0.02503111 | 0.03875793
[5 empty] | 0.02493265 | 0.03953309 |  |  | 0.05729047 | 0.03914522 | 0.08852964 | 0.03919712 | 0.02493265 | 0.03953309
[5 empty] | 0.02511684 | 0.04030825 |  |  | 0.05702556 | 0.03991277 | 0.08922609 | 0.03996569 | 0.02511684 | 0.04030825
[5 empty] | 0.02508317 | 0.04108341 |  |  | 0.05753431 | 0.04068033 | 0.08886611 | 0.04073427 | 0.02508317 | 0.04108341
[5 empty] | 0.02513119 | 0.04185857 |  |  | 0.05731655 | 0.04144788 | 0.08914818 | 0.04150284 | 0.02513119 | 0.04185857
[5 empty] | 0.02537032 | 0.04263372 |  |  | 0.05737211 | 0.04221543 | 0.08937077 | 0.04227141 | 0.02537032 | 0.04263372
[5 empty] | 0.02527032 | 0.04340888 |  |  | 0.05770507 | 0.04298299 | 0.09003982 | 0.04303998 | 0.02527032 | 0.04340888
[5 empty] | 0.02516411 | 0.04418404 |  |  | 0.05750439 | 0.04375054 | 0.08963765 | 0.04380855 | 0.02516411 | 0.04418404
[5 empty] | 0.02534568 | 0.0449592 |  |  | 0.0571978 | 0.04451809 | 0.08972115 | 0.04457712 | 0.02534568 | 0.0449592
[5 empty] | 0.02521559 | 0.04573436 |  |  | 0.05768423 | 0.04528565 | 0.08978861 | 0.04534569 | 0.02521559 | 0.04573436
[5 empty] | 0.0252744 | 0.04650952 |  |  | 0.05726371 | 0.0460532 | 0.0891403 | 0.04611426 | 0.0252744 | 0.04650952
[5 empty] | 0.02502267 | 0.04728468 |  |  | 0.05733627 | 0.04682075 | 0.08927647 | 0.04688283 | 0.02502267 | 0.04728468
[5 empty] | 0.02496097 | 0.04805983 |  |  | 0.05740196 | 0.04758831 | 0.08979739 | 0.0476514 | 0.02496097 | 0.04805983
[5 empty] | 0.02498984 | 0.04883499 |  |  | 0.05736081 | 0.04835586 | 0.08950332 | 0.04841998 | 0.02498984 | 0.04883499
[5 empty] | 0.02500985 | 0.04961015 |  |  | 0.05741286 | 0.04912341 | 0.08879451 | 0.04918855 | 0.02500985 | 0.04961015
[5 empty] | 0.02472156 | 0.05038531 |  |  | 0.05705814 | 0.04989097 | 0.08907123 | 0.04995712 | 0.02472156 | 0.05038531
[5 empty] | 0.02462552 | 0.05116047 |  |  | 0.05709668 | 0.05065852 | 0.08853373 | 0.05072569 | 0.02462552 | 0.05116047
[5 empty] | 0.0245223 | 0.05193563 |  |  | 0.05682853 | 0.05142607 | 0.08878228 | 0.05149426 | 0.0245223 | 0.05193563
[5 empty] | 0.02461245 | 0.05271079 |  |  | 0.05705372 | 0.05219363 | 0.08891713 | 0.05226283 | 0.02461245 | 0.05271079
[5 empty] | 0.02449653 | 0.05348594 |  |  | 0.05667229 | 0.05296118 | 0.08833855 | 0.0530314 | 0.02449653 | 0.05348594
[5 empty] | 0.02427511 | 0.0542611 |  |  | 0.05668427 | 0.05372874 | 0.08824679 | 0.05379997 | 0.02427511 | 0.0542611
[5 empty] | 0.02404874 | 0.05503626 |  |  | 0.05648969 | 0.05449629 | 0.08844211 | 0.05456854 | 0.02404874 | 0.05503626
[5 empty] | 0.02391797 | 0.05581142 |  |  | 0.05648861 | 0.05526384 | 0.08802477 | 0.05533711 | 0.02391797 | 0.05581142
[5 empty] | 0.02398338 | 0.05658658 |  |  | 0.05668104 | 0.0560314 | 0.08709504 | 0.05610569 | 0.02398338 | 0.05658658
[5 empty] | 0.02374551 | 0.05736174 |  |  | 0.05666703 | 0.05679895 | 0.08775318 | 0.05687426 | 0.02374551 | 0.05736174
[5 empty] | 0.02360493 | 0.0581369 |  |  | 0.05644661 | 0.0575665 | 0.08739943 | 0.05764283 | 0.02360493 | 0.0581369
[5 empty] | 0.02346219 | 0.05891206 |  |  | 0.05611982 | 0.05833406 | 0.08703406 | 0.0584114 | 0.02346219 | 0.05891206
[5 empty] | 0.02341786 | 0.05968721 |  |  | 0.0561867 | 0.05910161 | 0.08605734 | 0.05917997 | 0.02341786 | 0.05968721
[5 empty] | 0.0231725 | 0.06046237 |  |  | 0.05594727 | 0.05986916 | 0.08656952 | 0.05994854 | 0.0231725 | 0.06046237
[5 empty] | 0.02302665 | 0.06123753 |  |  | 0.05560159 | 0.06063672 | 0.08557086 | 0.06071711 | 0.02302665 | 0.06123753
[5 empty] | 0.02288089 | 0.06201269 |  |  | 0.05534967 | 0.06140427 | 0.08556162 | 0.06148568 | 0.02288089 | 0.06201269
[5 empty] | 0.02273577 | 0.06278785 |  |  | 0.05569157 | 0.06217182 | 0.08524206 | 0.06225425 | 0.02273577 | 0.06278785
[5 empty] | 0.02269184 | 0.06356301 |  |  | 0.05542731 | 0.06293938 | 0.08511243 | 0.06302283 | 0.02269184 | 0.06356301
[5 empty] | 0.02244968 | 0.06433817 |  |  | 0.05485694 | 0.06370693 | 0.08447301 | 0.0637914 | 0.02244968 | 0.06433817
[5 empty] | 0.02230983 | 0.06511332 |  |  | 0.05488048 | 0.06447448 | 0.08472405 | 0.06455997 | 0.02230983 | 0.06511332
[5 empty] | 0.02207287 | 0.06588848 |  |  | 0.05479797 | 0.06524204 | 0.08366581 | 0.06532854 | 0.02207287 | 0.06588848
[5 empty] | 0.02203933 | 0.06666364 |  |  | 0.05460946 | 0.06600959 | 0.08329854 | 0.06609711 | 0.02203933 | 0.06666364
[5 empty] | 0.02190979 | 0.0674388 |  |  | 0.05411497 | 0.06677714 | 0.08282252 | 0.06686568 | 0.02190979 | 0.0674388
[5 empty] | 0.02178481 | 0.06821396 |  |  | 0.05391454 | 0.0675447 | 0.08313799 | 0.06763425 | 0.02178481 | 0.06821396
[5 empty] | 0.02156493 | 0.06898912 |  |  | 0.05370821 | 0.06831225 | 0.08244522 | 0.06840282 | 0.02156493 | 0.06898912
[5 empty] | 0.02155073 | 0.06976428 |  |  | 0.05399601 | 0.0690798 | 0.08194446 | 0.06917139 | 0.02155073 | 0.06976428
[5 empty] | 0.02144276 | 0.07053943 |  |  | 0.05327799 | 0.06984736 | 0.08193599 | 0.06993996 | 0.02144276 | 0.07053943
[5 empty] | 0.02144158 | 0.07131459 |  |  | 0.05345417 | 0.07061491 | 0.08162004 | 0.07070854 | 0.02144158 | 0.07131459
[5 empty] | 0.02134775 | 0.07208975 |  |  | 0.05332459 | 0.07138246 | 0.0810969 | 0.07147711 | 0.02134775 | 0.07208975
[5 empty] | 0.02116182 | 0.07286491 |  |  | 0.0527893 | 0.07215002 | 0.08026681 | 0.07224568 | 0.02116182 | 0.07286491
[5 empty] | 0.02108433 | 0.07364007 |  |  | 0.05264831 | 0.07291757 | 0.07973004 | 0.07301425 | 0.02108433 | 0.07364007
[5 empty] | 0.02111325 | 0.07441523 |  |  | 0.05220168 | 0.07368512 | 0.07978684 | 0.07378282 | 0.02111325 | 0.07441523
[5 empty] | 0.02104695 | 0.07519039 |  |  | 0.05184943 | 0.07445268 | 0.07873748 | 0.07455139 | 0.02104695 | 0.07519039
[5 empty] | 0.02088509 | 0.07596555 |  |  | 0.05189161 | 0.07522023 | 0.07838221 | 0.07531996 | 0.02088509 | 0.07596555
[5 empty] | 0.02092732 | 0.0767407 |  |  | 0.05162825 | 0.07598778 | 0.0782213 | 0.07608853 | 0.02092732 | 0.0767407
[5 empty] | 0.02077329 | 0.07751586 |  |  | 0.05135938 | 0.07675534 | 0.077555 | 0.0768571 | 0.02077329 | 0.07751586
[5 empty] | 0.02062267 | 0.07829102 |  |  | 0.05108504 | 0.07752289 | 0.07754964 | 0.07762568 | 0.02062267 | 0.07829102
[5 empty] | 0.0207751 | 0.07906618 |  |  | 0.05080527 | 0.07829044 | 0.07652573 | 0.07839425 | 0.0207751 | 0.07906618
[5 empty] | 0.02073025 | 0.07984134 |  |  | 0.0503201 | 0.079058 | 0.07578943 | 0.07916282 | 0.02073025 | 0.07984134
[5 empty] | 0.02058776 | 0.0806165 |  |  | 0.05012957 | 0.07982555 | 0.0747511 | 0.07993139 | 0.02058776 | 0.0806165
[5 empty] | 0.0204473 | 0.08139166 |  |  | 0.04993281 | 0.0805931 | 0.07392106 | 0.08069996 | 0.0204473 | 0.08139166
[5 empty] | 0.02060852 | 0.08216681 |  |  | 0.04923721 | 0.08136066 | 0.07250967 | 0.08146853 | 0.02060852 | 0.08216681
[5 empty] | 0.02037107 | 0.08294197 |  |  | 0.04919127 | 0.08212821 | 0.07192726 | 0.0822371 | 0.02037107 | 0.08294197
[5 empty] | 0.02033461 | 0.08371713 |  |  | 0.04810965 | 0.08289576 | 0.07118418 | 0.08300567 | 0.02033461 | 0.08371713
[5 empty] | 0.02049879 | 0.08449229 |  |  | 0.04740704 | 0.08366332 | 0.06979077 | 0.08377424 | 0.02049879 | 0.08449229
[5 empty] | 0.02046328 | 0.08526745 |  |  | 0.0467981 | 0.08443087 | 0.06865736 | 0.08454281 | 0.02046328 | 0.08526745
[5 empty] | 0.02032772 | 0.08604261 |  |  | 0.04569749 | 0.08519842 | 0.06749431 | 0.08531139 | 0.02032772 | 0.08604261
[5 empty] | 0.02029178 | 0.08681777 |  |  | 0.0445199 | 0.08596598 | 0.06621195 | 0.08607996 | 0.02029178 | 0.08681777
[5 empty] | 0.0203551 | 0.08759292 |  |  | 0.04357999 | 0.08673353 | 0.06432063 | 0.08684853 | 0.0203551 | 0.08759292
[5 empty] | 0.02021734 | 0.08836808 |  |  | 0.04219243 | 0.08750108 | 0.06303068 | 0.0876171 | 0.02021734 | 0.08836808
[5 empty] | 0.02027816 | 0.08914324 |  |  | 0.04097189 | 0.08826864 | 0.06235245 | 0.08838567 | 0.02027816 | 0.08914324
[5 empty] | 0.02013722 | 0.0899184 |  |  | 0.03973304 | 0.08903619 | 0.06049628 | 0.08915424 | 0.02013722 | 0.0899184
[5 empty] | 0.01999416 | 0.09069356 |  |  | 0.03819056 | 0.08980374 | 0.05987252 | 0.08992281 | 0.01999416 | 0.09069356
[5 empty] | 0.02004865 | 0.09146872 |  |  | 0.0374591 | 0.0905713 | 0.0578915 | 0.09069138 | 0.02004865 | 0.09146872
[5 empty] | 0.01990033 | 0.09224388 |  |  | 0.03585335 | 0.09133885 | 0.05736356 | 0.09145995 | 0.01990033 | 0.09224388
[5 empty] | 0.01994888 | 0.09301903 |  |  | 0.03488797 | 0.0921064 | 0.05579905 | 0.09222852 | 0.01994888 | 0.09301903
[5 empty] | 0.01989393 | 0.09379419 |  |  | 0.03377763 | 0.09287396 | 0.05520831 | 0.0929971 | 0.01989393 | 0.09379419
[5 empty] | 0.01983515 | 0.09456935 |  |  | 0.03253701 | 0.09364151 | 0.05430168 | 0.09376567 | 0.01983515 | 0.09456935
[5 empty] | 0.01967219 | 0.09534451 |  |  | 0.03168076 | 0.09440906 | 0.05376044 | 0.09453424 | 0.01967219 | 0.09534451
[5 empty] | 0.01980471 | 0.09611967 |  |  | 0.03072357 | 0.09517662 | 0.05212299 | 0.09530281 | 0.01980471 | 0.09611967
[5 empty] | 0.01973236 | 0.09689483 |  |  | 0.03018011 | 0.09594417 | 0.05168769 | 0.09607138 | 0.01973236 | 0.09689483
[5 empty] | 0.01945479 | 0.09766999 |  |  | 0.02944896 | 0.09671172 | 0.05055551 | 0.09683995 | 0.01945479 | 0.09766999
[5 empty] | 0.01947167 | 0.09844515 |  |  | 0.0288452 | 0.09747928 | 0.04962741 | 0.09760852 | 0.01947167 | 0.09844515
[5 empty] | 0.01928265 | 0.0992203 |  |  | 0.02845393 | 0.09824683 | 0.04880434 | 0.09837709 | 0.01928265 | 0.0992203
[5 empty] | 0.01928738 | 0.09999546 |  |  | 0.02797495 | 0.09901438 | 0.04808728 | 0.09914566 | 0.01928738 | 0.09999546
[5 empty] | 0.01918553 | 0.1007706 |  |  | 0.02730805 | 0.09978194 | 0.04777719 | 0.09991424 | 0.01918553 | 0.1007706
[5 empty] | 0.01897673 | 0.1015458 |  |  | 0.02675302 | 0.1005495 | 0.04707502 | 0.1006828 | 0.01897673 | 0.1015458
[5 empty] | 0.01905454 | 0.1023209 |  |  | 0.02600965 | 0.101317 | 0.04548174 | 0.1014514 | 0.01905454 | 0.1023209
[5 empty] | 0.01870272 | 0.1030961 |  |  | 0.02567772 | 0.1020846 | 0.04509831 | 0.1022199 | 0.01870272 | 0.1030961
[5 empty] | 0.01829542 | 0.1038713 |  |  | 0.02515703 | 0.1028521 | 0.0443257 | 0.1029885 | 0.01829542 | 0.1038713
[5 empty] | 0.01765682 | 0.1046464 |  |  | 0.02444737 | 0.1036197 | 0.04406486 | 0.1037571 | 0.01765682 | 0.1046464
[5 empty] | 0.01701113 | 0.1054216 |  |  | 0.02404853 | 0.1043873 | 0.04251676 | 0.1045257 | 0.01701113 | 0.1054216
[5 empty] | 0.01638253 | 0.1061967 |  |  | 0.02366029 | 0.1051548 | 0.04178235 | 0.1052942 | 0.01638253 | 0.1061967
[5 empty] | 0.01559522 | 0.1069719 |  |  | 0.02328246 | 0.1059224 | 0.04116261 | 0.1060628 | 0.01559522 | 0.1069719
[5 empty] | 0.01467339 | 0.107747 |  |  | 0.0224148 | 0.1066899 | 0.0411585 | 0.1068314 | 0.01467339 | 0.107747
[5 empty] | 0.01404123 | 0.1085222 |  |  | 0.02205713 | 0.1074575 | 0.04017097 | 0.1075999 | 0.01404123 | 0.1085222
[5 empty] | 0.01302294 | 0.1092974 |  |  | 0.02190922 | 0.108225 | 0.03910098 | 0.1083685 | 0.01302294 | 0.1092974
[5 empty] | 0.0123427 | 0.1100725 |  |  | 0.02137086 | 0.1089926 | 0.03884951 | 0.1091371 | 0.0123427 | 0.1100725
[5 empty] | 0.01152472 | 0.1108477 |  |  | 0.02054185 | 0.1097601 | 0.03831751 | 0.1099057 | 0.01152472 | 0.1108477
[5 empty] | 0.01089318 | 0.1116228 |  |  | 0.02022198 | 0.1105277 | 0.03770595 | 0.1106742 | 0.01089318 | 0.1116228
[5 empty] | 0.01047227 | 0.112398 |  |  | 0.02011103 | 0.1112952 | 0.03641578 | 0.1114428 | 0.01047227 | 0.112398
[5 empty] | 0.009986195 | 0.1131732 |  |  | 0.0194088 | 0.1120628 | 0.03674797 | 0.1122114 | 0.009986195 | 0.1131732
[5 empty] | 0.009956266 | 0.1139483 |  |  | 0.01921507 | 0.1128303 | 0.03590349 | 0.1129799 | 0.009956266 | 0.1139483
[5 empty] | 0.009786514 | 0.1147235 |  |  | 0.01872964 | 0.1135979 | 0.03538328 | 0.1137485 | 0.009786514 | 0.1147235
[5 empty] | 0.009520231 | 0.1154986 |  |  | 0.01815229 | 0.1143655 | 0.03428832 | 0.1145171 | 0.009520231 | 0.1154986
[5 empty] | 0.009257411 | 0.1162738 |  |  | 0.01808282 | 0.115133 | 0.03431957 | 0.1152857 | 0.009257411 | 0.1162738
[5 empty] | 0.009098048 | 0.117049 |  |  | 0.01782101 | 0.1159006 | 0.03417799 | 0.1160542 | 0.009098048 | 0.117049
[5 empty] | 0.009042133 | 0.1178241 |  |  | 0.01746665 | 0.1166681 | 0.03296454 | 0.1168228 | 0.009042133 | 0.1178241
[5 empty] | 0.00888966 | 0.1185993 |  |  | 0.01721954 | 0.1174357 | 0.03278018 | 0.1175914 | 0.00888966 | 0.1185993
[5 empty] | 0.008740623 | 0.1193744 |  |  | 0.01657946 | 0.1182032 | 0.03242264 | 0.1183599 | 0.008740623 | 0.1193744
[5 empty] | 0.008495014 | 0.1201496 |  |  | 0.0161462 | 0.1189708 | 0.03277025 | 0.1191285 | 0.008495014 | 0.1201496
[5 empty] | 0.008552827 | 0.1209247 |  |  | 0.01581956 | 0.1197383 | 0.03161909 | 0.1198971 | 0.008552827 | 0.1209247
[5 empty] | 0.008314055 | 0.1216999 |  |  | 0.01589932 | 0.1205059 | 0.03206948 | 0.1206657 | 0.008314055 | 0.1216999
[5 empty] | 0.00827869 | 0.1224751 |  |  | 0.01538527 | 0.1212734 | 0.03082171 | 0.1214342 | 0.00827869 | 0.1224751
[5 empty] | 0.008146726 | 0.1232502 |  |  | 0.0150772 | 0.122041 | 0.0305761 | 0.1222028 | 0.008146726 | 0.1232502
[5 empty] | 0.008018157 | 0.1240254 |  |  | 0.01457491 | 0.1228085 | 0.03023295 | 0.1229714 | 0.008018157 | 0.1240254
[5 empty] | 0.007892975 | 0.1248005 |  |  | 0.01437818 | 0.1235761 | 0.03039257 | 0.1237399 | 0.007892975 | 0.1248005
[5 empty] | 0.007571173 | 0.1255757 |  |  | 0.0140868 | 0.1243436 | 0.02995527 | 0.1245085 | 0.007571173 | 0.1255757
[5 empty] | 0.007552744 | 0.1263509 |  |  | 0.01380051 | 0.1251112 | 0.02942135 | 0.1252771 | 0.007552744 | 0.1263509
[5 empty] | 0.007337682 | 0.127126 |  |  | 0.01351732 | 0.1258788 | 0.02919112 | 0.1260457 | 0.007337682 | 0.127126
[5 empty] | 0.00742598 | 0.1279012 |  |  | 0.01313633 | 0.1266463 | 0.0292649 | 0.1268142 | 0.00742598 | 0.1279012
[5 empty] | 0.007217631 | 0.1286763 |  |  | 0.0128577 | 0.1274139 | 0.02894298 | 0.1275828 | 0.007217631 | 0.1286763
[5 empty] | 0.007012628 | 0.1294515 |  |  | 0.01268158 | 0.1281814 | 0.02812568 | 0.1283514 | 0.007012628 | 0.1294515
[5 empty] | 0.006910963 | 0.1302266 |  |  | 0.01270812 | 0.128949 | 0.0283133 | 0.1291199 | 0.006910963 | 0.1302266
[5 empty] | 0.006812632 | 0.1310018 |  |  | 0.01243748 | 0.1297165 | 0.02800614 | 0.1298885 | 0.006812632 | 0.1310018
[5 empty] | 0.006717625 | 0.131777 |  |  | 0.01176983 | 0.1304841 | 0.02770453 | 0.1306571 | 0.006717625 | 0.131777
[5 empty] | 0.006625937 | 0.1325521 |  |  | 0.0118053 | 0.1312516 | 0.02670876 | 0.1314256 | 0.006625937 | 0.1325521
[5 empty] | 0.00653756 | 0.1333273 |  |  | 0.01124407 | 0.1320192 | 0.02631914 | 0.1321942 | 0.00653756 | 0.1333273
[5 empty] | 0.006452489 | 0.1341024 |  |  | 0.01108628 | 0.1327867 | 0.02623598 | 0.1329628 | 0.006452489 | 0.1341024
[5 empty] | 0.006370715 | 0.1348776 |  |  | 0.01083209 | 0.1335543 | 0.02615958 | 0.1337314 | 0.006370715 | 0.1348776
[5 empty] | 0.006492232 | 0.1356528 |  |  | 0.01088165 | 0.1343218 | 0.02629026 | 0.1344999 | 0.006492232 | 0.1356528
[5 empty] | 0.006217033 | 0.1364279 |  |  | 0.01063513 | 0.1350894 | 0.02582832 | 0.1352685 | 0.006217033 | 0.1364279
[5 empty] | 0.006345112 | 0.1372031 |  |  | 0.01019267 | 0.1358569 | 0.02507407 | 0.1360371 | 0.006345112 | 0.1372031
[5 empty] | 0.006276461 | 0.1379782 |  |  | 0.009654427 | 0.1366245 | 0.02512781 | 0.1368056 | 0.006276461 | 0.1379782
[5 empty] | 0.006211073 | 0.1387534 |  |  | 0.009820566 | 0.1373921 | 0.02508986 | 0.1375742 | 0.006211073 | 0.1387534
[5 empty] | 0.005948942 | 0.1395286 |  |  | 0.009191237 | 0.1381596 | 0.02476052 | 0.1383428 | 0.005948942 | 0.1395286
[5 empty] | 0.006090061 | 0.1403037 |  |  | 0.009066596 | 0.1389272 | 0.0243401 | 0.1391114 | 0.006090061 | 0.1403037
[5 empty] | 0.005934423 | 0.1410789 |  |  | 0.008846798 | 0.1396947 | 0.0242289 | 0.1398799 | 0.005934423 | 0.1410789
[5 empty] | 0.005882021 | 0.141854 |  |  | 0.008531999 | 0.1404623 | 0.02362724 | 0.1406485 | 0.005882021 | 0.141854
[5 empty] | 0.005732848 | 0.1426292 |  |  | 0.008322354 | 0.1412298 | 0.02373541 | 0.1414171 | 0.005732848 | 0.1426292
[5 empty] | 0.005786897 | 0.1434043 |  |  | 0.008618019 | 0.1419974 | 0.02405374 | 0.1421856 | 0.005786897 | 0.1434043
[5 empty] | 0.005744161 | 0.1441795 |  |  | 0.00811915 | 0.1427649 | 0.02308252 | 0.1429542 | 0.005744161 | 0.1441795
[5 empty] | 0.005604635 | 0.1449547 |  |  | 0.007925901 | 0.1435325 | 0.02292206 | 0.1437228 | 0.005604635 | 0.1449547
[5 empty] | 0.005568309 | 0.1457298 |  |  | 0.007538428 | 0.1443 | 0.02287267 | 0.1444914 | 0.005568309 | 0.1457298
[5 empty] | 0.005535179 | 0.146505 |  |  | 0.007556886 | 0.1450676 | 0.02353466 | 0.1452599 | 0.005535179 | 0.146505
[5 empty] | 0.005605236 | 0.1472801 |  |  | 0.007681432 | 0.1458351 | 0.02310834 | 0.1460285 | 0.005605236 | 0.1472801
[5 empty] | 0.005478475 | 0.1480553 |  |  | 0.007212221 | 0.1466027 | 0.022694 | 0.1467971 | 0.005478475 | 0.1480553
[5 empty] | 0.005454887 | 0.1488305 |  |  | 0.006949407 | 0.1473702 | 0.02239197 | 0.1475656 | 0.005454887 | 0.1488305
[5 empty] | 0.005434467 | 0.1496056 |  |  | 0.006693147 | 0.1481378 | 0.02240254 | 0.1483342 | 0.005434467 | 0.1496056
[5 empty] | 0.005617207 | 0.1503808 |  |  | 0.007043596 | 0.1489054 | 0.02212603 | 0.1491028 | 0.005617207 | 0.1503808
[5 empty] | 0.005403101 | 0.1511559 |  |  | 0.006900909 | 0.1496729 | 0.02296274 | 0.1498714 | 0.005403101 | 0.1511559
[5 empty] | 0.005392142 | 0.1519311 |  |  | 0.006265242 | 0.1504405 | 0.02241298 | 0.1506399 | 0.005392142 | 0.1519311
[5 empty] | 0.005384322 | 0.1527062 |  |  | 0.006136751 | 0.151208 | 0.02247706 | 0.1514085 | 0.005384322 | 0.1527062
[5 empty] | 0.005379635 | 0.1534814 |  |  | 0.00641559 | 0.1519756 | 0.02235528 | 0.1521771 | 0.005379635 | 0.1534814
[5 empty] | 0.005578075 | 0.1542566 |  |  | 0.006101916 | 0.1527431 | 0.02214795 | 0.1529456 | 0.005578075 | 0.1542566