## 1
Общество с ограниченной ответственностью "Инженерная геология" (ООО "ИнжГео") | [11 empty] | Общество с ограниченной ответственностью "Инженерная геология" (ООО "ИнжГео")
Юр. адрес: 117279, г. Москва, ул. Миклухо-Маклая, 36 а, этаж 5, пом. XXIII к. 76-84 | [11 empty] | Юр. адрес: 117279, г. Москва, ул. Миклухо-Маклая, 36 а, этаж 5, пом. XXIII к. 76-84 | [8 empty] | нагр |  |  | X0 | Y0 | R |  | нагр |  |  |  | X0 | Y0 | R | нагр |  |  |  | X0 | Y0 | R |  | нагр |  |  |  | X0 | Y0 | R
Телефон/факс +7 (495) 132-30-00, Адрес электронной почты inbox@inj-geo.ru | [11 empty] | Телефон/факс +7 (495) 132-30-00, Адрес электронной почты inbox@inj-geo.ru | [12 empty] | 0 | [7 empty] | 0 | [6 empty] | 0 | [7 empty] | 0
[21 empty] | девиатор | [6 empty] | девиатор | [6 empty] | девиатор | [7 empty] | девиатор
Испытательная лаборатория ООО «ИнжГео» | [11 empty] | Испытательная лаборатория ООО «ИнжГео» | [8 empty] | x0 | Угол | X | Y |  |  |  | x0 |  | Угол | X | Y |  |  | x0 |  | Угол | X | Y |  |  |  | x0 |  | Угол | X | Y
Адрес места осуществления деятельности лаборатории: г. Москва, просп. Вернадского, д. 51, стр. 1 | [11 empty] | Адрес места осуществления деятельности лаборатории: г. Москва, просп. Вернадского, д. 51, стр. 1 | [9 empty] | 0 | [7 empty] | 0 | [6 empty] | 0 | [7 empty] | 0
Телефон +7(910)4557682, E-mail: slg85@mail.ru | [11 empty] | Телефон +7(910)4557682, E-mail: slg85@mail.ru | [9 empty] | 5 | [7 empty] | 5 | [6 empty] | 5 | [7 empty] | 5
[22 empty] | 10 | [7 empty] | 10 | [6 empty] | 10 | [7 empty] | 10
[12 empty] | Протокол испытаний № 13-63/275 от 31-07-2023 | [9 empty] | 15 | [7 empty] | 15 | [6 empty] | 15 | [7 empty] | 15
[22 empty] | 20 | [7 empty] | 20 | [6 empty] | 20 | [7 empty] | 20
[12 empty] | Наименование и адрес заказчика: Переход трубопровода через р. Енисей | [9 empty] | 25 | [7 empty] | 25 | [6 empty] | 25 | [7 empty] | 25
[12 empty] | Наименование объекта: ООО Регионстрой | [9 empty] | 30 | [7 empty] | 30 | [6 empty] | 30 | [7 empty] | 30
Наименование используемого метода/методики: ГОСТ 12248.4-2020 | [11 empty] | Наименование используемого метода/методики: ГОСТ 12248.3-2020 | [9 empty] | 35 | [7 empty] | 35 | [6 empty] | 35 | [7 empty] | 35
Условия проведения испытания: температура окружающей среды (18 - 25)0С, влажность воздуха (40 - 75)% | [11 empty] | Условия проведения испытания: температура окружающей среды (18 - 25)0С, влажность воздуха (40 - 75)% | [9 empty] | 40 | [7 empty] | 40 | [6 empty] | 40 | [7 empty] | 40
[12 empty] | Дата получение объекта подлежащего испытаниям: 04-07-2023 | [9 empty] | 45 | [7 empty] | 45 | [6 empty] | 45 | [7 empty] | 45
[12 empty] | Дата испытания: 25.10.2022-19.11.2275 | [9 empty] | 50 | [7 empty] | 50 | [6 empty] | 50 | [7 empty] | 50
[22 empty] | 55 | [7 empty] | 55 | [6 empty] | 55 | [7 empty] | 55
Испытание грунтов методом трехосного сжатия | [11 empty] | Испытание грунтов методом трехосного сжатия | [9 empty] | 60 | [7 empty] | 60 | [6 empty] | 60 | [7 empty] | 60
[22 empty] | 65 | [7 empty] | 65 | [6 empty] | 65 | [7 empty] | 65
Лабораторный номер: | [6 empty] | We, д.е. = |  |  |  |  | Лабораторный номер: |  | 1310 |  |  |  | We, д.е. = | 0.48752864 |  |  | 70 | [7 empty] | 70 | [6 empty] | 70 | [7 empty] | 70
Номер скважины: | [6 empty] | ρ, г/см3 = |  |  |  |  | Номер скважины: |  | BH-154 |  |  |  | ρ, г/см3 = | 1.54 |  |  | 75 | [7 empty] | 75 | [6 empty] | 75 | [7 empty] | 75
Глубина отбора, м: | [6 empty] | ρs, г/см3 = |  |  |  |  | Глубина отбора, м: |  | 4.8 |  |  |  | ρs, г/см3 = | 2.74 |  |  | 80 | [7 empty] | 80 | [6 empty] | 80 | [7 empty] | 80
Наименование грунта: | [6 empty] | e, д.е. = |  |  |  |  | Наименование грунта: |  | Суглинок, после оттаивания текучий, легкий песчанистый |  |  |  | e, д.е. = | 1.646642 |  |  | 85 | [7 empty] | 85 | [6 empty] | 85 | [7 empty] | 85
Схема проведения опыта: | [6 empty] | IL, д.е. = |  |  |  |  | Схема проведения опыта: |  | КД |  |  |  | IL, д.е. = | 2.216 |  |  | 90 | [7 empty] | 90 | [6 empty] | 90 | [7 empty] | 90
[22 empty] | 95 | [7 empty] | 95 | [6 empty] | 95 | [7 empty] | 95
[22 empty] | 100 | [7 empty] | 100 | [6 empty] | 100 | [7 empty] | 100
Результаты испытаний | [11 empty] | Результаты испытаний | [9 empty] | 105 | [7 empty] | 105 | [6 empty] | 105 | [7 empty] | 105
[22 empty] | 110 | [7 empty] | 110 | [6 empty] | 110 | [7 empty] | 110
[22 empty] | 115 | [7 empty] | 115 | [6 empty] | 115 | [7 empty] | 115
[22 empty] | 120 | [7 empty] | 120 | [6 empty] | 120 | [7 empty] | 120
[22 empty] | 125 | [7 empty] | 125 | [6 empty] | 125 | [7 empty] | 125
[22 empty] | 130 | [7 empty] | 130 | [6 empty] | 130 | [7 empty] | 130
[22 empty] | 135 | [7 empty] | 135 | [6 empty] | 135 | [7 empty] | 135
[22 empty] | 140 | [7 empty] | 140 | [6 empty] | 140 | [7 empty] | 140
[22 empty] | 145 | [7 empty] | 145 | [6 empty] | 145 | [7 empty] | 145
[22 empty] | 150 | [7 empty] | 150 | [6 empty] | 150 | [7 empty] | 150
[22 empty] | 155 | [7 empty] | 155 | [6 empty] | 155 | [7 empty] | 155
[22 empty] | 160 | [7 empty] | 160 | [6 empty] | 160 | [7 empty] | 160
[22 empty] | 165 | [7 empty] | 165 | [6 empty] | 165 | [7 empty] | 165
[22 empty] | 170 | [7 empty] | 170 | [6 empty] | 170 | [7 empty] | 170
[22 empty] | 175 | [7 empty] | 175 | [6 empty] | 175 | [7 empty] | 175
[22 empty] | 180 | [7 empty] | 180 | [6 empty] | 180 | [7 empty] | 180
[13 empty] | Давление в камере, Мпа σ3 | Вертикальная нагрузка, Мпа σ1 | Поровое давление, Мпа u
[7 empty] | Коэфф. Точки | [5 empty] | 0.0724416 | 0.1119706 | [5 empty] | 1 | [6 empty] | σ3,кПа | σ1,кПа | u, кПа |  |  |  | 4
[13 empty] | 0.1724416 | 0.2443053 | [27 empty] | δ3, Мпа | δ1-δ3, МПа | δ1, МПа | δ1, КПа
|  |  | Модуль деформации, МПа: | [9 empty] | 0.2724416 | 0.3766401 | [21 empty] | С, МПа:
|  |  | Е0= | [32 empty] | φ, град:
|  |  | E50 = | [32 empty] | E, Мпа
|  |  | Коэф. Поперечной деформации, ϑ = | [9 empty] | Эффективные значения угла внутреннего трения и удельного сцепления ϕ', С' | [13 empty] | x | 0
[13 empty] | ϕ', град. = | 8 | [12 empty] | y |  |  |  | С, кПа | φ,°
[13 empty] | С', МПа = | 0.007
| Исполнитель: | [6 empty] | Морозов Д.С. |  |  |  |  | Исполнитель: |  |  |  |  | Морозов Д.С.
| Начальник исп. лаборатории: | [6 empty] | Семиколенова Л.Г. |  |  |  |  | Начальник исп. лаборатории: |  |  |  |  | Семиколенова Л.Г.
Лист 1 , всего листов 2 | [11 empty] | Лист 2 , всего листов 2
Частичное воспроизведение протокола испытаний без письменного разрешения ООО «ИнжГео» ЗАПРЕЩАЕТСЯ | [11 empty] | Частичное воспроизведение протокола испытаний без письменного разрешения ООО «ИнжГео» ЗАПРЕЩАЕТСЯ
[5 empty] | второй график |  | первый график | [9 empty] | К Пуассона
dev50 | epsE50 | ind | devE0 | epsE0 | dev | eps | sigma |  | dev1 | eps1 | dev2 | eps2 | dev3 | eps3 |  | Глины
0.01976448 | 0.0235115 |  |  |  | 0 | 0 |  |  | 0 | 0 | 0 | 0 | 0 | 0 |  | < 0 | 0,20-0,30
ind |  |  |  |  | 0.001517565 | 0.0008285315 |  |  | 0.002599539 | 0.0008009559 | 0.006400778 | 0.0007961386 | 0.001517565 | 0.0008285315 |  | 0-0,25 | 0,30-0,38
2 |  |  |  |  | 0.00320387 | 0.001657063 |  |  | 0.006312765 | 0.001601912 | 0.01237632 | 0.001592277 | 0.00320387 | 0.001657063 |  | 0,25< | 0,38-0,45
E0 |  |  |  |  | 0.004649715 | 0.002485594 |  |  | 0.008694493 | 0.002402868 | 0.01894724 | 0.002388416 | 0.004649715 | 0.002485594 |  | Суглинки | 0,35-0,37
epsE0 | devE0 |  |  |  | 0.006145902 | 0.003314126 |  |  | 0.0105584 | 0.002904449 | 0.02433413 | 0.003184554 | 0.006145902 | 0.003314126 |  | Пески и супеси | 0,30-0,35
0.011818558 | 0.0165584 |  |  |  | 0.00738323 | 0.004142657 |  |  | 0.01326688 | 0.004004779 | 0.02975759 | 0.003980693 | 0.00738323 | 0.004142657
[5 empty] | 0.008952501 | 0.004971189 |  |  | 0.01487968 | 0.004805735 | 0.03383824 | 0.004776832 | 0.008952501 | 0.004971189
График E50 |  | График E |  |  | 0.01024452 | 0.00579972 |  |  | 0.01659105 | 0.005606691 | 0.03779666 | 0.00557297 | 0.01024452 | 0.00579972
eps | q | sigma |  |  | 0.01145007 | 0.006628252 |  |  | 0.01810934 | 0.006407647 | 0.04145348 | 0.006369109 | 0.01145007 | 0.006628252
Горизонтальная линия E50 |  | Касательная |  |  | 0.01245998 | 0.007456783 |  |  | 0.01974293 | 0.007208603 | 0.04452929 | 0.007165247 | 0.01245998 | 0.007456783
0 |  | a | b |  | 0.01346503 | 0.008285315 |  |  | 0.02170018 | 0.008009559 | 0.0465584 | 0.008106479 | 0.01346503 | 0.008285315
|  |  | 0 |  | 0.01455602 | 0.009113846 |  |  | 0.02288944 | 0.008810514 | 0.04726761 | 0.008757525 | 0.01455602 | 0.009113846
Вертикальная линия E50 |  | p1 и p2 |  |  | 0.01512377 | 0.009942378 |  |  | 0.02461908 | 0.00961147 | 0.04806985 | 0.009553663 | 0.01512377 | 0.009942378
| 0 | 0 |  |  | 0.01565906 | 0.01077091 |  |  | 0.02599748 | 0.01041243 | 0.04841271 | 0.0103498 | 0.01565906 | 0.01077091
[5 empty] | 0.0165584 | 0.011818558 |  |  | 0.02733298 | 0.01121338 | 0.0491459 | 0.01114594 | 0.0165584 | 0.011818558
Касательная линия E50 |  |  |  |  | 0.0165221 | 0.01242797 |  |  | 0.02893396 | 0.01201434 | 0.04961916 | 0.01194208 | 0.0165221 | 0.01242797
0 | 0 | Горизонтальная 1 |  |  | 0.01713505 | 0.0132565 |  |  | 0.02960877 | 0.01281529 | 0.04958221 | 0.01273822 | 0.01713505 | 0.0132565
[5 empty] | 0.01740275 | 0.01408503 |  |  | 0.03126578 | 0.01361625 | 0.04998478 | 0.01353436 | 0.01740275 | 0.01408503
Горизонтальная линия qкр |  |  |  |  | 0.01743316 | 0.01491357 |  |  | 0.03221336 | 0.01441721 | 0.05067659 | 0.01433049 | 0.01743316 | 0.01491357
Горизонтальная линия q |  | Горизонтальная 2 |  |  | 0.01763427 | 0.0157421 |  |  | 0.03335987 | 0.01521816 | 0.05209923 | 0.01511869 | 0.01763427 | 0.0157421
0 |  | 0 |  |  | 0.01801403 | 0.01657063 |  |  | 0.03501366 | 0.01601912 | 0.05280003 | 0.01592277 | 0.01801403 | 0.01657063
[5 empty] | 0.01818042 | 0.01739916 |  |  | 0.03593186 | 0.01647381 | 0.05343829 | 0.01671891 | 0.01818042 | 0.01739916
Вертикальная линия q |  |  |  |  | 0.01814141 | 0.01822769 |  |  | 0.03768981 | 0.01762103 | 0.05441211 | 0.01751505 | 0.01814141 | 0.01822769
| 0 |  |  |  | 0.01840496 | 0.01905622 |  |  | 0.0391278 | 0.01842198 | 0.05551141 | 0.01831119 | 0.01840496 | 0.01905622
[5 empty] | 0.01867905 | 0.01988476 |  |  | 0.04039409 | 0.01922294 | 0.05752615 | 0.01910733 | 0.01867905 | 0.01988476
[5 empty] | 0.01877165 | 0.02071329 |  |  | 0.0415841 | 0.0200239 | 0.05894626 | 0.01990347 | 0.01877165 | 0.02071329
[5 empty] | 0.01909072 | 0.02154182 |  |  | 0.04259323 | 0.02082485 | 0.0602617 | 0.0206996 | 0.01909072 | 0.02154182
[5 empty] | 0.01934423 | 0.02237035 |  |  | 0.04441688 | 0.02162581 | 0.06236242 | 0.02149574 | 0.01934423 | 0.02237035
[5 empty] | 0.01976448 | 0.0235115 |  |  | 0.04585047 | 0.02242676 | 0.06393834 | 0.02229188 | 0.01976448 | 0.0235115
[5 empty] | 0.01990414 | 0.02402741 |  |  | 0.0468894 | 0.02322772 | 0.06557942 | 0.02308802 | 0.01990414 | 0.02402741
[5 empty] | 0.02030168 | 0.02485594 |  |  | 0.04842907 | 0.02402868 | 0.0682756 | 0.02388416 | 0.02030168 | 0.02485594
[5 empty] | 0.02112618 | 0.02568448 |  |  | 0.05006489 | 0.02482963 | 0.06931683 | 0.0246803 | 0.02112618 | 0.02568448
[5 empty] | 0.02186406 | 0.02651301 |  |  | 0.05189228 | 0.02563059 | 0.07139306 | 0.02547644 | 0.02186406 | 0.02651301
[5 empty] | 0.02260174 | 0.02734154 |  |  | 0.05300662 | 0.02643154 | 0.07319421 | 0.02627257 | 0.02260174 | 0.02734154
[5 empty] | 0.02362564 | 0.02817007 |  |  | 0.05410334 | 0.0272325 | 0.07571025 | 0.02706871 | 0.02362564 | 0.02817007
[5 empty] | 0.02462218 | 0.0289986 |  |  | 0.05587784 | 0.02803345 | 0.07773111 | 0.02786485 | 0.02462218 | 0.0289986
[5 empty] | 0.02547777 | 0.02982713 |  |  | 0.05712551 | 0.02883441 | 0.07924674 | 0.02866099 | 0.02547777 | 0.02982713
[5 empty] | 0.02667883 | 0.03065566 |  |  | 0.05854178 | 0.02963537 | 0.08194709 | 0.02945713 | 0.02667883 | 0.03065566
[5 empty] | 0.02781178 | 0.0314842 |  |  | 0.05992205 | 0.03043632 | 0.08352209 | 0.03025327 | 0.02781178 | 0.0314842
[5 empty] | 0.02896304 | 0.03231273 |  |  | 0.06086172 | 0.03123728 | 0.0855617 | 0.03104941 | 0.02896304 | 0.03231273
[5 empty] | 0.03021901 | 0.03314126 |  |  | 0.06245619 | 0.03203823 | 0.08735585 | 0.03184554 | 0.03021901 | 0.03314126
[5 empty] | 0.03106613 | 0.03396979 |  |  | 0.06350088 | 0.03283919 | 0.0896945 | 0.03264168 | 0.03106613 | 0.03396979
[5 empty] | 0.0324908 | 0.03479832 |  |  | 0.0641912 | 0.03364015 | 0.09066758 | 0.03343782 | 0.0324908 | 0.03479832
[5 empty] | 0.03327945 | 0.03562685 |  |  | 0.06552254 | 0.0344411 | 0.09296504 | 0.03423396 | 0.03327945 | 0.03562685
[5 empty] | 0.0346185 | 0.03645538 |  |  | 0.06629031 | 0.03524206 | 0.09397682 | 0.0350301 | 0.0346185 | 0.03645538
[5 empty] | 0.03529435 | 0.03728392 |  |  | 0.06738993 | 0.03604301 | 0.09609288 | 0.03582624 | 0.03529435 | 0.03728392
[5 empty] | 0.03619343 | 0.03811245 |  |  | 0.0682168 | 0.03684397 | 0.09770315 | 0.03662238 | 0.03619343 | 0.03811245
[5 empty] | 0.03710215 | 0.03894098 |  |  | 0.06876631 | 0.03764493 | 0.09899758 | 0.03741851 | 0.03710215 | 0.03894098
[5 empty] | 0.03770693 | 0.03976951 |  |  | 0.06953389 | 0.03844588 | 0.09976611 | 0.03821465 | 0.03770693 | 0.03976951
[5 empty] | 0.0385942 | 0.04059804 |  |  | 0.06971493 | 0.03924684 | 0.1008987 | 0.03901079 | 0.0385942 | 0.04059804
[5 empty] | 0.03895036 | 0.04142657 |  |  | 0.07030485 | 0.04004779 | 0.1018853 | 0.03980693 | 0.03895036 | 0.04142657
[5 empty] | 0.03926183 | 0.0422551 |  |  | 0.07129904 | 0.04084875 | 0.1025158 | 0.04060307 | 0.03926183 | 0.0422551
[5 empty] | 0.03952897 | 0.04308364 |  |  | 0.07099292 | 0.0416497 | 0.1028802 | 0.04139921 | 0.03952897 | 0.04308364
[5 empty] | 0.03932781 | 0.04391217 |  |  | 0.07186371 | 0.04245066 | 0.1039684 | 0.04219535 | 0.03932781 | 0.04391217
[5 empty] | 0.03952079 | 0.0447407 |  |  | 0.07176136 | 0.04325162 | 0.1041985 | 0.04299148 | 0.03952079 | 0.0447407
[5 empty] | 0.03920751 | 0.04556923 |  |  | 0.07185056 | 0.04405257 | 0.1037947 | 0.04378762 | 0.03920751 | 0.04556923
[5 empty] | 0.03928806 | 0.04639776 |  |  | 0.07169787 | 0.04485353 | 0.1041616 | 0.04458376 | 0.03928806 | 0.04639776
[5 empty] | 0.03926253 | 0.04722629 |  |  | 0.0713066 | 0.04565448 | 0.1034954 | 0.0453799 | 0.03926253 | 0.04722629
[5 empty] | 0.03923103 | 0.04805482 |  |  | 0.07107857 | 0.04645544 | 0.103997 | 0.04617604 | 0.03923103 | 0.04805482
[5 empty] | 0.03939364 | 0.04888336 |  |  | 0.07091557 | 0.0472564 | 0.1034675 | 0.04697218 | 0.03939364 | 0.04888336
[5 empty] | 0.03915046 | 0.04971189 |  |  | 0.07081941 | 0.04805735 | 0.103308 | 0.04776832 | 0.03915046 | 0.04971189
[5 empty] | 0.0390016 | 0.05054042 |  |  | 0.07049192 | 0.04885831 | 0.1027194 | 0.04856445 | 0.0390016 | 0.05054042
[5 empty] | 0.03914715 | 0.05136895 |  |  | 0.0706349 | 0.04965926 | 0.1032028 | 0.04936059 | 0.03914715 | 0.05136895
[5 empty] | 0.03908719 | 0.05219748 |  |  | 0.06995016 | 0.05046022 | 0.1021591 | 0.05015673 | 0.03908719 | 0.05219748
[5 empty] | 0.03892184 | 0.05302601 |  |  | 0.06983951 | 0.05126117 | 0.1021895 | 0.05095287 | 0.03892184 | 0.05302601
[5 empty] | 0.03875119 | 0.05385454 |  |  | 0.06980476 | 0.05206213 | 0.1018948 | 0.05174901 | 0.03875119 | 0.05385454
[5 empty] | 0.03867533 | 0.05468308 |  |  | 0.06914772 | 0.05286309 | 0.1011763 | 0.05254515 | 0.03867533 | 0.05468308
[5 empty] | 0.03879436 | 0.05551161 |  |  | 0.0686702 | 0.05366404 | 0.1017348 | 0.05334129 | 0.03879436 | 0.05551161
[5 empty] | 0.03870838 | 0.05634014 |  |  | 0.06837401 | 0.054465 | 0.1006714 | 0.05413742 | 0.03870838 | 0.05634014
[5 empty] | 0.03841748 | 0.05716867 |  |  | 0.06816097 | 0.05526595 | 0.1010871 | 0.05493356 | 0.03841748 | 0.05716867
[5 empty] | 0.03862177 | 0.0579972 |  |  | 0.06743287 | 0.05606691 | 0.100383 | 0.0557297 | 0.03862177 | 0.0579972
[5 empty] | 0.03822132 | 0.05882573 |  |  | 0.06699154 | 0.05686787 | 0.10006 | 0.05652584 | 0.03822132 | 0.05882573
[5 empty] | 0.03831626 | 0.05965427 |  |  | 0.06663878 | 0.05766882 | 0.09961925 | 0.05732198 | 0.03831626 | 0.05965427
[5 empty] | 0.03820666 | 0.0604828 |  |  | 0.0662764 | 0.05846978 | 0.09916168 | 0.05811812 | 0.03820666 | 0.0604828
[5 empty] | 0.03799263 | 0.06131133 |  |  | 0.06540622 | 0.05927073 | 0.09868835 | 0.05891426 | 0.03799263 | 0.06131133
[5 empty] | 0.03787426 | 0.06213986 |  |  | 0.06513004 | 0.06007169 | 0.09770027 | 0.0597104 | 0.03787426 | 0.06213986
[5 empty] | 0.03775165 | 0.06296839 |  |  | 0.06464967 | 0.06087264 | 0.09779846 | 0.06050653 | 0.03775165 | 0.06296839
[5 empty] | 0.0378249 | 0.06379692 |  |  | 0.06406692 | 0.0616736 | 0.09718396 | 0.06130267 | 0.0378249 | 0.06379692
[5 empty] | 0.0373941 | 0.06462545 |  |  | 0.06378361 | 0.06247456 | 0.09645778 | 0.06209881 | 0.0373941 | 0.06462545
[5 empty] | 0.03745934 | 0.06545399 |  |  | 0.06290154 | 0.06327551 | 0.09542094 | 0.06289495 | 0.03745934 | 0.06545399
[5 empty] | 0.03712074 | 0.06628252 |  |  | 0.06292253 | 0.06407647 | 0.09557447 | 0.06369109 | 0.03712074 | 0.06628252
[5 empty] | 0.03717838 | 0.06711105 |  |  | 0.06254838 | 0.06487742 | 0.09521939 | 0.06448723 | 0.03717838 | 0.06711105
[5 empty] | 0.03683235 | 0.06793958 |  |  | 0.06208091 | 0.06567838 | 0.09365672 | 0.06528337 | 0.03683235 | 0.06793958
[5 empty] | 0.03698276 | 0.06876811 |  |  | 0.06142192 | 0.06647934 | 0.09348749 | 0.0660795 | 0.03698276 | 0.06876811
[5 empty] | 0.03682971 | 0.06959664 |  |  | 0.06067322 | 0.06728029 | 0.09271271 | 0.06687564 | 0.03682971 | 0.06959664
[5 empty] | 0.03647328 | 0.07042517 |  |  | 0.06033664 | 0.06808125 | 0.09193341 | 0.06767178 | 0.03647328 | 0.07042517
[5 empty] | 0.03621357 | 0.07125371 |  |  | 0.06021396 | 0.0688822 | 0.09205062 | 0.06846792 | 0.03621357 | 0.07125371
[5 empty] | 0.03635069 | 0.07208224 |  |  | 0.05970702 | 0.06968316 | 0.09176535 | 0.06926406 | 0.03635069 | 0.07208224
[5 empty] | 0.03608473 | 0.07291077 |  |  | 0.05891414 | 0.07048411 | 0.09047862 | 0.0700602 | 0.03608473 | 0.07291077
[5 empty] | 0.03601578 | 0.0737393 |  |  | 0.05882634 | 0.07128507 | 0.09029147 | 0.07085634 | 0.03601578 | 0.0737393
[5 empty] | 0.03584395 | 0.07456783 |  |  | 0.05874257 | 0.07208603 | 0.0892049 | 0.07165247 | 0.03584395 | 0.07456783
[5 empty] | 0.03546932 | 0.07539636 |  |  | 0.0578623 | 0.07288698 | 0.08881996 | 0.07244861 | 0.03546932 | 0.07539636
[5 empty] | 0.03539199 | 0.07622489 |  |  | 0.05738504 | 0.07368794 | 0.08833764 | 0.07324475 | 0.03539199 | 0.07622489
[5 empty] | 0.03521207 | 0.07705343 |  |  | 0.05701026 | 0.07448889 | 0.08795899 | 0.07404089 | 0.03521207 | 0.07705343
[5 empty] | 0.03492964 | 0.07788196 |  |  | 0.05723744 | 0.07528985 | 0.08668502 | 0.07483703 | 0.03492964 | 0.07788196
[5 empty] | 0.03484481 | 0.07871049 |  |  | 0.05636607 | 0.07609081 | 0.08671675 | 0.07563317 | 0.03484481 | 0.07871049
[5 empty] | 0.03475767 | 0.07953902 |  |  | 0.05639565 | 0.07689176 | 0.08595522 | 0.07642931 | 0.03475767 | 0.07953902
[5 empty] | 0.03456832 | 0.08036755 |  |  | 0.05612564 | 0.07769272 | 0.08510143 | 0.07722544 | 0.03456832 | 0.08036755
[5 empty] | 0.03427685 | 0.08119608 |  |  | 0.05515555 | 0.07849367 | 0.08485641 | 0.07802158 | 0.03427685 | 0.08119608
[5 empty] | 0.03398336 | 0.08202461 |  |  | 0.05538485 | 0.07929463 | 0.08442118 | 0.07881772 | 0.03398336 | 0.08202461
[5 empty] | 0.03368794 | 0.08285315 |  |  | 0.05491302 | 0.08009559 | 0.0833946 | 0.07961386 | 0.03368794 | 0.08285315
[5 empty] | 0.03369071 | 0.08368168 |  |  | 0.05423956 | 0.08089654 | 0.08325885 | 0.08041 | 0.03369071 | 0.08368168
[5 empty] | 0.03329174 | 0.08451021 |  |  | 0.05426395 | 0.0816975 | 0.08231027 | 0.08120614 | 0.03329174 | 0.08451021
[5 empty] | 0.03308194 | 0.08533874 |  |  | 0.05348568 | 0.08249845 | 0.08264947 | 0.08200228 | 0.03308194 | 0.08533874
[5 empty] | 0.0328284 | 0.08616727 |  |  | 0.05340422 | 0.08329941 | 0.08127709 | 0.08279841 | 0.0328284 | 0.08616727
[5 empty] | 0.0327321 | 0.0869958 |  |  | 0.05271907 | 0.08410036 | 0.08069373 | 0.08359455 | 0.0327321 | 0.0869958
[5 empty] | 0.03239749 | 0.08782433 |  |  | 0.05262971 | 0.08490132 | 0.08010001 | 0.08439069 | 0.03239749 | 0.08782433
[5 empty] | 0.03182903 | 0.08865287 |  |  | 0.05233562 | 0.08570228 | 0.07979657 | 0.08518683 | 0.03182903 | 0.08865287
[5 empty] | 0.03163119 | 0.0894814 |  |  | 0.0516363 | 0.08650323 | 0.07898401 | 0.08598297 | 0.03163119 | 0.0894814
[5 empty] | 0.03120841 | 0.09030993 |  |  | 0.05093122 | 0.08730419 | 0.07896296 | 0.08677911 | 0.03120841 | 0.09030993
[5 empty] | 0.03056518 | 0.09113846 |  |  | 0.05121987 | 0.08810514 | 0.07823404 | 0.08757525 | 0.03056518 | 0.09113846
[5 empty] | 0.03010593 | 0.09196699 |  |  | 0.05020174 | 0.0889061 | 0.07749787 | 0.08837138 | 0.03010593 | 0.09196699
[5 empty] | 0.02993514 | 0.09279552 |  |  | 0.05027631 | 0.08970706 | 0.07705507 | 0.08916752 | 0.02993514 | 0.09279552
[5 empty] | 0.02945727 | 0.09362405 |  |  | 0.04974307 | 0.09050801 | 0.07580626 | 0.08996366 | 0.02945727 | 0.09362405
[5 empty] | 0.02877678 | 0.09445259 |  |  | 0.04930151 | 0.09130897 | 0.07535205 | 0.0907598 | 0.02877678 | 0.09445259
[5 empty] | 0.02819812 | 0.09528112 |  |  | 0.04885109 | 0.09210992 | 0.07439308 | 0.09155594 | 0.02819812 | 0.09528112
[5 empty] | 0.02782575 | 0.09610965 |  |  | 0.04819133 | 0.09291088 | 0.07362995 | 0.09235208 | 0.02782575 | 0.09610965
[5 empty] | 0.02726415 | 0.09693818 |  |  | 0.04802169 | 0.09371183 | 0.07396329 | 0.09314822 | 0.02726415 | 0.09693818
[5 empty] | 0.02711776 | 0.09776671 |  |  | 0.04714166 | 0.09451279 | 0.07289373 | 0.09394435 | 0.02711776 | 0.09776671
[5 empty] | 0.02639106 | 0.09859524 |  |  | 0.04705073 | 0.09531375 | 0.07182187 | 0.09474049 | 0.02639106 | 0.09859524
[5 empty] | 0.02598849 | 0.09942378 |  |  | 0.04614839 | 0.0961147 | 0.07154834 | 0.09553663 | 0.02598849 | 0.09942378
[5 empty] | 0.02591452 | 0.1002523 |  |  | 0.04553412 | 0.09691566 | 0.07097376 | 0.09633277 | 0.02591452 | 0.1002523
[5 empty] | 0.02527362 | 0.1010808 |  |  | 0.0456074 | 0.09771661 | 0.07039876 | 0.09712891 | 0.02527362 | 0.1010808
[5 empty] | 0.02526735 | 0.1019094 |  |  | 0.04436772 | 0.09851757 | 0.06962343 | 0.09792505 | 0.02526735 | 0.1019094
[5 empty] | 0.02476705 | 0.1027379 |  |  | 0.04421457 | 0.09931853 | 0.0682434 | 0.09872119 | 0.02476705 | 0.1027379
[5 empty] | 0.02446474 | 0.1035664 |  |  | 0.04394742 | 0.1001195 | 0.06835765 | 0.09951733 | 0.02446474 | 0.1035664
[5 empty] | 0.02426102 | 0.104395 |  |  | 0.04306578 | 0.1009204 | 0.06686637 | 0.1003135 | 0.02426102 | 0.104395
[5 empty] | 0.0237565 | 0.1052235 |  |  | 0.04256911 | 0.1017214 | 0.06626974 | 0.1011096 | 0.0237565 | 0.1052235
[5 empty] | 0.02365178 | 0.106052 |  |  | 0.04194745 | 0.1025223 | 0.06616794 | 0.1019057 | 0.02365178 | 0.106052
[5 empty] | 0.02324747 | 0.1068806 |  |  | 0.0414299 | 0.1033233 | 0.06526117 | 0.1027019 | 0.02324747 | 0.1068806
[5 empty] | 0.02314417 | 0.1077091 |  |  | 0.03991186 | 0.1041243 | 0.0644496 | 0.103498 | 0.02314417 | 0.1077091
[5 empty] | 0.02254248 | 0.1085376 |  |  | 0.03910542 | 0.1049252 | 0.06403342 | 0.1042942 | 0.02254248 | 0.1085376
[5 empty] | 0.02234302 | 0.1093662 |  |  | 0.03832266 | 0.1057262 | 0.06281283 | 0.1050903 | 0.02234302 | 0.1093662
[5 empty] | 0.02194638 | 0.1101947 |  |  | 0.03767566 | 0.1065271 | 0.06198799 | 0.1058864 | 0.02194638 | 0.1101947
[5 empty] | 0.02185317 | 0.1110232 |  |  | 0.03617652 | 0.1073281 | 0.06175911 | 0.1066826 | 0.02185317 | 0.1110232
[5 empty] | 0.021664 | 0.1118517 |  |  | 0.03543732 | 0.108129 | 0.06092635 | 0.1074787 | 0.021664 | 0.1118517
[5 empty] | 0.02107947 | 0.1126803 |  |  | 0.03357014 | 0.10893 | 0.06018992 | 0.1082748 | 0.02107947 | 0.1126803
[5 empty] | 0.02090018 | 0.1135088 |  |  | 0.03248707 | 0.109731 | 0.05904999 | 0.109071 | 0.02090018 | 0.1135088
[5 empty] | 0.02062674 | 0.1143373 |  |  | 0.03160019 | 0.1105319 | 0.05850675 | 0.1098671 | 0.02062674 | 0.1143373
[5 empty] | 0.02045976 | 0.1151659 |  |  | 0.03002159 | 0.1113329 | 0.05756038 | 0.1106633 | 0.02045976 | 0.1151659
[5 empty] | 0.02019983 | 0.1159944 |  |  | 0.02936335 | 0.1121338 | 0.05721108 | 0.1114594 | 0.02019983 | 0.1159944
[5 empty] | 0.01974756 | 0.1168229 |  |  | 0.02833756 | 0.1129348 | 0.05615901 | 0.1122555 | 0.01974756 | 0.1168229
[5 empty] | 0.01980356 | 0.1176515 |  |  | 0.02735631 | 0.1137357 | 0.05600438 | 0.1130517 | 0.01980356 | 0.1176515
[5 empty] | 0.01936844 | 0.11848 |  |  | 0.02583167 | 0.1145367 | 0.05504737 | 0.1138478 | 0.01936844 | 0.11848
[5 empty] | 0.01904279 | 0.1193085 |  |  | 0.02507573 | 0.1153376 | 0.05388815 | 0.114644 | 0.01904279 | 0.1193085
[5 empty] | 0.01882722 | 0.1201371 |  |  | 0.02440059 | 0.1161386 | 0.05362692 | 0.1154401 | 0.01882722 | 0.1201371
[5 empty] | 0.01862234 | 0.1209656 |  |  | 0.02301832 | 0.1169396 | 0.05266386 | 0.1162362 | 0.01862234 | 0.1209656
[5 empty] | 0.01872874 | 0.1217941 |  |  | 0.022541 | 0.1177405 | 0.05149916 | 0.1170324 | 0.01872874 | 0.1217941
[5 empty] | 0.01834705 | 0.1226227 |  |  | 0.02248073 | 0.1185415 | 0.051033 | 0.1178285 | 0.01834705 | 0.1226227
[5 empty] | 0.01827785 | 0.1234512 |  |  | 0.02194959 | 0.1193424 | 0.05046557 | 0.1186247 | 0.01827785 | 0.1234512
[5 empty] | 0.01812176 | 0.1242797 |  |  | 0.02175328 | 0.1201434 | 0.04919705 | 0.1194208 | 0.01812176 | 0.1242797
[5 empty] | 0.01787937 | 0.1251083 |  |  | 0.02119693 | 0.1209443 | 0.04882763 | 0.1202169 | 0.01787937 | 0.1251083
[5 empty] | 0.0177513 | 0.1259368 |  |  | 0.02064531 | 0.1217453 | 0.04765749 | 0.1210131 | 0.0177513 | 0.1259368
[5 empty] | 0.01783815 | 0.1267653 |  |  | 0.02039844 | 0.1225462 | 0.04718679 | 0.1218092 | 0.01783815 | 0.1267653
[5 empty] | 0.01744052 | 0.1275938 |  |  | 0.02015634 | 0.1233472 | 0.04701481 | 0.1226053 | 0.01744052 | 0.1275938
[5 empty] | 0.01745902 | 0.1284224 |  |  | 0.02021905 | 0.1241482 | 0.0455411 | 0.1234015 | 0.01745902 | 0.1284224
[5 empty] | 0.01749425 | 0.1292509 |  |  | 0.01988657 | 0.1249491 | 0.04546565 | 0.1241976 | 0.01749425 | 0.1292509
[5 empty] | 0.01744679 | 0.1300794 |  |  | 0.01995894 | 0.1257501 | 0.04428845 | 0.1249938 | 0.01744679 | 0.1300794
[5 empty] | 0.01750759 | 0.130908 |  |  | 0.01983618 | 0.126551 | 0.0433095 | 0.1257899 | 0.01750759 | 0.130908
[5 empty] | 0.01736917 | 0.1317365 |  |  | 0.01901832 | 0.127352 | 0.04262878 | 0.126586 | 0.01736917 | 0.1317365
[5 empty] | 0.01713154 | 0.132565 |  |  | 0.01890537 | 0.1281529 | 0.04154629 | 0.1273822 | 0.01713154 | 0.132565
[5 empty] | 0.0172947 | 0.1333936 |  |  | 0.01889735 | 0.1289539 | 0.04146201 | 0.1281783 | 0.0172947 | 0.1333936
[5 empty] | 0.01705866 | 0.1342221 |  |  | 0.01839431 | 0.1297548 | 0.04037594 | 0.1289745 | 0.01705866 | 0.1342221
[5 empty] | 0.01712344 | 0.1350506 |  |  | 0.01869624 | 0.1305558 | 0.03968806 | 0.1297706 | 0.01712344 | 0.1350506
[5 empty] | 0.01708903 | 0.1358792 |  |  | 0.01860319 | 0.1313568 | 0.03889836 | 0.1305667 | 0.01708903 | 0.1358792
[5 empty] | 0.01715545 | 0.1367077 |  |  | 0.01831517 | 0.1321577 | 0.03780684 | 0.1313629 | 0.01715545 | 0.1367077
[5 empty] | 0.0170227 | 0.1375362 |  |  | 0.01773221 | 0.1329587 | 0.03741349 | 0.132159 | 0.0170227 | 0.1375362
[5 empty] | 0.01689079 | 0.1383648 |  |  | 0.01795433 | 0.1337596 | 0.03641829 | 0.1329551 | 0.01689079 | 0.1383648
[5 empty] | 0.01695974 | 0.1391933 |  |  | 0.01748155 | 0.1345606 | 0.03572124 | 0.1337513 | 0.01695974 | 0.1391933
[5 empty] | 0.01712955 | 0.1400218 |  |  | 0.0175139 | 0.1353615 | 0.03422232 | 0.1345474 | 0.01712955 | 0.1400218
[5 empty] | 0.01700023 | 0.1408503 |  |  | 0.01745139 | 0.1361625 | 0.03412154 | 0.1353436 | 0.01700023 | 0.1408503
[5 empty] | 0.01707178 | 0.1416789 |  |  | 0.01709407 | 0.1369635 | 0.03261886 | 0.1361397 | 0.01707178 | 0.1416789
[5 empty] | 0.01674422 | 0.1425074 |  |  | 0.01674194 | 0.1377644 | 0.0320143 | 0.1369358 | 0.01674422 | 0.1425074
[5 empty] | 0.01691755 | 0.1433359 |  |  | 0.01689503 | 0.1385654 | 0.03160783 | 0.137732 | 0.01691755 | 0.1433359
[5 empty] | 0.01689178 | 0.1441645 |  |  | 0.01655337 | 0.1393663 | 0.03029945 | 0.1385281 | 0.01689178 | 0.1441645
[5 empty] | 0.01666692 | 0.144993 |  |  | 0.01651697 | 0.1401673 | 0.02938914 | 0.1393243 | 0.01666692 | 0.144993
[5 empty] | 0.01684298 | 0.1458215 |  |  | 0.01618586 | 0.1409682 | 0.02957691 | 0.1401204 | 0.01684298 | 0.1458215
[5 empty] | 0.01681996 | 0.1466501 |  |  | 0.01616007 | 0.1417692 | 0.02826273 | 0.1409165 | 0.01681996 | 0.1466501
[5 empty] | 0.01659788 | 0.1474786 |  |  | 0.01633962 | 0.1425701 | 0.0276466 | 0.1417127 | 0.01659788 | 0.1474786
[5 empty] | 0.01667674 | 0.1483071 |  |  | 0.01632453 | 0.1433711 | 0.02642851 | 0.1425088 | 0.01667674 | 0.1483071
[5 empty] | 0.01685655 | 0.1491357 |  |  | 0.01591483 | 0.1441721 | 0.02590845 | 0.1433049 | 0.01685655 | 0.1491357
[5 empty] | 0.01683732 | 0.1499642 |  |  | 0.01541053 | 0.144973 | 0.02448641 | 0.1441011 | 0.01683732 | 0.1499642
[5 empty] | 0.01671906 | 0.1507927 |  |  | 0.01551167 | 0.145774 | 0.02456237 | 0.1448972 | 0.01671906 | 0.1507927
[5 empty] | 0.01650177 | 0.1516213 |  |  | 0.01531826 | 0.1465749 | 0.02373634 | 0.1456934 | 0.01650177 | 0.1516213
[5 empty] | 0.01678547 | 0.1524498 |  |  | 0.01573034 | 0.1473759 | 0.0228083 | 0.1464895 | 0.01678547 | 0.1524498
[5 empty] | 0.01667015 | 0.1532783 |  |  | 0.01554791 | 0.1481768 | 0.02137823 | 0.1472856 | 0.01667015 | 0.1532783
[5 empty] | 0.01655584 | 0.1541069 |  |  | 0.01537101 | 0.1489778 | 0.02074614 | 0.1480818 | 0.01655584 | 0.1541069
[5 empty] | 0.01654254 | 0.1549354 |  |  | 0.01559966 | 0.1497787 | 0.019912 | 0.1488779 | 0.01654254 | 0.1549354
[5 empty] | 0.01663025 | 0.1557639 |  |  | 0.01543389 | 0.1505797 | 0.01967582 | 0.1496741 | 0.01663025 | 0.1557639
[5 empty] | 0.01641899 | 0.1565924 |  |  | 0.01487371 | 0.1513807 | 0.01793758 | 0.1504702 | 0.01641899 | 0.1565924
[5 empty] | 0.01640877 | 0.157421 |  |  | 0.01521915 | 0.1521816 | 0.01739727 | 0.1512663 | 0.01640877 | 0.157421
[5 empty] | 0.01669958 | 0.1582495 |  |  | 0.01517023 | 0.1529826 | 0.01705488 | 0.1520625 | 0.01669958 | 0.1582495
[5 empty] | 0.01659144 | 0.159078 |  |  | 0.01462698 | 0.1537835 | 0.0158104 | 0.1528586 | 0.01659144 | 0.159078
[5 empty] | 0.01638436 | 0.1599066 |  |  | 0.01498942 | 0.1545845 | 0.01446382 | 0.1536547 | 0.01638436 | 0.1599066
[5 empty] | 0.01637835 | 0.1607351 |  |  | 0.01495758 | 0.1553854 | 0.01411514 | 0.1544509 | 0.01637835 | 0.1607351
[5 empty] | 0.01637342 | 0.1615636 |  |  | 0.01523147 | 0.1561864 | 0.01346434 | 0.155247 | 0.01637342 | 0.1615636
[5 empty] | 0.01646956 | 0.1623922 |  |  | 0.01481112 | 0.1569873 | 0.01281141 | 0.1560432 | 0.01646956 | 0.1623922
[5 empty] | 0.0165668 | 0.1632207 |  |  | 0.01469656 | 0.1577883 | 0.01125634 | 0.1568393 | 0.0165668 | 0.1632207
[5 empty] | 0.01656513 | 0.1640492 |  |  | 0.0145878 | 0.1585893 | 0.01079913 | 0.1576354 | 0.01656513 | 0.1640492
[5 empty] | 0.01656458 | 0.1648778 |  |  | 0.01498488 | 0.1593902 | 0.009439757 | 0.1584316 | 0.01656458 | 0.1648778