## 1
Общество с ограниченной ответственностью "Инженерная геология" (ООО "ИнжГео") | [11 empty] | Общество с ограниченной ответственностью "Инженерная геология" (ООО "ИнжГео")
Юр. адрес: 117279, г. Москва, ул. Миклухо-Маклая, 36 а, этаж 5, пом. XXIII к. 76-84 | [11 empty] | Юр. адрес: 117279, г. Москва, ул. Миклухо-Маклая, 36 а, этаж 5, пом. XXIII к. 76-84 | [8 empty] | нагр |  |  | X0 | Y0 | R |  | нагр |  |  |  | X0 | Y0 | R | нагр |  |  |  | X0 | Y0 | R |  | нагр |  |  |  | X0 | Y0 | R
Телефон/факс +7 (495) 132-30-00, Адрес электронной почты inbox@inj-geo.ru | [11 empty] | Телефон/факс +7 (495) 132-30-00, Адрес электронной почты inbox@inj-geo.ru | [12 empty] | 0 | [7 empty] | 0 | [6 empty] | 0 | [7 empty] | 0
[21 empty] | девиатор | [6 empty] | девиатор | [6 empty] | девиатор | [7 empty] | девиатор
Испытательная лаборатория ООО «ИнжГео» | [11 empty] | Испытательная лаборатория ООО «ИнжГео» | [8 empty] | x0 | Угол | X | Y |  |  |  | x0 |  | Угол | X | Y |  |  | x0 |  | Угол | X | Y |  |  |  | x0 |  | Угол | X | Y
Адрес места осуществления деятельности лаборатории: г. Москва, просп. Вернадского, д. 51, стр. 1 | [11 empty] | Адрес места осуществления деятельности лаборатории: г. Москва, просп. Вернадского, д. 51, стр. 1 | [9 empty] | 0 | [7 empty] | 0 | [6 empty] | 0 | [7 empty] | 0
Телефон +7(910)4557682, E-mail: slg85@mail.ru | [11 empty] | Телефон +7(910)4557682, E-mail: slg85@mail.ru | [9 empty] | 5 | [7 empty] | 5 | [6 empty] | 5 | [7 empty] | 5
[22 empty] | 10 | [7 empty] | 10 | [6 empty] | 10 | [7 empty] | 10
[12 empty] | Протокол испытаний № 13-63/277 от 02-08-2023 | [9 empty] | 15 | [7 empty] | 15 | [6 empty] | 15 | [7 empty] | 15
[22 empty] | 20 | [7 empty] | 20 | [6 empty] | 20 | [7 empty] | 20
[12 empty] | Наименование и адрес заказчика: Переход трубопровода через р. Енисей | [9 empty] | 25 | [7 empty] | 25 | [6 empty] | 25 | [7 empty] | 25
[12 empty] | Наименование объекта: ООО Регионстрой | [9 empty] | 30 | [7 empty] | 30 | [6 empty] | 30 | [7 empty] | 30
Наименование используемого метода/методики: ГОСТ 12248.4-2020 | [11 empty] | Наименование используемого метода/методики: ГОСТ 12248.3-2020 | [9 empty] | 35 | [7 empty] | 35 | [6 empty] | 35 | [7 empty] | 35
Условия проведения испытания: температура окружающей среды (18 - 25)0С, влажность воздуха (40 - 75)% | [11 empty] | Условия проведения испытания: температура окружающей среды (18 - 25)0С, влажность воздуха (40 - 75)% | [9 empty] | 40 | [7 empty] | 40 | [6 empty] | 40 | [7 empty] | 40
[12 empty] | Дата получение объекта подлежащего испытаниям: 06-07-2023 | [9 empty] | 45 | [7 empty] | 45 | [6 empty] | 45 | [7 empty] | 45
[12 empty] | Дата испытания: 25.10.2022-19.11.2277 | [9 empty] | 50 | [7 empty] | 50 | [6 empty] | 50 | [7 empty] | 50
[22 empty] | 55 | [7 empty] | 55 | [6 empty] | 55 | [7 empty] | 55
Испытание грунтов методом трехосного сжатия | [11 empty] | Испытание грунтов методом трехосного сжатия | [9 empty] | 60 | [7 empty] | 60 | [6 empty] | 60 | [7 empty] | 60
[22 empty] | 65 | [7 empty] | 65 | [6 empty] | 65 | [7 empty] | 65
Лабораторный номер: | [6 empty] | We, д.е. = |  |  |  |  | Лабораторный номер: |  | 1312 |  |  |  | We, д.е. = | 0.516964139 |  |  | 70 | [7 empty] | 70 | [6 empty] | 70 | [7 empty] | 70
Номер скважины: | [6 empty] | ρ, г/см3 = |  |  |  |  | Номер скважины: |  | BH-156 |  |  |  | ρ, г/см3 = | 1.64 |  |  | 75 | [7 empty] | 75 | [6 empty] | 75 | [7 empty] | 75
Глубина отбора, м: | [6 empty] | ρs, г/см3 = |  |  |  |  | Глубина отбора, м: |  | 0.6 |  |  |  | ρs, г/см3 = | 2.7 |  |  | 80 | [7 empty] | 80 | [6 empty] | 80 | [7 empty] | 80
Наименование грунта: | [6 empty] | e, д.е. = |  |  |  |  | Наименование грунта: |  | Суглинок, после оттаивания текучий, легкий пылеватый |  |  |  | e, д.е. = | 1.497441 |  |  | 85 | [7 empty] | 85 | [6 empty] | 85 | [7 empty] | 85
Схема проведения опыта: | [6 empty] | IL, д.е. = |  |  |  |  | Схема проведения опыта: |  | КД |  |  |  | IL, д.е. = | 2.729 |  |  | 90 | [7 empty] | 90 | [6 empty] | 90 | [7 empty] | 90
[22 empty] | 95 | [7 empty] | 95 | [6 empty] | 95 | [7 empty] | 95
[22 empty] | 100 | [7 empty] | 100 | [6 empty] | 100 | [7 empty] | 100
Результаты испытаний | [11 empty] | Результаты испытаний | [9 empty] | 105 | [7 empty] | 105 | [6 empty] | 105 | [7 empty] | 105
[22 empty] | 110 | [7 empty] | 110 | [6 empty] | 110 | [7 empty] | 110
[22 empty] | 115 | [7 empty] | 115 | [6 empty] | 115 | [7 empty] | 115
[22 empty] | 120 | [7 empty] | 120 | [6 empty] | 120 | [7 empty] | 120
[22 empty] | 125 | [7 empty] | 125 | [6 empty] | 125 | [7 empty] | 125
[22 empty] | 130 | [7 empty] | 130 | [6 empty] | 130 | [7 empty] | 130
[22 empty] | 135 | [7 empty] | 135 | [6 empty] | 135 | [7 empty] | 135
[22 empty] | 140 | [7 empty] | 140 | [6 empty] | 140 | [7 empty] | 140
[22 empty] | 145 | [7 empty] | 145 | [6 empty] | 145 | [7 empty] | 145
[22 empty] | 150 | [7 empty] | 150 | [6 empty] | 150 | [7 empty] | 150
[22 empty] | 155 | [7 empty] | 155 | [6 empty] | 155 | [7 empty] | 155
[22 empty] | 160 | [7 empty] | 160 | [6 empty] | 160 | [7 empty] | 160
[22 empty] | 165 | [7 empty] | 165 | [6 empty] | 165 | [7 empty] | 165
[22 empty] | 170 | [7 empty] | 170 | [6 empty] | 170 | [7 empty] | 170
[22 empty] | 175 | [7 empty] | 175 | [6 empty] | 175 | [7 empty] | 175
[22 empty] | 180 | [7 empty] | 180 | [6 empty] | 180 | [7 empty] | 180
[13 empty] | Давление в камере, Мпа σ3 | Вертикальная нагрузка, Мпа σ1 | Поровое давление, Мпа u
[7 empty] | Коэфф. Точки | [5 empty] | 0.05 | 0.08025293 | [5 empty] | 1 | [6 empty] | σ3,кПа | σ1,кПа | u, кПа |  |  |  | 4
[13 empty] | 0.15 | 0.2173418 | [27 empty] | δ3, Мпа | δ1-δ3, МПа | δ1, МПа | δ1, КПа
|  |  | Модуль деформации, МПа: | [9 empty] | 0.25 | 0.3544307 | [21 empty] | С, МПа:
|  |  | Е0= | [32 empty] | φ, град:
|  |  | E50 = | [32 empty] | E, Мпа
|  |  | Коэф. Поперечной деформации, ϑ = | [9 empty] | Эффективные значения угла внутреннего трения и удельного сцепления ϕ', С' | [13 empty] | x | 0
[13 empty] | ϕ', град. = | 9 | [12 empty] | y |  |  |  | С, кПа | φ,°
[13 empty] | С', МПа = | 0.005
| Исполнитель: | [6 empty] | Морозов Д.С. |  |  |  |  | Исполнитель: |  |  |  |  | Морозов Д.С.
| Начальник исп. лаборатории: | [6 empty] | Семиколенова Л.Г. |  |  |  |  | Начальник исп. лаборатории: |  |  |  |  | Семиколенова Л.Г.
Лист 1 , всего листов 2 | [11 empty] | Лист 2 , всего листов 2
Частичное воспроизведение протокола испытаний без письменного разрешения ООО «ИнжГео» ЗАПРЕЩАЕТСЯ | [11 empty] | Частичное воспроизведение протокола испытаний без письменного разрешения ООО «ИнжГео» ЗАПРЕЩАЕТСЯ
[5 empty] | второй график |  | первый график | [9 empty] | К Пуассона
dev50 | epsE50 | ind | devE0 | epsE0 | dev | eps | sigma |  | dev1 | eps1 | dev2 | eps2 | dev3 | eps3 |  | Глины
0.01512647 | 0.009388274 |  |  |  | 0 | 0 |  |  | 0 | 0 | 0 | 0 | 0 | 0 |  | < 0 | 0,20-0,30
ind |  |  |  |  | 0.001820697 | 0.0007774627 |  |  | 0.005490104 | 0.0007711033 | 0.008479318 | 0.0007707485 | 0.001820697 | 0.0007774627 |  | 0-0,25 | 0,30-0,38
2 |  |  |  |  | 0.003934747 | 0.001554925 |  |  | 0.01130981 | 0.001542207 | 0.019 | 0.001814214 | 0.003934747 | 0.001554925 |  | 0,25< | 0,38-0,45
E0 |  |  |  |  | 0.005460304 | 0.002332388 |  |  | 0.01536904 | 0.00231331 | 0.02254643 | 0.002312246 | 0.005460304 | 0.002332388 |  | Суглинки | 0,35-0,37
epsE0 | devE0 |  |  |  | 0.007 | 0.003041196 |  |  | 0.018 | 0.002715353 | 0.02854958 | 0.003082994 | 0.007 | 0.003041196 |  | Пески и супеси | 0,30-0,35
0.003041196 | 0.007 |  |  |  | 0.008104178 | 0.003887314 |  |  | 0.02247982 | 0.003855517 | 0.03442413 | 0.003853743 | 0.008104178 | 0.003887314
[5 empty] | 0.009624596 | 0.004664776 |  |  | 0.02557721 | 0.00462662 | 0.03931668 | 0.004624491 | 0.009624596 | 0.004664776
График E50 |  | График E |  |  | 0.01056977 | 0.005442239 |  |  | 0.02862184 | 0.005397723 | 0.0440738 | 0.00539524 | 0.01056977 | 0.005442239
eps | q | sigma |  |  | 0.01183158 | 0.006219702 |  |  | 0.03064481 | 0.006168827 | 0.04784207 | 0.006165988 | 0.01183158 | 0.006219702
Горизонтальная линия E50 |  | Касательная |  |  | 0.01260189 | 0.006997165 |  |  | 0.0336709 | 0.007256221 | 0.05221534 | 0.007122541 | 0.01260189 | 0.006997165
0 |  | a | b |  | 0.01367257 | 0.007774627 |  |  | 0.03445093 | 0.007711033 | 0.05332419 | 0.007707485 | 0.01367257 | 0.007774627
|  |  | 0 |  | 0.01433549 | 0.00855209 |  |  | 0.03565617 | 0.008482137 | 0.05560868 | 0.008478234 | 0.01433549 | 0.00855209
Вертикальная линия E50 |  | p1 и p2 |  |  | 0.01512647 | 0.009388274 |  |  | 0.03653947 | 0.00925324 | 0.0575527 | 0.009248982 | 0.01512647 | 0.009388274
| 0 | 0 |  |  | 0.01545754 | 0.01010702 |  |  | 0.03790054 | 0.01002434 | 0.05995603 | 0.01001973 | 0.01545754 | 0.01010702
[5 empty] | 0.01592654 | 0.01088448 |  |  | 0.03923909 | 0.01079545 | 0.06151845 | 0.01079048 | 0.01592654 | 0.01088448
Касательная линия E50 |  |  |  |  | 0.01658949 | 0.01166194 |  |  | 0.04065482 | 0.01156655 | 0.06343973 | 0.01156123 | 0.01658949 | 0.01166194
0 | 0 | Горизонтальная 1 |  |  | 0.01714604 | 0.0124394 |  |  | 0.04174744 | 0.01233765 | 0.06551964 | 0.01233198 | 0.01714604 | 0.0124394
[5 empty] | 0.01759584 | 0.01321687 |  |  | 0.04301666 | 0.01310876 | 0.06725797 | 0.01310272 | 0.01759584 | 0.01321687
Горизонтальная линия qкр |  |  |  |  | 0.01843853 | 0.01399433 |  |  | 0.04366218 | 0.01387986 | 0.06845449 | 0.01387347 | 0.01843853 | 0.01399433
Горизонтальная линия q |  | Горизонтальная 2 |  |  | 0.01877374 | 0.01477179 |  |  | 0.04478372 | 0.01465096 | 0.07020898 | 0.01464422 | 0.01877374 | 0.01477179
0 |  | 0 |  |  | 0.01940112 | 0.01554925 |  |  | 0.04648097 | 0.01542207 | 0.07242121 | 0.01541497 | 0.01940112 | 0.01554925
[5 empty] | 0.01982032 | 0.01632672 |  |  | 0.04755365 | 0.01619317 | 0.07439095 | 0.01618572 | 0.01982032 | 0.01632672
Вертикальная линия q |  |  |  |  | 0.02043097 | 0.01710418 |  |  | 0.04830146 | 0.01696427 | 0.07551799 | 0.01695647 | 0.02043097 | 0.01710418
| 0 |  |  |  | 0.02073272 | 0.01788164 |  |  | 0.04932411 | 0.01773538 | 0.0768021 | 0.01772722 | 0.02073272 | 0.01788164
[5 empty] | 0.0212252 | 0.01865911 |  |  | 0.05042131 | 0.01850648 | 0.07864306 | 0.01849796 | 0.0212252 | 0.01865911
[5 empty] | 0.02190807 | 0.01943657 |  |  | 0.05119277 | 0.01927758 | 0.08024064 | 0.01926871 | 0.02190807 | 0.01943657
[5 empty] | 0.02228096 | 0.02021403 |  |  | 0.05253818 | 0.02004869 | 0.08149461 | 0.02003946 | 0.02228096 | 0.02021403
[5 empty] | 0.02264351 | 0.02099149 |  |  | 0.05325726 | 0.02081979 | 0.08340476 | 0.02081021 | 0.02264351 | 0.02099149
[5 empty] | 0.02319537 | 0.02176896 |  |  | 0.05394972 | 0.02159089 | 0.08397086 | 0.02158096 | 0.02319537 | 0.02176896
[5 empty] | 0.02373618 | 0.02254642 |  |  | 0.05491527 | 0.022362 | 0.08559269 | 0.02235171 | 0.02373618 | 0.02254642
[5 empty] | 0.02416558 | 0.02332388 |  |  | 0.0556536 | 0.0231331 | 0.08687002 | 0.02312246 | 0.02416558 | 0.02332388
[5 empty] | 0.02458322 | 0.02410134 |  |  | 0.05686443 | 0.0239042 | 0.08810262 | 0.0238932 | 0.02458322 | 0.02410134
[5 empty] | 0.02478872 | 0.02487881 |  |  | 0.05744746 | 0.02467531 | 0.08929028 | 0.02466395 | 0.02478872 | 0.02487881
[5 empty] | 0.02528175 | 0.02565627 |  |  | 0.05810241 | 0.02544641 | 0.09063277 | 0.0254347 | 0.02528175 | 0.02565627
[5 empty] | 0.02576193 | 0.02643373 |  |  | 0.05912897 | 0.02621751 | 0.09192987 | 0.02620545 | 0.02576193 | 0.02643373
[5 empty] | 0.02592892 | 0.0272112 |  |  | 0.05922686 | 0.02698862 | 0.09318135 | 0.0269762 | 0.02592892 | 0.0272112
[5 empty] | 0.02658234 | 0.02798866 |  |  | 0.06009579 | 0.02775972 | 0.09428698 | 0.02774695 | 0.02658234 | 0.02798866
[5 empty] | 0.02672186 | 0.02876612 |  |  | 0.06083545 | 0.02853082 | 0.09454655 | 0.02851769 | 0.02672186 | 0.02876612
[5 empty] | 0.02704709 | 0.02954358 |  |  | 0.06174556 | 0.02930193 | 0.09595983 | 0.02928844 | 0.02704709 | 0.02954358
[5 empty] | 0.0273577 | 0.03032105 |  |  | 0.06222583 | 0.03007303 | 0.0970266 | 0.03005919 | 0.0273577 | 0.03032105
[5 empty] | 0.02785332 | 0.03109851 |  |  | 0.06277596 | 0.03084413 | 0.09694663 | 0.03082994 | 0.02785332 | 0.03109851
[5 empty] | 0.0280336 | 0.03187597 |  |  | 0.06329565 | 0.03161524 | 0.0979197 | 0.03160069 | 0.0280336 | 0.03187597
[5 empty] | 0.02839816 | 0.03265343 |  |  | 0.06348462 | 0.03238634 | 0.09934558 | 0.03237144 | 0.02839816 | 0.03265343
[5 empty] | 0.02864667 | 0.0334309 |  |  | 0.06424258 | 0.03315744 | 0.100024 | 0.03314219 | 0.02864667 | 0.0334309
[5 empty] | 0.02867875 | 0.03420836 |  |  | 0.06416923 | 0.03392855 | 0.1000549 | 0.03391293 | 0.02867875 | 0.03420836
[5 empty] | 0.02899406 | 0.03498582 |  |  | 0.06476427 | 0.03469965 | 0.1010379 | 0.03468368 | 0.02899406 | 0.03498582
[5 empty] | 0.02899223 | 0.03576329 |  |  | 0.06542742 | 0.03547075 | 0.1011728 | 0.03545443 | 0.02899223 | 0.03576329
[5 empty] | 0.02927291 | 0.03654075 |  |  | 0.06575837 | 0.03624186 | 0.1017594 | 0.03622518 | 0.02927291 | 0.03654075
[5 empty] | 0.02963573 | 0.03731821 |  |  | 0.06615685 | 0.03701296 | 0.1026974 | 0.03699593 | 0.02963573 | 0.03731821
[5 empty] | 0.02968034 | 0.03809567 |  |  | 0.06642256 | 0.03778406 | 0.1024867 | 0.03776668 | 0.02968034 | 0.03809567
[5 empty] | 0.02970638 | 0.03887314 |  |  | 0.06665519 | 0.03855517 | 0.1027271 | 0.03853743 | 0.02970638 | 0.03887314
[5 empty] | 0.0300135 | 0.0396506 |  |  | 0.06635447 | 0.03932627 | 0.1029182 | 0.03930817 | 0.0300135 | 0.0396506
[5 empty] | 0.03000133 | 0.04042806 |  |  | 0.06662009 | 0.04009737 | 0.1030599 | 0.04007892 | 0.03000133 | 0.04042806
[5 empty] | 0.03016952 | 0.04120552 |  |  | 0.06715177 | 0.04086848 | 0.1038519 | 0.04084967 | 0.03016952 | 0.04120552
[5 empty] | 0.02991771 | 0.04198299 |  |  | 0.06714921 | 0.04163958 | 0.1035941 | 0.04162042 | 0.02991771 | 0.04198299
[5 empty] | 0.03025293 | 0.04276045 |  |  | 0.0673418 | 0.04241068 | 0.1044307 | 0.04239117 | 0.03025293 | 0.04276045
[5 empty] | 0.02995254 | 0.04353791 |  |  | 0.06724021 | 0.04318179 | 0.103628 | 0.04316192 | 0.02995254 | 0.04353791
[5 empty] | 0.03013284 | 0.04431538 |  |  | 0.0671393 | 0.04395289 | 0.1040075 | 0.04393266 | 0.03013284 | 0.04431538
[5 empty] | 0.02998476 | 0.04509284 |  |  | 0.06702713 | 0.04472399 | 0.1034908 | 0.04470341 | 0.02998476 | 0.04509284
[5 empty] | 0.02991028 | 0.0458703 |  |  | 0.06700505 | 0.0454951 | 0.1040812 | 0.04547416 | 0.02991028 | 0.0458703
[5 empty] | 0.02981134 | 0.04664776 |  |  | 0.06707329 | 0.0462662 | 0.103185 | 0.04624491 | 0.02981134 | 0.04664776
[5 empty] | 0.0297899 | 0.04742523 |  |  | 0.06683208 | 0.0470373 | 0.1033086 | 0.04701566 | 0.0297899 | 0.04742523
[5 empty] | 0.02944792 | 0.04820269 |  |  | 0.06708164 | 0.04780841 | 0.1024582 | 0.04778641 | 0.02944792 | 0.04820269
[5 empty] | 0.02958735 | 0.04898015 |  |  | 0.06692219 | 0.04857951 | 0.1023403 | 0.04855716 | 0.02958735 | 0.04898015
[5 empty] | 0.02931015 | 0.04975761 |  |  | 0.06665398 | 0.04935061 | 0.101461 | 0.0493279 | 0.02931015 | 0.04975761
[5 empty] | 0.02911828 | 0.05053508 |  |  | 0.06687721 | 0.05012172 | 0.1005268 | 0.05009865 | 0.02911828 | 0.05053508
[5 empty] | 0.02871369 | 0.05131254 |  |  | 0.06639213 | 0.05089282 | 0.0995439 | 0.0508694 | 0.02871369 | 0.05131254
[5 empty] | 0.02879834 | 0.05209 |  |  | 0.06639895 | 0.05166392 | 0.09951867 | 0.05164015 | 0.02879834 | 0.05209
[5 empty] | 0.02847418 | 0.05286747 |  |  | 0.06649791 | 0.05243503 | 0.0984574 | 0.0524109 | 0.02847418 | 0.05286747
[5 empty] | 0.02804318 | 0.05364493 |  |  | 0.06618922 | 0.05320613 | 0.09746641 | 0.05318165 | 0.02804318 | 0.05364493
[5 empty] | 0.02800729 | 0.05442239 |  |  | 0.06607312 | 0.05397723 | 0.09645203 | 0.0539524 | 0.02800729 | 0.05442239
[5 empty] | 0.02776846 | 0.05519985 |  |  | 0.06614984 | 0.05474834 | 0.09582056 | 0.05472314 | 0.02776846 | 0.05519985
[5 empty] | 0.02742865 | 0.05597732 |  |  | 0.06571959 | 0.05551944 | 0.09477832 | 0.05549389 | 0.02742865 | 0.05597732
[5 empty] | 0.02728983 | 0.05675478 |  |  | 0.06548261 | 0.05629054 | 0.09443163 | 0.05626464 | 0.02728983 | 0.05675478
[5 empty] | 0.02705393 | 0.05753224 |  |  | 0.06573912 | 0.05706165 | 0.09398679 | 0.05703539 | 0.02705393 | 0.05753224
[5 empty] | 0.02692293 | 0.0583097 |  |  | 0.06518936 | 0.05783275 | 0.09325014 | 0.05780614 | 0.02692293 | 0.0583097
[5 empty] | 0.02649877 | 0.05908717 |  |  | 0.06543353 | 0.05860385 | 0.09192798 | 0.05857689 | 0.02649877 | 0.05908717
[5 empty] | 0.02628341 | 0.05986463 |  |  | 0.06517189 | 0.05937496 | 0.09082662 | 0.05934763 | 0.02628341 | 0.05986463
[5 empty] | 0.02627882 | 0.06064209 |  |  | 0.06470464 | 0.06014606 | 0.09025239 | 0.06011838 | 0.02627882 | 0.06064209
[5 empty] | 0.02608694 | 0.06141956 |  |  | 0.06493202 | 0.06091716 | 0.0900116 | 0.06088913 | 0.02608694 | 0.06141956
[5 empty] | 0.02590973 | 0.06219702 |  |  | 0.06445425 | 0.06168827 | 0.08911056 | 0.06165988 | 0.02590973 | 0.06219702
[5 empty] | 0.02564916 | 0.06297448 |  |  | 0.06457156 | 0.06245937 | 0.08775559 | 0.06243063 | 0.02564916 | 0.06297448
[5 empty] | 0.02550716 | 0.06375194 |  |  | 0.06398418 | 0.06323047 | 0.08735301 | 0.06320138 | 0.02550716 | 0.06375194
[5 empty] | 0.02528571 | 0.06452941 |  |  | 0.06389234 | 0.06400158 | 0.08740913 | 0.06397213 | 0.02528571 | 0.06452941
[5 empty] | 0.02518676 | 0.06530687 |  |  | 0.06409625 | 0.06477268 | 0.08672641 | 0.06474287 | 0.02518676 | 0.06530687
[5 empty] | 0.02511112 | 0.06608433 |  |  | 0.06379615 | 0.06554378 | 0.08577237 | 0.06551362 | 0.02511112 | 0.06608433
[5 empty] | 0.02504426 | 0.06686179 |  |  | 0.06349227 | 0.06631489 | 0.08523728 | 0.06628437 | 0.02504426 | 0.06686179
[5 empty] | 0.02488107 | 0.06763926 |  |  | 0.06318482 | 0.06708599 | 0.08511996 | 0.06705512 | 0.02488107 | 0.06763926
[5 empty] | 0.0250214 | 0.06841672 |  |  | 0.06287404 | 0.06785709 | 0.08511921 | 0.06782587 | 0.0250214 | 0.06841672
[5 empty] | 0.02476506 | 0.06919418 |  |  | 0.06296016 | 0.0686282 | 0.08453383 | 0.06859662 | 0.02476506 | 0.06919418
[5 empty] | 0.02481189 | 0.06997165 |  |  | 0.0626434 | 0.0693993 | 0.08456263 | 0.06936737 | 0.02481189 | 0.06997165
[5 empty] | 0.02496173 | 0.07074911 |  |  | 0.06232398 | 0.0701704 | 0.08420442 | 0.07013811 | 0.02496173 | 0.07074911
[5 empty] | 0.0247144 | 0.07152657 |  |  | 0.06240214 | 0.07094151 | 0.082958 | 0.07090886 | 0.0247144 | 0.07152657
[5 empty] | 0.02486973 | 0.07230403 |  |  | 0.0618781 | 0.07171261 | 0.08342217 | 0.07167961 | 0.02486973 | 0.07230403
[5 empty] | 0.02472755 | 0.0730815 |  |  | 0.06145208 | 0.07248371 | 0.08299574 | 0.07245036 | 0.02472755 | 0.0730815
[5 empty] | 0.02448769 | 0.07385896 |  |  | 0.06122432 | 0.07325482 | 0.08217752 | 0.07322111 | 0.02448769 | 0.07385896
[5 empty] | 0.02454999 | 0.07463642 |  |  | 0.06109504 | 0.07402592 | 0.08256632 | 0.07399186 | 0.02454999 | 0.07463642
[5 empty] | 0.02451428 | 0.07541388 |  |  | 0.06116447 | 0.07479702 | 0.08206092 | 0.0747626 | 0.02451428 | 0.07541388
[5 empty] | 0.02438037 | 0.07619135 |  |  | 0.06063284 | 0.07556813 | 0.08126015 | 0.07553335 | 0.02438037 | 0.07619135
[5 empty] | 0.02454812 | 0.07696881 |  |  | 0.06030036 | 0.07633923 | 0.08176281 | 0.0763041 | 0.02454812 | 0.07696881
[5 empty] | 0.02451733 | 0.07774627 |  |  | 0.06006727 | 0.07711033 | 0.08046769 | 0.07707485 | 0.02451733 | 0.07774627
[5 empty] | 0.02458786 | 0.07852374 |  |  | 0.0603338 | 0.07788144 | 0.08067361 | 0.0778456 | 0.02458786 | 0.07852374
[5 empty] | 0.02435952 | 0.0793012 |  |  | 0.06000017 | 0.07865254 | 0.08047938 | 0.07861635 | 0.02435952 | 0.0793012
[5 empty] | 0.02453215 | 0.08007866 |  |  | 0.0597666 | 0.07942364 | 0.07958379 | 0.0793871 | 0.02453215 | 0.08007866
[5 empty] | 0.02450557 | 0.08085612 |  |  | 0.05923333 | 0.08019475 | 0.07948565 | 0.08015784 | 0.02450557 | 0.08085612
[5 empty] | 0.02427963 | 0.08163359 |  |  | 0.05950058 | 0.08096585 | 0.07908377 | 0.08092859 | 0.02427963 | 0.08163359
[5 empty] | 0.02425414 | 0.08241105 |  |  | 0.05906858 | 0.08173695 | 0.07937696 | 0.08169934 | 0.02425414 | 0.08241105
[5 empty] | 0.02412894 | 0.08318851 |  |  | 0.05883756 | 0.08250806 | 0.07916401 | 0.08247009 | 0.02412894 | 0.08318851
[5 empty] | 0.02420386 | 0.08396597 |  |  | 0.05840774 | 0.08327916 | 0.07804373 | 0.08324084 | 0.02420386 | 0.08396597
[5 empty] | 0.02407873 | 0.08474344 |  |  | 0.05817934 | 0.08405026 | 0.07871493 | 0.08401159 | 0.02407873 | 0.08474344
[5 empty] | 0.02415338 | 0.0855209 |  |  | 0.05775275 | 0.08482137 | 0.07747642 | 0.08478234 | 0.02415338 | 0.0855209
[5 empty] | 0.02432765 | 0.08629836 |  |  | 0.05782817 | 0.08559247 | 0.07782699 | 0.08555308 | 0.02432765 | 0.08629836
[5 empty] | 0.02430135 | 0.08707583 |  |  | 0.05790461 | 0.08636357 | 0.07676546 | 0.08632383 | 0.02430135 | 0.08707583
[5 empty] | 0.02427433 | 0.08785329 |  |  | 0.05768099 | 0.08713468 | 0.07699062 | 0.08709458 | 0.02427433 | 0.08785329
[5 empty] | 0.0239464 | 0.08863075 |  |  | 0.05705626 | 0.08790578 | 0.07650129 | 0.08786533 | 0.0239464 | 0.08863075
[5 empty] | 0.02391742 | 0.08940821 |  |  | 0.05662934 | 0.08867688 | 0.07579627 | 0.08863608 | 0.02391742 | 0.08940821
[5 empty] | 0.02418719 | 0.09018568 |  |  | 0.05639917 | 0.08944799 | 0.07607436 | 0.08940683 | 0.02418719 | 0.09018568
[5 empty] | 0.02385556 | 0.09096314 |  |  | 0.05646466 | 0.09021909 | 0.07493437 | 0.09017757 | 0.02385556 | 0.09096314
[5 empty] | 0.02392235 | 0.0917406 |  |  | 0.05622477 | 0.09099019 | 0.07507511 | 0.09094832 | 0.02392235 | 0.0917406
[5 empty] | 0.0237874 | 0.09251806 |  |  | 0.05617841 | 0.0917613 | 0.07469537 | 0.09171907 | 0.0237874 | 0.09251806
[5 empty] | 0.02405053 | 0.09329553 |  |  | 0.05592452 | 0.0925324 | 0.07339397 | 0.09248982 | 0.02405053 | 0.09329553
[5 empty] | 0.02381158 | 0.09407299 |  |  | 0.05536203 | 0.0933035 | 0.07286971 | 0.09326057 | 0.02381158 | 0.09407299
[5 empty] | 0.02377038 | 0.09485045 |  |  | 0.05508987 | 0.09407461 | 0.07262136 | 0.09403132 | 0.02377038 | 0.09485045
[5 empty] | 0.02372675 | 0.09562792 |  |  | 0.05510697 | 0.09484571 | 0.07229515 | 0.09480207 | 0.02372675 | 0.09562792
[5 empty] | 0.02388053 | 0.09640538 |  |  | 0.05481227 | 0.09561681 | 0.07154843 | 0.09557281 | 0.02388053 | 0.09640538
[5 empty] | 0.02373155 | 0.09718284 |  |  | 0.05460469 | 0.09638792 | 0.07048963 | 0.09634356 | 0.02373155 | 0.09718284
[5 empty] | 0.02367964 | 0.0979603 |  |  | 0.05428317 | 0.09715902 | 0.06982717 | 0.09711431 | 0.02367964 | 0.0979603
[5 empty] | 0.02352462 | 0.09873777 |  |  | 0.05394663 | 0.09793012 | 0.06866945 | 0.09788506 | 0.02352462 | 0.09873777
[5 empty] | 0.02366634 | 0.09951523 |  |  | 0.05359401 | 0.09870123 | 0.0668249 | 0.09865581 | 0.02366634 | 0.09951523
[5 empty] | 0.02360461 | 0.1002927 |  |  | 0.05282424 | 0.09947233 | 0.06640193 | 0.09942656 | 0.02360461 | 0.1002927
[5 empty] | 0.02353928 | 0.1010702 |  |  | 0.05243625 | 0.1002434 | 0.06430895 | 0.1001973 | 0.02353928 | 0.1010702
[5 empty] | 0.02317017 | 0.1018476 |  |  | 0.05232897 | 0.1010145 | 0.0637544 | 0.1009681 | 0.02317017 | 0.1018476
[5 empty] | 0.0231971 | 0.1026251 |  |  | 0.05150133 | 0.1017856 | 0.06174667 | 0.1017388 | 0.0231971 | 0.1026251
[5 empty] | 0.02331624 | 0.1034025 |  |  | 0.05105227 | 0.1025567 | 0.06039419 | 0.1025096 | 0.02331624 | 0.1034025
[5 empty] | 0.02320644 | 0.10418 |  |  | 0.05058071 | 0.1033278 | 0.05950537 | 0.1032803 | 0.02320644 | 0.10418
[5 empty] | 0.02276624 | 0.1049575 |  |  | 0.05028559 | 0.1040989 | 0.05738864 | 0.104051 | 0.02276624 | 0.1049575
[5 empty] | 0.0226979 | 0.1057349 |  |  | 0.04996583 | 0.1048701 | 0.0554524 | 0.1048218 | 0.0226979 | 0.1057349
[5 empty] | 0.0224037 | 0.1065124 |  |  | 0.04907745 | 0.1056412 | 0.05400508 | 0.1055925 | 0.0224037 | 0.1065124
[5 empty] | 0.02228588 | 0.1072899 |  |  | 0.04843066 | 0.1064123 | 0.05285508 | 0.1063633 | 0.02228588 | 0.1072899
[5 empty] | 0.02224672 | 0.1080673 |  |  | 0.04735074 | 0.1071834 | 0.05121084 | 0.107134 | 0.02224672 | 0.1080673
[5 empty] | 0.02188849 | 0.1088448 |  |  | 0.04569347 | 0.1079545 | 0.05018075 | 0.1079048 | 0.02188849 | 0.1088448
[5 empty] | 0.02141343 | 0.1096222 |  |  | 0.0443146 | 0.1087256 | 0.04777325 | 0.1086755 | 0.02141343 | 0.1096222
[5 empty] | 0.02142382 | 0.1103997 |  |  | 0.04296989 | 0.1094967 | 0.04659674 | 0.1094463 | 0.02142382 | 0.1103997
[5 empty] | 0.02112192 | 0.1111772 |  |  | 0.04181511 | 0.1102678 | 0.04505964 | 0.110217 | 0.02112192 | 0.1111772
[5 empty] | 0.02070999 | 0.1119546 |  |  | 0.04010602 | 0.1110389 | 0.04377037 | 0.1109878 | 0.02070999 | 0.1119546
[5 empty] | 0.0203903 | 0.1127321 |  |  | 0.03929837 | 0.11181 | 0.04313735 | 0.1117585 | 0.0203903 | 0.1127321
[5 empty] | 0.0198651 | 0.1135096 |  |  | 0.03814794 | 0.1125811 | 0.04096899 | 0.1125293 | 0.0198651 | 0.1135096
[5 empty] | 0.01973667 | 0.114287 |  |  | 0.03701047 | 0.1133522 | 0.0402737 | 0.1133 | 0.01973667 | 0.114287
[5 empty] | 0.01940727 | 0.1150645 |  |  | 0.03633533 | 0.1141233 | 0.03955991 | 0.1140708 | 0.01940727 | 0.1150645
[5 empty] | 0.01907916 | 0.1158419 |  |  | 0.03535968 | 0.1148944 | 0.03783604 | 0.1148415 | 0.01907916 | 0.1158419
[5 empty] | 0.0185546 | 0.1166194 |  |  | 0.03509114 | 0.1156655 | 0.03711048 | 0.1156123 | 0.0185546 | 0.1166194
[5 empty] | 0.01843586 | 0.1173969 |  |  | 0.03452989 | 0.1164366 | 0.03679168 | 0.116383 | 0.01843586 | 0.1173969
[5 empty] | 0.01812519 | 0.1181743 |  |  | 0.0341761 | 0.1172077 | 0.03548803 | 0.1171538 | 0.01812519 | 0.1181743
[5 empty] | 0.01782487 | 0.1189518 |  |  | 0.03332993 | 0.1179788 | 0.03480796 | 0.1179245 | 0.01782487 | 0.1189518
[5 empty] | 0.01743716 | 0.1197293 |  |  | 0.03309158 | 0.1187499 | 0.03485989 | 0.1186953 | 0.01743716 | 0.1197293
[5 empty] | 0.01736432 | 0.1205067 |  |  | 0.0320612 | 0.119521 | 0.03405222 | 0.119466 | 0.01736432 | 0.1205067
[5 empty] | 0.01690861 | 0.1212842 |  |  | 0.03173898 | 0.1202921 | 0.03449338 | 0.1202368 | 0.01690861 | 0.1212842
[5 empty] | 0.0168723 | 0.1220616 |  |  | 0.03112508 | 0.1210632 | 0.03357239 | 0.1210075 | 0.0168723 | 0.1220616
[5 empty] | 0.01665702 | 0.1228391 |  |  | 0.03091968 | 0.1218343 | 0.03397239 | 0.1217783 | 0.01665702 | 0.1228391
[5 empty] | 0.01634919 | 0.1236166 |  |  | 0.03002295 | 0.1226054 | 0.03457242 | 0.122549 | 0.01634919 | 0.1236166
[5 empty] | 0.01614254 | 0.124394 |  |  | 0.03003506 | 0.1233765 | 0.03397248 | 0.1233198 | 0.01614254 | 0.124394
[5 empty] | 0.01583713 | 0.1251715 |  |  | 0.0291562 | 0.1241476 | 0.0341726 | 0.1240905 | 0.01583713 | 0.1251715
[5 empty] | 0.01583301 | 0.125949 |  |  | 0.02858652 | 0.1249187 | 0.03387277 | 0.1248613 | 0.01583301 | 0.125949
[5 empty] | 0.01553027 | 0.1267264 |  |  | 0.02832621 | 0.1256898 | 0.03417302 | 0.125632 | 0.01553027 | 0.1267264
[5 empty] | 0.01522895 | 0.1275039 |  |  | 0.02807544 | 0.1264609 | 0.03437336 | 0.1264028 | 0.01522895 | 0.1275039
[5 empty] | 0.01522913 | 0.1282813 |  |  | 0.02753438 | 0.127232 | 0.0337738 | 0.1271735 | 0.01522913 | 0.1282813
[5 empty] | 0.01473088 | 0.1290588 |  |  | 0.0274032 | 0.1280032 | 0.03377436 | 0.1279443 | 0.01473088 | 0.1290588
[5 empty] | 0.01483425 | 0.1298363 |  |  | 0.02678208 | 0.1287743 | 0.03367505 | 0.128715 | 0.01483425 | 0.1298363
[5 empty] | 0.01433931 | 0.1306137 |  |  | 0.02597118 | 0.1295454 | 0.03397589 | 0.1294857 | 0.01433931 | 0.1306137
[5 empty] | 0.01424613 | 0.1313912 |  |  | 0.0258707 | 0.1303165 | 0.03397689 | 0.1302565 | 0.01424613 | 0.1313912
[5 empty] | 0.01395476 | 0.1321687 |  |  | 0.02518079 | 0.1310876 | 0.03367806 | 0.1310272 | 0.01395476 | 0.1321687
[5 empty] | 0.01396529 | 0.1329461 |  |  | 0.02480162 | 0.1318587 | 0.03447941 | 0.131798 | 0.01396529 | 0.1329461
[5 empty] | 0.01367776 | 0.1337236 |  |  | 0.02443339 | 0.1326298 | 0.03428097 | 0.1325687 | 0.01367776 | 0.1337236
[5 empty] | 0.01369225 | 0.1345011 |  |  | 0.02457624 | 0.1334009 | 0.03418274 | 0.1333395 | 0.01369225 | 0.1345011
[5 empty] | 0.01320881 | 0.1352785 |  |  | 0.02433037 | 0.134172 | 0.03378474 | 0.1341102 | 0.01320881 | 0.1352785
[5 empty] | 0.01302753 | 0.136056 |  |  | 0.02339594 | 0.1349431 | 0.03378699 | 0.134881 | 0.01302753 | 0.136056
[5 empty] | 0.01304845 | 0.1368334 |  |  | 0.02307312 | 0.1357142 | 0.03458949 | 0.1356517 | 0.01304845 | 0.1368334
[5 empty] | 0.01297164 | 0.1376109 |  |  | 0.0229621 | 0.1364853 | 0.03369226 | 0.1364225 | 0.01297164 | 0.1376109
[5 empty] | 0.01269718 | 0.1383884 |  |  | 0.02286303 | 0.1372564 | 0.03389531 | 0.1371932 | 0.01269718 | 0.1383884
[5 empty] | 0.01242512 | 0.1391658 |  |  | 0.02267611 | 0.1380275 | 0.03399866 | 0.137964 | 0.01242512 | 0.1391658
[5 empty] | 0.01235552 | 0.1399433 |  |  | 0.02220148 | 0.1387986 | 0.03410233 | 0.1387347 | 0.01235552 | 0.1399433
[5 empty] | 0.01218846 | 0.1407208 |  |  | 0.02223935 | 0.1395697 | 0.03450631 | 0.1395055 | 0.01218846 | 0.1407208
[5 empty] | 0.012124 | 0.1414982 |  |  | 0.02148986 | 0.1403408 | 0.03391064 | 0.1402762 | 0.012124 | 0.1414982
[5 empty] | 0.0119622 | 0.1422757 |  |  | 0.02115321 | 0.1411119 | 0.03401533 | 0.141047 | 0.0119622 | 0.1422757
[5 empty] | 0.01170313 | 0.1430531 |  |  | 0.02132955 | 0.141883 | 0.03432037 | 0.1418177 | 0.01170313 | 0.1430531
[5 empty] | 0.01134685 | 0.1438306 |  |  | 0.02131907 | 0.1426541 | 0.0342258 | 0.1425885 | 0.01134685 | 0.1438306
[5 empty] | 0.01139343 | 0.1446081 |  |  | 0.02062194 | 0.1434252 | 0.03383163 | 0.1433592 | 0.01139343 | 0.1446081
[5 empty] | 0.01124293 | 0.1453855 |  |  | 0.02093832 | 0.1441963 | 0.03463786 | 0.14413 | 0.01124293 | 0.1453855
[5 empty] | 0.01119542 | 0.146163 |  |  | 0.0204684 | 0.1449674 | 0.03374452 | 0.1449007 | 0.01119542 | 0.146163
[5 empty] | 0.01075095 | 0.1469405 |  |  | 0.02021235 | 0.1457385 | 0.03395161 | 0.1456715 | 0.01075095 | 0.1469405
[5 empty] | 0.01090961 | 0.1477179 |  |  | 0.02027034 | 0.1465096 | 0.03385916 | 0.1464422 | 0.01090961 | 0.1477179
[5 empty] | 0.01077145 | 0.1484954 |  |  | 0.02004254 | 0.1472807 | 0.03386716 | 0.147213 | 0.01077145 | 0.1484954
[5 empty] | 0.01043653 | 0.1492728 |  |  | 0.01982913 | 0.1480518 | 0.03407565 | 0.1479837 | 0.01043653 | 0.1492728
[5 empty] | 0.01050492 | 0.1500503 |  |  | 0.01963028 | 0.1488229 | 0.03458463 | 0.1487545 | 0.01050492 | 0.1500503
[5 empty] | 0.01027669 | 0.1508278 |  |  | 0.01954616 | 0.149594 | 0.03469411 | 0.1495252 | 0.01027669 | 0.1508278
[5 empty] | 0.009951899 | 0.1516052 |  |  | 0.01997695 | 0.1503651 | 0.03470411 | 0.150296 | 0.009951899 | 0.1516052
[5 empty] | 0.009930613 | 0.1523827 |  |  | 0.01932281 | 0.1511363 | 0.03391465 | 0.1510667 | 0.009930613 | 0.1523827
[5 empty] | 0.009912897 | 0.1531602 |  |  | 0.01978393 | 0.1519074 | 0.03372574 | 0.1518375 | 0.009912897 | 0.1531602
[5 empty] | 0.009598815 | 0.1539376 |  |  | 0.01986048 | 0.1526785 | 0.03413738 | 0.1526082 | 0.009598815 | 0.1539376
[5 empty] | 0.009588434 | 0.1547151 |  |  | 0.01925262 | 0.1534496 | 0.0344496 | 0.153379 | 0.009588434 | 0.1547151