## 1
Общество с ограниченной ответственностью "Инженерная геология" (ООО "ИнжГео") | [11 empty] | Общество с ограниченной ответственностью "Инженерная геология" (ООО "ИнжГео")
Юр. адрес: 117279, г. Москва, ул. Миклухо-Маклая, 36 а, этаж 5, пом. XXIII к. 76-84 | [11 empty] | Юр. адрес: 117279, г. Москва, ул. Миклухо-Маклая, 36 а, этаж 5, пом. XXIII к. 76-84 | [8 empty] | нагр |  |  | X0 | Y0 | R |  | нагр |  |  |  | X0 | Y0 | R | нагр |  |  |  | X0 | Y0 | R |  | нагр |  |  |  | X0 | Y0 | R
Телефон/факс +7 (495) 132-30-00, Адрес электронной почты inbox@inj-geo.ru | [11 empty] | Телефон/факс +7 (495) 132-30-00, Адрес электронной почты inbox@inj-geo.ru | [12 empty] | 0 | [7 empty] | 0 | [6 empty] | 0 | [7 empty] | 0
[21 empty] | девиатор | [6 empty] | девиатор | [6 empty] | девиатор | [7 empty] | девиатор
Испытательная лаборатория ООО «ИнжГео» | [11 empty] | Испытательная лаборатория ООО «ИнжГео» | [8 empty] | x0 | Угол | X | Y |  |  |  | x0 |  | Угол | X | Y |  |  | x0 |  | Угол | X | Y |  |  |  | x0 |  | Угол | X | Y
Адрес места осуществления деятельности лаборатории: г. Москва, просп. Вернадского, д. 51, стр. 1 | [11 empty] | Адрес места осуществления деятельности лаборатории: г. Москва, просп. Вернадского, д. 51, стр. 1 | [9 empty] | 0 | [7 empty] | 0 | [6 empty] | 0 | [7 empty] | 0
Телефон +7(910)4557682, E-mail: slg85@mail.ru | [11 empty] | Телефон +7(910)4557682, E-mail: slg85@mail.ru | [9 empty] | 5 | [7 empty] | 5 | [6 empty] | 5 | [7 empty] | 5
[22 empty] | 10 | [7 empty] | 10 | [6 empty] | 10 | [7 empty] | 10
[12 empty] | Протокол испытаний № 13-63/287 от 12-08-2023 | [9 empty] | 15 | [7 empty] | 15 | [6 empty] | 15 | [7 empty] | 15
[22 empty] | 20 | [7 empty] | 20 | [6 empty] | 20 | [7 empty] | 20
[12 empty] | Наименование и адрес заказчика: Переход трубопровода через р. Енисей | [9 empty] | 25 | [7 empty] | 25 | [6 empty] | 25 | [7 empty] | 25
[12 empty] | Наименование объекта: ООО Регионстрой | [9 empty] | 30 | [7 empty] | 30 | [6 empty] | 30 | [7 empty] | 30
Наименование используемого метода/методики: ГОСТ 12248.4-2020 | [11 empty] | Наименование используемого метода/методики: ГОСТ 12248.3-2020 | [9 empty] | 35 | [7 empty] | 35 | [6 empty] | 35 | [7 empty] | 35
Условия проведения испытания: температура окружающей среды (18 - 25)0С, влажность воздуха (40 - 75)% | [11 empty] | Условия проведения испытания: температура окружающей среды (18 - 25)0С, влажность воздуха (40 - 75)% | [9 empty] | 40 | [7 empty] | 40 | [6 empty] | 40 | [7 empty] | 40
[12 empty] | Дата получение объекта подлежащего испытаниям: 16-07-2023 | [9 empty] | 45 | [7 empty] | 45 | [6 empty] | 45 | [7 empty] | 45
[12 empty] | Дата испытания: 25.10.2022-19.11.2287 | [9 empty] | 50 | [7 empty] | 50 | [6 empty] | 50 | [7 empty] | 50
[22 empty] | 55 | [7 empty] | 55 | [6 empty] | 55 | [7 empty] | 55
Испытание грунтов методом трехосного сжатия | [11 empty] | Испытание грунтов методом трехосного сжатия | [9 empty] | 60 | [7 empty] | 60 | [6 empty] | 60 | [7 empty] | 60
[22 empty] | 65 | [7 empty] | 65 | [6 empty] | 65 | [7 empty] | 65
Лабораторный номер: | [6 empty] | We, д.е. = |  |  |  |  | Лабораторный номер: |  | 1322 |  |  |  | We, д.е. = | 0.539951206 |  |  | 70 | [7 empty] | 70 | [6 empty] | 70 | [7 empty] | 70
Номер скважины: | [6 empty] | ρ, г/см3 = |  |  |  |  | Номер скважины: |  | BH-160 |  |  |  | ρ, г/см3 = | 1.64 |  |  | 75 | [7 empty] | 75 | [6 empty] | 75 | [7 empty] | 75
Глубина отбора, м: | [6 empty] | ρs, г/см3 = |  |  |  |  | Глубина отбора, м: |  | 3.2 |  |  |  | ρs, г/см3 = | 2.73 |  |  | 80 | [7 empty] | 80 | [6 empty] | 80 | [7 empty] | 80
Наименование грунта: | [6 empty] | e, д.е. = |  |  |  |  | Наименование грунта: |  | Суглинок, после оттаивания текучий, легкий песчанистый |  |  |  | e, д.е. = | 1.563455 |  |  | 85 | [7 empty] | 85 | [6 empty] | 85 | [7 empty] | 85
Схема проведения опыта: | [6 empty] | IL, д.е. = |  |  |  |  | Схема проведения опыта: |  | КД |  |  |  | IL, д.е. = | 2.726 |  |  | 90 | [7 empty] | 90 | [6 empty] | 90 | [7 empty] | 90
[22 empty] | 95 | [7 empty] | 95 | [6 empty] | 95 | [7 empty] | 95
[22 empty] | 100 | [7 empty] | 100 | [6 empty] | 100 | [7 empty] | 100
Результаты испытаний | [11 empty] | Результаты испытаний | [9 empty] | 105 | [7 empty] | 105 | [6 empty] | 105 | [7 empty] | 105
[22 empty] | 110 | [7 empty] | 110 | [6 empty] | 110 | [7 empty] | 110
[22 empty] | 115 | [7 empty] | 115 | [6 empty] | 115 | [7 empty] | 115
[22 empty] | 120 | [7 empty] | 120 | [6 empty] | 120 | [7 empty] | 120
[22 empty] | 125 | [7 empty] | 125 | [6 empty] | 125 | [7 empty] | 125
[22 empty] | 130 | [7 empty] | 130 | [6 empty] | 130 | [7 empty] | 130
[22 empty] | 135 | [7 empty] | 135 | [6 empty] | 135 | [7 empty] | 135
[22 empty] | 140 | [7 empty] | 140 | [6 empty] | 140 | [7 empty] | 140
[22 empty] | 145 | [7 empty] | 145 | [6 empty] | 145 | [7 empty] | 145
[22 empty] | 150 | [7 empty] | 150 | [6 empty] | 150 | [7 empty] | 150
[22 empty] | 155 | [7 empty] | 155 | [6 empty] | 155 | [7 empty] | 155
[22 empty] | 160 | [7 empty] | 160 | [6 empty] | 160 | [7 empty] | 160
[22 empty] | 165 | [7 empty] | 165 | [6 empty] | 165 | [7 empty] | 165
[22 empty] | 170 | [7 empty] | 170 | [6 empty] | 170 | [7 empty] | 170
[22 empty] | 175 | [7 empty] | 175 | [6 empty] | 175 | [7 empty] | 175
[22 empty] | 180 | [7 empty] | 180 | [6 empty] | 180 | [7 empty] | 180
[13 empty] | Давление в камере, Мпа σ3 | Вертикальная нагрузка, Мпа σ1 | Поровое давление, Мпа u
[7 empty] | Коэфф. Точки | [5 empty] | 0.0514304 | 0.07726324 | [5 empty] | 1 | [6 empty] | σ3,кПа | σ1,кПа | u, кПа |  |  |  | 4
[13 empty] | 0.1514304 | 0.209598 | [27 empty] | δ3, Мпа | δ1-δ3, МПа | δ1, МПа | δ1, КПа
|  |  | Модуль деформации, МПа: | [9 empty] | 0.2514304 | 0.3419327 | [21 empty] | С, МПа:
|  |  | Е0= | [32 empty] | φ, град:
|  |  | E50 = | [32 empty] | E, Мпа
|  |  | Коэф. Поперечной деформации, ϑ = | [9 empty] | Эффективные значения угла внутреннего трения и удельного сцепления ϕ', С' | [13 empty] | x | 0
[13 empty] | ϕ', град. = | 8 | [12 empty] | y |  |  |  | С, кПа | φ,°
[13 empty] | С', МПа = | 0.004
| Исполнитель: | [6 empty] | Морозов Д.С. |  |  |  |  | Исполнитель: |  |  |  |  | Морозов Д.С.
| Начальник исп. лаборатории: | [6 empty] | Семиколенова Л.Г. |  |  |  |  | Начальник исп. лаборатории: |  |  |  |  | Семиколенова Л.Г.
Лист 1 , всего листов 2 | [11 empty] | Лист 2 , всего листов 2
Частичное воспроизведение протокола испытаний без письменного разрешения ООО «ИнжГео» ЗАПРЕЩАЕТСЯ | [11 empty] | Частичное воспроизведение протокола испытаний без письменного разрешения ООО «ИнжГео» ЗАПРЕЩАЕТСЯ
[5 empty] | второй график |  | первый график | [9 empty] | К Пуассона
dev50 | epsE50 | ind | devE0 | epsE0 | dev | eps | sigma |  | dev1 | eps1 | dev2 | eps2 | dev3 | eps3 |  | Глины
0.01291642 | 0.01344451 |  |  |  | 0 | 0 |  |  | 0 | 0 | 0 | 0 | 0 | 0 |  | < 0 | 0,20-0,30
ind |  |  |  |  | 0.001244441 | 0.0007904436 |  |  | 0.004507152 | 0.0007799016 | 0.00669716 | 0.0007779691 | 0.001244441 | 0.0007904436 |  | 0-0,25 | 0,30-0,38
2 |  |  |  |  | 0.002743368 | 0.001580887 |  |  | 0.008475586 | 0.001559803 | 0.01323011 | 0.001555938 | 0.002743368 | 0.001580887 |  | 0,25< | 0,38-0,45
E0 |  |  |  |  | 0.003922255 | 0.002371331 |  |  | 0.01220029 | 0.002339705 | 0.01851977 | 0.002333907 | 0.003922255 | 0.002371331 |  | Суглинки | 0,35-0,37
epsE0 | devE0 |  |  |  | 0.0055696 | 0.00347838925 |  |  | 0.01567627 | 0.003119606 | 0.0215696 | 0.002728205 | 0.0055696 | 0.00347838925 |  | Пески и супеси | 0,30-0,35
0.00347838925 | 0.0055696 |  |  |  | 0.006067013 | 0.003952218 |  |  | 0.0175696 | 0.003689789 | 0.02693612 | 0.003889846 | 0.006067013 | 0.003952218
[5 empty] | 0.006749194 | 0.004742661 |  |  | 0.02004681 | 0.00467941 | 0.03046515 | 0.004667815 | 0.006749194 | 0.004742661
График E50 |  | График E |  |  | 0.007476188 | 0.005533105 |  |  | 0.02135138 | 0.005459311 | 0.03349549 | 0.005445784 | 0.007476188 | 0.005533105
eps | q | sigma |  |  | 0.008053001 | 0.006323548 |  |  | 0.02276847 | 0.006239213 | 0.03564548 | 0.006223753 | 0.008053001 | 0.006323548
Горизонтальная линия E50 |  | Касательная |  |  | 0.008684641 | 0.007113992 |  |  | 0.02432636 | 0.007019114 | 0.03803347 | 0.007001722 | 0.008684641 | 0.007113992
0 |  | a | b |  | 0.009476115 | 0.007904436 |  |  | 0.02555333 | 0.007799016 | 0.04037779 | 0.007779691 | 0.009476115 | 0.007904436
|  |  | 0 |  | 0.01003243 | 0.008694879 |  |  | 0.02657768 | 0.008578918 | 0.0429968 | 0.00855766 | 0.01003243 | 0.008694879
Вертикальная линия E50 |  | p1 и p2 |  |  | 0.0103586 | 0.009485323 |  |  | 0.02802769 | 0.009358819 | 0.04525117 | 0.009539233 | 0.0103586 | 0.009485323
| 0 | 0 |  |  | 0.01085962 | 0.01027577 |  |  | 0.02908379 | 0.0101798 | 0.04587832 | 0.0101136 | 0.01085962 | 0.01027577
[5 empty] | 0.01144051 | 0.01106621 |  |  | 0.02952241 | 0.01091862 | 0.04803101 | 0.01089157 | 0.01144051 | 0.01106621
Касательная линия E50 |  |  |  |  | 0.01190628 | 0.01185665 |  |  | 0.03081518 | 0.01169852 | 0.04907159 | 0.01166954 | 0.01190628 | 0.01185665
0 | 0 | Горизонтальная 1 |  |  | 0.01226192 | 0.0126471 |  |  | 0.03150877 | 0.01247843 | 0.05129876 | 0.01244751 | 0.01226192 | 0.0126471
[5 empty] | 0.01291642 | 0.01344451 |  |  | 0.03300191 | 0.01325833 | 0.05271121 | 0.01322548 | 0.01291642 | 0.01344451
Горизонтальная линия qкр |  |  |  |  | 0.01316512 | 0.01422798 |  |  | 0.03359337 | 0.01403823 | 0.05460765 | 0.01400344 | 0.01316512 | 0.01422798
Горизонтальная линия q |  | Горизонтальная 2 |  |  | 0.0137233 | 0.01501843 |  |  | 0.03458191 | 0.01481813 | 0.05538676 | 0.01478141 | 0.0137233 | 0.01501843
0 |  | 0 |  |  | 0.01418604 | 0.01580887 |  |  | 0.0355663 | 0.01559803 | 0.05714724 | 0.01555938 | 0.01418604 | 0.01580887
[5 empty] | 0.01465235 | 0.01659931 |  |  | 0.03664528 | 0.01637793 | 0.05918778 | 0.01633735 | 0.01465235 | 0.01659931
Вертикальная линия q |  |  |  |  | 0.01502127 | 0.01738976 |  |  | 0.03751762 | 0.01715784 | 0.05990707 | 0.01711532 | 0.01502127 | 0.01738976
| 0 |  |  |  | 0.01559185 | 0.0181802 |  |  | 0.03878207 | 0.01793774 | 0.06210382 | 0.01789329 | 0.01559185 | 0.0181802
[5 empty] | 0.0159631 | 0.01897065 |  |  | 0.0396374 | 0.01871764 | 0.06307672 | 0.01867126 | 0.0159631 | 0.01897065
[5 empty] | 0.01643407 | 0.01976109 |  |  | 0.04038237 | 0.01949754 | 0.06432446 | 0.01944923 | 0.01643407 | 0.01976109
[5 empty] | 0.01710378 | 0.02055153 |  |  | 0.04141573 | 0.02027744 | 0.06654573 | 0.0202272 | 0.01710378 | 0.02055153
[5 empty] | 0.01757127 | 0.02134198 |  |  | 0.04223624 | 0.02105734 | 0.06773922 | 0.02100517 | 0.01757127 | 0.02134198
[5 empty] | 0.01803558 | 0.02213242 |  |  | 0.04344266 | 0.02183724 | 0.06870365 | 0.02178314 | 0.01803558 | 0.02213242
[5 empty] | 0.01849572 | 0.02292286 |  |  | 0.04403376 | 0.02261715 | 0.06983768 | 0.0225611 | 0.01849572 | 0.02292286
[5 empty] | 0.01875075 | 0.02371331 |  |  | 0.04490829 | 0.02339705 | 0.07144003 | 0.02333907 | 0.01875075 | 0.02371331
[5 empty] | 0.01929968 | 0.02450375 |  |  | 0.045765 | 0.02417695 | 0.07280939 | 0.02411704 | 0.01929968 | 0.02450375
[5 empty] | 0.01974156 | 0.02529419 |  |  | 0.04670267 | 0.02495685 | 0.07394445 | 0.02489501 | 0.01974156 | 0.02529419
[5 empty] | 0.02007541 | 0.02608464 |  |  | 0.04772004 | 0.02573675 | 0.0756439 | 0.02567298 | 0.02007541 | 0.02608464
[5 empty] | 0.02060028 | 0.02687508 |  |  | 0.04831588 | 0.02651665 | 0.07670644 | 0.02645095 | 0.02060028 | 0.02687508
[5 empty] | 0.02111518 | 0.02766552 |  |  | 0.04888894 | 0.02729656 | 0.07763076 | 0.02722892 | 0.02111518 | 0.02766552
[5 empty] | 0.02141916 | 0.02845597 |  |  | 0.04983799 | 0.02807646 | 0.07901556 | 0.02800689 | 0.02141916 | 0.02845597
[5 empty] | 0.02171125 | 0.02924641 |  |  | 0.05056178 | 0.02885636 | 0.07995953 | 0.02878486 | 0.02171125 | 0.02924641
[5 empty] | 0.02209048 | 0.03003685 |  |  | 0.05105908 | 0.02963626 | 0.08106137 | 0.02956283 | 0.02209048 | 0.03003685
[5 empty] | 0.02265588 | 0.0308273 |  |  | 0.05192863 | 0.03041616 | 0.08181977 | 0.0303408 | 0.02265588 | 0.0308273
[5 empty] | 0.02290649 | 0.03161774 |  |  | 0.05246921 | 0.03119606 | 0.08233342 | 0.03111877 | 0.02290649 | 0.03161774
[5 empty] | 0.02334133 | 0.03240819 |  |  | 0.05327957 | 0.03197597 | 0.08330102 | 0.03189673 | 0.02334133 | 0.03240819
[5 empty] | 0.02355945 | 0.03319863 |  |  | 0.05365847 | 0.03275587 | 0.08442127 | 0.0326747 | 0.02355945 | 0.03319863
[5 empty] | 0.02385988 | 0.03398907 |  |  | 0.05450467 | 0.03353577 | 0.08459285 | 0.03345267 | 0.02385988 | 0.03398907
[5 empty] | 0.02414164 | 0.03477952 |  |  | 0.05501693 | 0.03431567 | 0.08541446 | 0.03423064 | 0.02414164 | 0.03477952
[5 empty] | 0.02430377 | 0.03556996 |  |  | 0.055594 | 0.03509557 | 0.0861848 | 0.03500861 | 0.02430377 | 0.03556996
[5 empty] | 0.02464531 | 0.0363604 |  |  | 0.05563465 | 0.03587547 | 0.08710256 | 0.03578658 | 0.02464531 | 0.0363604
[5 empty] | 0.02486529 | 0.03715085 |  |  | 0.05623763 | 0.03665538 | 0.08716644 | 0.03656455 | 0.02486529 | 0.03715085
[5 empty] | 0.02506273 | 0.03794129 |  |  | 0.05630171 | 0.03743528 | 0.08847512 | 0.03734252 | 0.02506273 | 0.03794129
[5 empty] | 0.02513668 | 0.03873173 |  |  | 0.05712564 | 0.03821518 | 0.08822731 | 0.03812049 | 0.02513668 | 0.03873173
[5 empty] | 0.02548616 | 0.03952218 |  |  | 0.05720818 | 0.03899508 | 0.0886217 | 0.03889846 | 0.02548616 | 0.03952218
[5 empty] | 0.02561021 | 0.04031262 |  |  | 0.05724809 | 0.03977498 | 0.08885698 | 0.03967643 | 0.02561021 | 0.04031262
[5 empty] | 0.02560786 | 0.04110306 |  |  | 0.05754414 | 0.04055488 | 0.08983184 | 0.0404544 | 0.02560786 | 0.04110306
[5 empty] | 0.02577814 | 0.04189351 |  |  | 0.05769507 | 0.04133478 | 0.08934499 | 0.04123236 | 0.02577814 | 0.04189351
[5 empty] | 0.02583284 | 0.04268395 |  |  | 0.05799965 | 0.04211469 | 0.08959511 | 0.04201033 | 0.02583284 | 0.04268395
[5 empty] | 0.0257328 | 0.0434744 |  |  | 0.05816758 | 0.04289459 | 0.09050233 | 0.0427883 | 0.0257328 | 0.0434744
[5 empty] | 0.02582616 | 0.04426484 |  |  | 0.0578665 | 0.04367449 | 0.08980035 | 0.04356627 | 0.02582616 | 0.04426484
[5 empty] | 0.02580836 | 0.04505528 |  |  | 0.05765045 | 0.04445439 | 0.09003011 | 0.04434424 | 0.02580836 | 0.04505528
[5 empty] | 0.02567993 | 0.04584573 |  |  | 0.05781571 | 0.04523429 | 0.0896636 | 0.04512221 | 0.02567993 | 0.04584573
[5 empty] | 0.02564138 | 0.04663617 |  |  | 0.05806291 | 0.04601419 | 0.08940676 | 0.04590018 | 0.02564138 | 0.04663617
[5 empty] | 0.02549324 | 0.04742661 |  |  | 0.05779268 | 0.0467941 | 0.08916547 | 0.04667815 | 0.02549324 | 0.04742661
[5 empty] | 0.02543603 | 0.04821706 |  |  | 0.05760565 | 0.047574 | 0.08844566 | 0.04745612 | 0.02543603 | 0.04821706
[5 empty] | 0.02537026 | 0.0490075 |  |  | 0.05730243 | 0.0483539 | 0.08875324 | 0.04823409 | 0.02537026 | 0.0490075
[5 empty] | 0.02549645 | 0.04979794 |  |  | 0.05728367 | 0.0491338 | 0.08739411 | 0.04901206 | 0.02549645 | 0.04979794
[5 empty] | 0.02531513 | 0.05058839 |  |  | 0.05744999 | 0.0499137 | 0.08687419 | 0.04979002 | 0.02531513 | 0.05058839
[5 empty] | 0.0251268 | 0.05137883 |  |  | 0.05700201 | 0.0506936 | 0.08659939 | 0.05056799 | 0.0251268 | 0.05137883
[5 empty] | 0.025232 | 0.05216927 |  |  | 0.05724037 | 0.05147351 | 0.08577562 | 0.05134596 | 0.025232 | 0.05216927
[5 empty] | 0.02513124 | 0.05295972 |  |  | 0.05686569 | 0.05225341 | 0.08510879 | 0.05212393 | 0.02513124 | 0.05295972
[5 empty] | 0.02502503 | 0.05375016 |  |  | 0.05637861 | 0.05303331 | 0.08400481 | 0.0529019 | 0.02502503 | 0.05375016
[5 empty] | 0.02481391 | 0.05454061 |  |  | 0.05647974 | 0.05381321 | 0.08316959 | 0.05367987 | 0.02481391 | 0.05454061
[5 empty] | 0.02459838 | 0.05533105 |  |  | 0.05636973 | 0.05459311 | 0.08260904 | 0.05445784 | 0.02459838 | 0.05533105
[5 empty] | 0.02467897 | 0.05612149 |  |  | 0.05604918 | 0.05537301 | 0.08122908 | 0.05523581 | 0.02467897 | 0.05612149
[5 empty] | 0.02455619 | 0.05691194 |  |  | 0.05571875 | 0.05615291 | 0.08083561 | 0.05601378 | 0.02455619 | 0.05691194
[5 empty] | 0.02423057 | 0.05770238 |  |  | 0.05557904 | 0.05693282 | 0.08013455 | 0.05679175 | 0.02423057 | 0.05770238
[5 empty] | 0.02420263 | 0.05849282 |  |  | 0.05513069 | 0.05771272 | 0.0793318 | 0.05756972 | 0.02420263 | 0.05849282
[5 empty] | 0.02397287 | 0.05928327 |  |  | 0.05517434 | 0.05849262 | 0.07843328 | 0.05834769 | 0.02397287 | 0.05928327
[5 empty] | 0.02384183 | 0.06007371 |  |  | 0.0547106 | 0.05927252 | 0.07694489 | 0.05912565 | 0.02384183 | 0.06007371
[5 empty] | 0.02371002 | 0.06086415 |  |  | 0.0545401 | 0.06005242 | 0.07577255 | 0.05990362 | 0.02371002 | 0.06086415
[5 empty] | 0.02357797 | 0.0616546 |  |  | 0.05396348 | 0.06083232 | 0.07522218 | 0.06068159 | 0.02357797 | 0.0616546
[5 empty] | 0.02344618 | 0.06244504 |  |  | 0.05398135 | 0.06161223 | 0.07449967 | 0.06145956 | 0.02344618 | 0.06244504
[5 empty] | 0.02341518 | 0.06323548 |  |  | 0.05349436 | 0.06239213 | 0.07421094 | 0.06223753 | 0.02341518 | 0.06323548
[5 empty] | 0.02338549 | 0.06402593 |  |  | 0.05320312 | 0.06317203 | 0.07256191 | 0.0630155 | 0.02338549 | 0.06402593
[5 empty] | 0.02305763 | 0.06481637 |  |  | 0.05290827 | 0.06395193 | 0.07245847 | 0.06379347 | 0.02305763 | 0.06481637
[5 empty] | 0.02313212 | 0.06560681 |  |  | 0.05291043 | 0.06473183 | 0.07120655 | 0.06457144 | 0.02313212 | 0.06560681
[5 empty] | 0.02300947 | 0.06639726 |  |  | 0.05261023 | 0.06551173 | 0.07091044 | 0.06534941 | 0.02300947 | 0.06639726
[5 empty] | 0.0228895 | 0.0671877 |  |  | 0.05240831 | 0.06629164 | 0.07094159 | 0.06612738 | 0.0228895 | 0.0671877
[5 empty] | 0.02266555 | 0.06797815 |  |  | 0.05170527 | 0.06707154 | 0.06978707 | 0.06690535 | 0.02266555 | 0.06797815
[5 empty] | 0.0225361 | 0.06876859 |  |  | 0.05130177 | 0.06785144 | 0.0697462 | 0.06768331 | 0.0225361 | 0.06876859
[5 empty] | 0.02240145 | 0.06955903 |  |  | 0.05109842 | 0.06863134 | 0.06911828 | 0.06846128 | 0.02240145 | 0.06955903
[5 empty] | 0.02236191 | 0.07034948 |  |  | 0.05109585 | 0.06941124 | 0.06880263 | 0.06923925 | 0.02236191 | 0.07034948
[5 empty] | 0.02201777 | 0.07113992 |  |  | 0.05049468 | 0.07019114 | 0.06829857 | 0.07001722 | 0.02201777 | 0.07113992
[5 empty] | 0.02186935 | 0.07193036 |  |  | 0.05009502 | 0.07097105 | 0.0669054 | 0.07079519 | 0.02186935 | 0.07193036
[5 empty] | 0.02171693 | 0.07272081 |  |  | 0.05017079 | 0.07175095 | 0.06642245 | 0.07157316 | 0.02171693 | 0.07272081
[5 empty] | 0.02176084 | 0.07351125 |  |  | 0.04980891 | 0.07253085 | 0.06594902 | 0.07235113 | 0.02176084 | 0.07351125
[5 empty] | 0.02150135 | 0.07430169 |  |  | 0.04941152 | 0.07331075 | 0.06578444 | 0.0731291 | 0.02150135 | 0.07430169
[5 empty] | 0.02143879 | 0.07509214 |  |  | 0.04888079 | 0.07409065 | 0.06582801 | 0.07390707 | 0.02143879 | 0.07509214
[5 empty] | 0.02107345 | 0.07588258 |  |  | 0.04811887 | 0.07487055 | 0.06547905 | 0.07468504 | 0.02107345 | 0.07588258
[5 empty] | 0.02090563 | 0.07667302 |  |  | 0.04762793 | 0.07565045 | 0.06413687 | 0.07546301 | 0.02090563 | 0.07667302
[5 empty] | 0.02073565 | 0.07746347 |  |  | 0.04761012 | 0.07643036 | 0.06410078 | 0.07624098 | 0.02073565 | 0.07746347
[5 empty] | 0.02076379 | 0.07825391 |  |  | 0.04686761 | 0.07721026 | 0.06407011 | 0.07701894 | 0.02076379 | 0.07825391
[5 empty] | 0.02049036 | 0.07904436 |  |  | 0.04610254 | 0.07799016 | 0.06344417 | 0.07779691 | 0.02049036 | 0.07904436
[5 empty] | 0.02021566 | 0.0798348 |  |  | 0.04551709 | 0.07877006 | 0.06282226 | 0.07857488 | 0.02021566 | 0.0798348
[5 empty] | 0.02014 | 0.08062524 |  |  | 0.0451134 | 0.07954996 | 0.0624037 | 0.07935285 | 0.02014 | 0.08062524
[5 empty] | 0.02006369 | 0.08141569 |  |  | 0.04429365 | 0.08032986 | 0.06208781 | 0.08013082 | 0.02006369 | 0.08141569
[5 empty] | 0.01978701 | 0.08220613 |  |  | 0.04385997 | 0.08110977 | 0.0611739 | 0.08090879 | 0.01978701 | 0.08220613
[5 empty] | 0.01971027 | 0.08299657 |  |  | 0.04321455 | 0.08188967 | 0.06096129 | 0.08168676 | 0.01971027 | 0.08299657
[5 empty] | 0.01943379 | 0.08378702 |  |  | 0.04245953 | 0.08266957 | 0.06084928 | 0.08246473 | 0.01943379 | 0.08378702
[5 empty] | 0.01935785 | 0.08457746 |  |  | 0.04189707 | 0.08344947 | 0.0601372 | 0.0832427 | 0.01935785 | 0.08457746
[5 empty] | 0.01898276 | 0.0853679 |  |  | 0.04102933 | 0.08422937 | 0.05962435 | 0.08402067 | 0.01898276 | 0.0853679
[5 empty] | 0.01890882 | 0.08615835 |  |  | 0.04075847 | 0.08500927 | 0.06001005 | 0.08479864 | 0.01890882 | 0.08615835
[5 empty] | 0.01863635 | 0.08694879 |  |  | 0.03988665 | 0.08578918 | 0.05959362 | 0.0855766 | 0.01863635 | 0.08694879
[5 empty] | 0.01856562 | 0.08773923 |  |  | 0.03931603 | 0.08656908 | 0.05887437 | 0.08635457 | 0.01856562 | 0.08773923
[5 empty] | 0.01849697 | 0.08852968 |  |  | 0.03864877 | 0.08734898 | 0.0584516 | 0.08713254 | 0.01849697 | 0.08852968
[5 empty] | 0.01813067 | 0.08932012 |  |  | 0.03808702 | 0.08812888 | 0.05782465 | 0.08791051 | 0.01813067 | 0.08932012
[5 empty] | 0.01796704 | 0.09011056 |  |  | 0.03713294 | 0.08890878 | 0.05719281 | 0.08868848 | 0.01796704 | 0.09011056
[5 empty] | 0.01780637 | 0.09090101 |  |  | 0.0362887 | 0.08968868 | 0.05655541 | 0.08946645 | 0.01780637 | 0.09090101
[5 empty] | 0.01784898 | 0.09169145 |  |  | 0.03595645 | 0.09046859 | 0.05691176 | 0.09024442 | 0.01784898 | 0.09169145
[5 empty] | 0.01759516 | 0.0924819 |  |  | 0.03533835 | 0.09124849 | 0.05576117 | 0.09102239 | 0.01759516 | 0.0924819
[5 empty] | 0.01754522 | 0.09327234 |  |  | 0.03493656 | 0.09202839 | 0.05540296 | 0.09180036 | 0.01754522 | 0.09327234
[5 empty] | 0.01719945 | 0.09406278 |  |  | 0.03385324 | 0.09280829 | 0.05513643 | 0.09257833 | 0.01719945 | 0.09406278
[5 empty] | 0.01705817 | 0.09485323 |  |  | 0.03359054 | 0.09358819 | 0.05456092 | 0.0933563 | 0.01705817 | 0.09485323
[5 empty] | 0.01702166 | 0.09564367 |  |  | 0.03275063 | 0.09436809 | 0.05447571 | 0.09413427 | 0.01702166 | 0.09564367
[5 empty] | 0.01699024 | 0.09643411 |  |  | 0.03253567 | 0.09514799 | 0.05348015 | 0.09491223 | 0.01699024 | 0.09643411
[5 empty] | 0.01676421 | 0.09722456 |  |  | 0.0317478 | 0.0959279 | 0.05307352 | 0.0956902 | 0.01676421 | 0.09722456
[5 empty] | 0.01654387 | 0.098015 |  |  | 0.0313892 | 0.0967078 | 0.05275516 | 0.09646817 | 0.01654387 | 0.098015
[5 empty] | 0.0165293 | 0.09880544 |  |  | 0.03096202 | 0.0974877 | 0.05242437 | 0.09724614 | 0.0165293 | 0.09880544
[5 empty] | 0.01651816 | 0.09959589 |  |  | 0.03056843 | 0.0982676 | 0.05198047 | 0.09802411 | 0.01651816 | 0.09959589
[5 empty] | 0.01630963 | 0.1003863 |  |  | 0.03011056 | 0.0990475 | 0.05152277 | 0.09880208 | 0.01630963 | 0.1003863
[5 empty] | 0.01620359 | 0.1011768 |  |  | 0.0301906 | 0.0998274 | 0.05065059 | 0.09958005 | 0.01620359 | 0.1011768
[5 empty] | 0.0161999 | 0.1019672 |  |  | 0.02961069 | 0.1006073 | 0.05036324 | 0.100358 | 0.0161999 | 0.1019672
[5 empty] | 0.01589843 | 0.1027577 |  |  | 0.029673 | 0.1013872 | 0.04896003 | 0.101136 | 0.01589843 | 0.1027577
[5 empty] | 0.01589907 | 0.1035481 |  |  | 0.02907968 | 0.1021671 | 0.04834028 | 0.101914 | 0.01589907 | 0.1035481
[5 empty] | 0.01580169 | 0.1043385 |  |  | 0.02933289 | 0.102947 | 0.04840331 | 0.1026919 | 0.01580169 | 0.1043385
[5 empty] | 0.01560615 | 0.105129 |  |  | 0.02922686 | 0.1037269 | 0.04704842 | 0.1034699 | 0.01560615 | 0.105129
[5 empty] | 0.01571233 | 0.1059194 |  |  | 0.02903219 | 0.1045068 | 0.04647492 | 0.1042479 | 0.01571233 | 0.1059194
[5 empty] | 0.0156201 | 0.1067099 |  |  | 0.02894537 | 0.1052867 | 0.04598215 | 0.1050258 | 0.0156201 | 0.1067099
[5 empty] | 0.01552934 | 0.1075003 |  |  | 0.0289658 | 0.1060666 | 0.04536939 | 0.1058038 | 0.01552934 | 0.1075003
[5 empty] | 0.01543991 | 0.1082908 |  |  | 0.0287929 | 0.1068465 | 0.04469229 | 0.1065818 | 0.01543991 | 0.1082908
[5 empty] | 0.0151517 | 0.1090812 |  |  | 0.02842605 | 0.1076264 | 0.0441155 | 0.1073597 | 0.0151517 | 0.1090812
[5 empty] | 0.01516457 | 0.1098717 |  |  | 0.02856467 | 0.1084063 | 0.04254893 | 0.1081377 | 0.01516457 | 0.1098717
[5 empty] | 0.01507839 | 0.1106621 |  |  | 0.02870816 | 0.1091862 | 0.04180245 | 0.1089157 | 0.01507839 | 0.1106621
[5 empty] | 0.01509304 | 0.1114525 |  |  | 0.02875592 | 0.1099661 | 0.04008596 | 0.1096936 | 0.01509304 | 0.1114525
[5 empty] | 0.0149084 | 0.112243 |  |  | 0.02830735 | 0.110746 | 0.03960935 | 0.1104716 | 0.0149084 | 0.112243
[5 empty] | 0.01482432 | 0.1130334 |  |  | 0.02826187 | 0.1115259 | 0.03768252 | 0.1112496 | 0.01482432 | 0.1130334
[5 empty] | 0.0148407 | 0.1138239 |  |  | 0.02851886 | 0.1123058 | 0.03731534 | 0.1120276 | 0.0148407 | 0.1138239
[5 empty] | 0.01455739 | 0.1146143 |  |  | 0.02827774 | 0.1130857 | 0.03571772 | 0.1128055 | 0.01455739 | 0.1146143
[5 empty] | 0.01457428 | 0.1154048 |  |  | 0.02833791 | 0.1138656 | 0.03419954 | 0.1135835 | 0.01457428 | 0.1154048
[5 empty] | 0.01459123 | 0.1161952 |  |  | 0.02799876 | 0.1146455 | 0.03257069 | 0.1143615 | 0.01459123 | 0.1161952
[5 empty] | 0.01450812 | 0.1169856 |  |  | 0.02795972 | 0.1154254 | 0.03164107 | 0.1151394 | 0.01450812 | 0.1169856
[5 empty] | 0.01432481 | 0.1177761 |  |  | 0.02832017 | 0.1162053 | 0.03012056 | 0.1159174 | 0.01432481 | 0.1177761
[5 empty] | 0.01424119 | 0.1185665 |  |  | 0.02817952 | 0.1169852 | 0.02891906 | 0.1166954 | 0.01424119 | 0.1185665
[5 empty] | 0.01425713 | 0.119357 |  |  | 0.02783717 | 0.1177651 | 0.02814645 | 0.1174733 | 0.01425713 | 0.119357
[5 empty] | 0.01407279 | 0.1201474 |  |  | 0.02819253 | 0.118545 | 0.02621263 | 0.1182513 | 0.01407279 | 0.1201474
[5 empty] | 0.01408867 | 0.1209379 |  |  | 0.02824501 | 0.1193249 | 0.02542749 | 0.1190293 | 0.01408867 | 0.1209379
[5 empty] | 0.01400477 | 0.1217283 |  |  | 0.02809399 | 0.1201048 | 0.02450092 | 0.1198072 | 0.01400477 | 0.1217283
[5 empty] | 0.01392111 | 0.1225188 |  |  | 0.0279389 | 0.1208847 | 0.0231428 | 0.1205852 | 0.01392111 | 0.1225188
[5 empty] | 0.01373768 | 0.1233092 |  |  | 0.02797912 | 0.1216646 | 0.02196303 | 0.1213632 | 0.01373768 | 0.1233092
[5 empty] | 0.01375451 | 0.1240996 |  |  | 0.02791407 | 0.1224446 | 0.02167151 | 0.1221412 | 0.01375451 | 0.1240996
[5 empty] | 0.01367158 | 0.1248901 |  |  | 0.02784314 | 0.1232245 | 0.02057811 | 0.1229191 | 0.01367158 | 0.1248901
[5 empty] | 0.0134889 | 0.1256805 |  |  | 0.02766575 | 0.1240044 | 0.01938977 | 0.1236971 | 0.0134889 | 0.1256805
[5 empty] | 0.01330649 | 0.126471 |  |  | 0.02758129 | 0.1247843 | 0.01933558 | 0.1244751 | 0.01330649 | 0.126471
[5 empty] | 0.01322434 | 0.1272614 |  |  | 0.02768916 | 0.1255642 | 0.01818245 | 0.125253 | 0.01322434 | 0.1272614
[5 empty] | 0.01314246 | 0.1280519 |  |  | 0.02748878 | 0.1263441 | 0.01733116 | 0.126031 | 0.01314246 | 0.1280519
[5 empty] | 0.01326086 | 0.1288423 |  |  | 0.02737066 | 0.127124 | 0.01708252 | 0.126809 | 0.01326086 | 0.1288423
[5 empty] | 0.01317954 | 0.1296327 |  |  | 0.0268256 | 0.1279039 | 0.01613734 | 0.1275869 | 0.01317954 | 0.1296327
[5 empty] | 0.0128985 | 0.1304232 |  |  | 0.02715422 | 0.1286838 | 0.01559641 | 0.1283649 | 0.0128985 | 0.1304232
[5 empty] | 0.01291776 | 0.1312136 |  |  | 0.02695712 | 0.1294637 | 0.01526054 | 0.1291429 | 0.01291776 | 0.1312136
[5 empty] | 0.01293731 | 0.1320041 |  |  | 0.02633492 | 0.1302436 | 0.01483052 | 0.1299208 | 0.01293731 | 0.1320041
[5 empty] | 0.01265716 | 0.1327945 |  |  | 0.02618823 | 0.1310235 | 0.01400716 | 0.1306988 | 0.01265716 | 0.1327945
[5 empty] | 0.01267732 | 0.133585 |  |  | 0.02601767 | 0.1318034 | 0.01379127 | 0.1314768 | 0.01267732 | 0.133585
[5 empty] | 0.01259779 | 0.1343754 |  |  | 0.02542385 | 0.1325833 | 0.01238364 | 0.1322548 | 0.01259779 | 0.1343754
[5 empty] | 0.01241857 | 0.1351658 |  |  | 0.02510738 | 0.1333632 | 0.01188508 | 0.1330327 | 0.01241857 | 0.1351658
[5 empty] | 0.01253968 | 0.1359563 |  |  | 0.02496888 | 0.1341431 | 0.01119639 | 0.1338107 | 0.01253968 | 0.1359563
[5 empty] | 0.01246112 | 0.1367467 |  |  | 0.02440897 | 0.134923 | 0.01141836 | 0.1345887 | 0.01246112 | 0.1367467
[5 empty] | 0.01228289 | 0.1375372 |  |  | 0.02432824 | 0.1357029 | 0.01055181 | 0.1353666 | 0.01228289 | 0.1375372
[5 empty] | 0.01230499 | 0.1383276 |  |  | 0.02412733 | 0.1364828 | 0.009897536 | 0.1361446 | 0.01230499 | 0.1383276
[5 empty] | 0.01222744 | 0.1391181 |  |  | 0.02370684 | 0.1372627 | 0.009156336 | 0.1369226 | 0.01222744 | 0.1391181
[5 empty] | 0.01195023 | 0.1399085 |  |  | 0.02306739 | 0.1380426 | 0.008529014 | 0.1377005 | 0.01195023 | 0.1399085
[5 empty] | 0.01197338 | 0.140699 |  |  | 0.02230959 | 0.1388225 | 0.008716372 | 0.1384785 | 0.01197338 | 0.140699
[5 empty] | 0.01189689 | 0.1414894 |  |  | 0.02233405 | 0.1396024 | 0.007919213 | 0.1392565 | 0.01189689 | 0.1414894
[5 empty] | 0.01192076 | 0.1422798 |  |  | 0.02184139 | 0.1403823 | 0.007138338 | 0.1400344 | 0.01192076 | 0.1422798
[5 empty] | 0.011745 | 0.1430703 |  |  | 0.02083222 | 0.1411622 | 0.006774549 | 0.1408124 | 0.011745 | 0.1430703
[5 empty] | 0.01166961 | 0.1438607 |  |  | 0.02030716 | 0.1419421 | 0.006428649 | 0.1415904 | 0.01166961 | 0.1438607
[5 empty] | 0.0115946 | 0.1446512 |  |  | 0.02026681 | 0.142722 | 0.006001439 | 0.1423684 | 0.0115946 | 0.1446512
[5 empty] | 0.01141997 | 0.1454416 |  |  | 0.0196118 | 0.1435019 | 0.005493721 | 0.1431463 | 0.01141997 | 0.1454416
[5 empty] | 0.01134574 | 0.1462321 |  |  | 0.01864273 | 0.1442818 | 0.005006298 | 0.1439243 | 0.01134574 | 0.1462321
[5 empty] | 0.0112719 | 0.1470225 |  |  | 0.01856023 | 0.1450617 | 0.005139971 | 0.1447023 | 0.0112719 | 0.1470225
[5 empty] | 0.01129845 | 0.1478129 |  |  | 0.0178649 | 0.1458416 | 0.003995542 | 0.1454802 | 0.01129845 | 0.1478129
[5 empty] | 0.01132541 | 0.1486034 |  |  | 0.01725735 | 0.1466215 | 0.004173814 | 0.1462582 | 0.01132541 | 0.1486034
[5 empty] | 0.01125279 | 0.1493938 |  |  | 0.01633821 | 0.1474014 | 0.003775587 | 0.1470362 | 0.01125279 | 0.1493938
[5 empty] | 0.01118057 | 0.1501843 |  |  | 0.01560808 | 0.1481813 | 0.003201666 | 0.1478141 | 0.01118057 | 0.1501843
[5 empty] | 0.01090878 | 0.1509747 |  |  | 0.01526759 | 0.1489612 | 0.00305285 | 0.1485921 | 0.01090878 | 0.1509747
[5 empty] | 0.01103741 | 0.1517652 |  |  | 0.01481733 | 0.1497411 | 0.002729943 | 0.1493701 | 0.01103741 | 0.1517652
[5 empty] | 0.01086647 | 0.1525556 |  |  | 0.01385793 | 0.150521 | 0.003333746 | 0.150148 | 0.01086647 | 0.1525556
[5 empty] | 0.01069597 | 0.153346 |  |  | 0.01329 | 0.1513009 | 0.002765061 | 0.150926 | 0.01069597 | 0.153346
[5 empty] | 0.01062591 | 0.1541365 |  |  | 0.01281416 | 0.1520808 | 0.002724691 | 0.151704 | 0.01062591 | 0.1541365
[5 empty] | 0.01055629 | 0.1549269 |  |  | 0.01183101 | 0.1528607 | 0.002113437 | 0.152482 | 0.01055629 | 0.1549269
[5 empty] | 0.01048713 | 0.1557174 |  |  | 0.01144117 | 0.1536406 | 0.002532101 | 0.1532599 | 0.01048713 | 0.1557174
[5 empty] | 0.01061842 | 0.1565078 |  |  | 0.01054526 | 0.1544205 | 0.002381486 | 0.1540379 | 0.01061842 | 0.1565078
[5 empty] | 0.01035017 | 0.1572983 |  |  | 0.009643887 | 0.1552004 | 0.002562393 | 0.1548159 | 0.01035017 | 0.1572983