## 1
Общество с ограниченной ответственностью "Инженерная геология" (ООО "ИнжГео") | [11 empty] | Общество с ограниченной ответственностью "Инженерная геология" (ООО "ИнжГео")
Юр. адрес: 117279, г. Москва, ул. Миклухо-Маклая, 36 а, этаж 5, пом. XXIII к. 76-84 | [11 empty] | Юр. адрес: 117279, г. Москва, ул. Миклухо-Маклая, 36 а, этаж 5, пом. XXIII к. 76-84 | [8 empty] | нагр |  |  | X0 | Y0 | R |  | нагр |  |  |  | X0 | Y0 | R | нагр |  |  |  | X0 | Y0 | R |  | нагр |  |  |  | X0 | Y0 | R
Телефон/факс +7 (495) 132-30-00, Адрес электронной почты inbox@inj-geo.ru | [11 empty] | Телефон/факс +7 (495) 132-30-00, Адрес электронной почты inbox@inj-geo.ru | [12 empty] | 0 | [7 empty] | 0 | [6 empty] | 0 | [7 empty] | 0
[21 empty] | девиатор | [6 empty] | девиатор | [6 empty] | девиатор | [7 empty] | девиатор
Испытательная лаборатория ООО «ИнжГео» | [11 empty] | Испытательная лаборатория ООО «ИнжГео» | [8 empty] | x0 | Угол | X | Y |  |  |  | x0 |  | Угол | X | Y |  |  | x0 |  | Угол | X | Y |  |  |  | x0 |  | Угол | X | Y
Адрес места осуществления деятельности лаборатории: г. Москва, просп. Вернадского, д. 51, стр. 1 | [11 empty] | Адрес места осуществления деятельности лаборатории: г. Москва, просп. Вернадского, д. 51, стр. 1 | [9 empty] | 0 | [7 empty] | 0 | [6 empty] | 0 | [7 empty] | 0
Телефон +7(910)4557682, E-mail: slg85@mail.ru | [11 empty] | Телефон +7(910)4557682, E-mail: slg85@mail.ru | [9 empty] | 5 | [7 empty] | 5 | [6 empty] | 5 | [7 empty] | 5
[22 empty] | 10 | [7 empty] | 10 | [6 empty] | 10 | [7 empty] | 10
[12 empty] | Протокол испытаний № 13-63/295 от 20-08-2023 | [9 empty] | 15 | [7 empty] | 15 | [6 empty] | 15 | [7 empty] | 15
[22 empty] | 20 | [7 empty] | 20 | [6 empty] | 20 | [7 empty] | 20
[12 empty] | Наименование и адрес заказчика: Переход трубопровода через р. Енисей | [9 empty] | 25 | [7 empty] | 25 | [6 empty] | 25 | [7 empty] | 25
[12 empty] | Наименование объекта: ООО Регионстрой | [9 empty] | 30 | [7 empty] | 30 | [6 empty] | 30 | [7 empty] | 30
Наименование используемого метода/методики: ГОСТ 12248.4-2020 | [11 empty] | Наименование используемого метода/методики: ГОСТ 12248.3-2020 | [9 empty] | 35 | [7 empty] | 35 | [6 empty] | 35 | [7 empty] | 35
Условия проведения испытания: температура окружающей среды (18 - 25)0С, влажность воздуха (40 - 75)% | [11 empty] | Условия проведения испытания: температура окружающей среды (18 - 25)0С, влажность воздуха (40 - 75)% | [9 empty] | 40 | [7 empty] | 40 | [6 empty] | 40 | [7 empty] | 40
[12 empty] | Дата получение объекта подлежащего испытаниям: 24-07-2023 | [9 empty] | 45 | [7 empty] | 45 | [6 empty] | 45 | [7 empty] | 45
[12 empty] | Дата испытания: 25.10.2022-19.11.2295 | [9 empty] | 50 | [7 empty] | 50 | [6 empty] | 50 | [7 empty] | 50
[22 empty] | 55 | [7 empty] | 55 | [6 empty] | 55 | [7 empty] | 55
Испытание грунтов методом трехосного сжатия | [11 empty] | Испытание грунтов методом трехосного сжатия | [9 empty] | 60 | [7 empty] | 60 | [6 empty] | 60 | [7 empty] | 60
[22 empty] | 65 | [7 empty] | 65 | [6 empty] | 65 | [7 empty] | 65
Лабораторный номер: | [6 empty] | We, д.е. = |  |  |  |  | Лабораторный номер: |  | 1330 |  |  |  | We, д.е. = | 0.476549678 |  |  | 70 | [7 empty] | 70 | [6 empty] | 70 | [7 empty] | 70
Номер скважины: | [6 empty] | ρ, г/см3 = |  |  |  |  | Номер скважины: |  | BH-162 |  |  |  | ρ, г/см3 = | 1.64 |  |  | 75 | [7 empty] | 75 | [6 empty] | 75 | [7 empty] | 75
Глубина отбора, м: | [6 empty] | ρs, г/см3 = |  |  |  |  | Глубина отбора, м: |  | 6.1 |  |  |  | ρs, г/см3 = | 2.72 |  |  | 80 | [7 empty] | 80 | [6 empty] | 80 | [7 empty] | 80
Наименование грунта: | [6 empty] | e, д.е. = |  |  |  |  | Наименование грунта: |  | Суглинок, после оттаивания текучий, легкий песчанистый |  |  |  | e, д.е. = | 1.448912 |  |  | 85 | [7 empty] | 85 | [6 empty] | 85 | [7 empty] | 85
Схема проведения опыта: | [6 empty] | IL, д.е. = |  |  |  |  | Схема проведения опыта: |  | КД |  |  |  | IL, д.е. = | 2.682 |  |  | 90 | [7 empty] | 90 | [6 empty] | 90 | [7 empty] | 90
[22 empty] | 95 | [7 empty] | 95 | [6 empty] | 95 | [7 empty] | 95
[22 empty] | 100 | [7 empty] | 100 | [6 empty] | 100 | [7 empty] | 100
Результаты испытаний | [11 empty] | Результаты испытаний | [9 empty] | 105 | [7 empty] | 105 | [6 empty] | 105 | [7 empty] | 105
[22 empty] | 110 | [7 empty] | 110 | [6 empty] | 110 | [7 empty] | 110
[22 empty] | 115 | [7 empty] | 115 | [6 empty] | 115 | [7 empty] | 115
[22 empty] | 120 | [7 empty] | 120 | [6 empty] | 120 | [7 empty] | 120
[22 empty] | 125 | [7 empty] | 125 | [6 empty] | 125 | [7 empty] | 125
[22 empty] | 130 | [7 empty] | 130 | [6 empty] | 130 | [7 empty] | 130
[22 empty] | 135 | [7 empty] | 135 | [6 empty] | 135 | [7 empty] | 135
[22 empty] | 140 | [7 empty] | 140 | [6 empty] | 140 | [7 empty] | 140
[22 empty] | 145 | [7 empty] | 145 | [6 empty] | 145 | [7 empty] | 145
[22 empty] | 150 | [7 empty] | 150 | [6 empty] | 150 | [7 empty] | 150
[22 empty] | 155 | [7 empty] | 155 | [6 empty] | 155 | [7 empty] | 155
[22 empty] | 160 | [7 empty] | 160 | [6 empty] | 160 | [7 empty] | 160
[22 empty] | 165 | [7 empty] | 165 | [6 empty] | 165 | [7 empty] | 165
[22 empty] | 170 | [7 empty] | 170 | [6 empty] | 170 | [7 empty] | 170
[22 empty] | 175 | [7 empty] | 175 | [6 empty] | 175 | [7 empty] | 175
[22 empty] | 180 | [7 empty] | 180 | [6 empty] | 180 | [7 empty] | 180
[13 empty] | Давление в камере, Мпа σ3 | Вертикальная нагрузка, Мпа σ1 | Поровое давление, Мпа u
[7 empty] | Коэфф. Точки | [5 empty] | 0.0980392 | 0.1643257 | [5 empty] | 1 | [6 empty] | σ3,кПа | σ1,кПа | u, кПа |  |  |  | 4
[13 empty] | 0.1980392 | 0.3168228 | [27 empty] | δ3, Мпа | δ1-δ3, МПа | δ1, МПа | δ1, КПа
|  |  | Модуль деформации, МПа: | [9 empty] | 0.2980392 | 0.4693199 | [21 empty] | С, МПа:
|  |  | Е0= | [32 empty] | φ, град:
|  |  | E50 = | [32 empty] | E, Мпа
|  |  | Коэф. Поперечной деформации, ϑ = | [9 empty] | Эффективные значения угла внутреннего трения и удельного сцепления ϕ', С' | [13 empty] | x | 0
[13 empty] | ϕ', град. = | 12 | [12 empty] | y |  |  |  | С, кПа | φ,°
[13 empty] | С', МПа = | 0.006
| Исполнитель: | [6 empty] | Морозов Д.С. |  |  |  |  | Исполнитель: |  |  |  |  | Морозов Д.С.
| Начальник исп. лаборатории: | [6 empty] | Семиколенова Л.Г. |  |  |  |  | Начальник исп. лаборатории: |  |  |  |  | Семиколенова Л.Г.
Лист 1 , всего листов 2 | [11 empty] | Лист 2 , всего листов 2
Частичное воспроизведение протокола испытаний без письменного разрешения ООО «ИнжГео» ЗАПРЕЩАЕТСЯ | [11 empty] | Частичное воспроизведение протокола испытаний без письменного разрешения ООО «ИнжГео» ЗАПРЕЩАЕТСЯ
[5 empty] | второй график |  | первый график | [9 empty] | К Пуассона
dev50 | epsE50 | ind | devE0 | epsE0 | dev | eps | sigma |  | dev1 | eps1 | dev2 | eps2 | dev3 | eps3 |  | Глины
0.03314325 | 0.02759866 |  |  |  | 0 | 0 |  |  | 0 | 0 | 0 | 0 | 0 | 0 |  | < 0 | 0,20-0,30
ind |  |  |  |  | 0.001741815 | 0.0008470296 |  |  | 0.00419382 | 0.0008349764 | 0.005706089 | 0.0008210519 | 0.001741815 | 0.0008470296 |  | 0-0,25 | 0,30-0,38
2 |  |  |  |  | 0.003951102 | 0.001694059 |  |  | 0.009197747 | 0.001669953 | 0.01251477 | 0.001642104 | 0.003951102 | 0.001694059 |  | 0,25< | 0,38-0,45
E0 |  |  |  |  | 0.006616754 | 0.002541089 |  |  | 0.01408864 | 0.002504929 | 0.01875405 | 0.002463156 | 0.006616754 | 0.002541089 |  | Суглинки | 0,35-0,37
epsE0 | devE0 |  |  |  | 0.008527659 | 0.003388118 |  |  | 0.01764336 | 0.003339906 | 0.0254519 | 0.003284208 | 0.008527659 | 0.003388118 |  | Пески и супеси | 0,30-0,35
0.0124710397 | 0.0249608 |  |  |  | 0.01057271 | 0.004235148 |  |  | 0.02243875 | 0.004174882 | 0.03023633 | 0.00410526 | 0.01057271 | 0.004235148
[5 empty] | 0.01214079 | 0.005082177 |  |  | 0.02665169 | 0.005009858 | 0.03653532 | 0.004926312 | 0.01214079 | 0.005082177
График E50 |  | График E |  |  | 0.0146208 | 0.005929207 |  |  | 0.03075901 | 0.005844835 | 0.04097687 | 0.005747364 | 0.0146208 | 0.005929207
eps | q | sigma |  |  | 0.01610163 | 0.006776237 |  |  | 0.03403759 | 0.006679811 | 0.04458896 | 0.006568416 | 0.01610163 | 0.006776237
Горизонтальная линия E50 |  | Касательная |  |  | 0.01767216 | 0.007623266 |  |  | 0.03766428 | 0.007514787 | 0.0484996 | 0.007389467 | 0.01767216 | 0.007623266
0 |  | a | b |  | 0.01942129 | 0.008470296 |  |  | 0.04091593 | 0.008349764 | 0.0519608 | 0.007907198 | 0.01942129 | 0.008470296
|  |  | 0 |  | 0.0209379 | 0.009317325 |  |  | 0.0438694 | 0.00918474 | 0.05556574 | 0.009031571 | 0.0209379 | 0.009317325
Вертикальная линия E50 |  | p1 и p2 |  |  | 0.0223109 | 0.01016435 |  |  | 0.04590156 | 0.01001972 | 0.05840842 | 0.009852623 | 0.0223109 | 0.01016435
| 0 | 0 |  |  | 0.02302916 | 0.01101138 |  |  | 0.04788925 | 0.01085469 | 0.06022555 | 0.01067368 | 0.02302916 | 0.01101138
[5 empty] | 0.02408158 | 0.01185841 |  |  | 0.05010933 | 0.01168967 | 0.06134842 | 0.01149473 | 0.02408158 | 0.01185841
Касательная линия E50 |  |  |  |  | 0.0249608 | 0.0124710397 |  |  | 0.05083867 | 0.01252465 | 0.0635083 | 0.01231578 | 0.0249608 | 0.0124710397
0 | 0 | Горизонтальная 1 |  |  | 0.02562775 | 0.01355247 |  |  | 0.0529608 | 0.01336661 | 0.06513649 | 0.01313683 | 0.02562775 | 0.01355247
[5 empty] | 0.02581597 | 0.0143995 |  |  | 0.05338679 | 0.0141946 | 0.06756426 | 0.01395788 | 0.02581597 | 0.0143995
Горизонтальная линия qкр |  |  |  |  | 0.0267356 | 0.01524653 |  |  | 0.05330106 | 0.01502957 | 0.0687229 | 0.01477893 | 0.0267356 | 0.01524653
Горизонтальная линия q |  | Горизонтальная 2 |  |  | 0.02739686 | 0.01609356 |  |  | 0.05441621 | 0.01586455 | 0.07114369 | 0.01559999 | 0.02739686 | 0.01609356
0 |  | 0 |  |  | 0.02780997 | 0.01694059 |  |  | 0.05435151 | 0.01669953 | 0.07255791 | 0.01642104 | 0.02780997 | 0.01694059
[5 empty] | 0.02808518 | 0.01778762 |  |  | 0.05452623 | 0.0175345 | 0.07369685 | 0.01724209 | 0.02808518 | 0.01778762
Вертикальная линия q |  |  |  |  | 0.0283327 | 0.01863465 |  |  | 0.05505963 | 0.01836948 | 0.07509178 | 0.01806314 | 0.0283327 | 0.01863465
| 0 |  |  |  | 0.02886277 | 0.01948168 |  |  | 0.05577099 | 0.01920446 | 0.07677399 | 0.01888419 | 0.02886277 | 0.01948168
[5 empty] | 0.02878562 | 0.02032871 |  |  | 0.05617958 | 0.02003943 | 0.07907477 | 0.01970525 | 0.02878562 | 0.02032871
[5 empty] | 0.02921146 | 0.02117574 |  |  | 0.05670465 | 0.02087441 | 0.08072539 | 0.0205263 | 0.02921146 | 0.02117574
[5 empty] | 0.02955054 | 0.02202277 |  |  | 0.05696549 | 0.02170939 | 0.08564035 | 0.02172071 | 0.02955054 | 0.02202277
[5 empty] | 0.03021308 | 0.0228698 |  |  | 0.05678135 | 0.02254436 | 0.08542049 | 0.0221684 | 0.03021308 | 0.0228698
[5 empty] | 0.0304093 | 0.02371683 |  |  | 0.05717152 | 0.02337934 | 0.08961705 | 0.02298945 | 0.0304093 | 0.02371683
[5 empty] | 0.03074944 | 0.02456386 |  |  | 0.05845525 | 0.02421431 | 0.09262763 | 0.02381051 | 0.03074944 | 0.02456386
[5 empty] | 0.03104373 | 0.02541089 |  |  | 0.0593918 | 0.02498285 | 0.09621741 | 0.02463156 | 0.03104373 | 0.02541089
[5 empty] | 0.03210239 | 0.02625792 |  |  | 0.0598355 | 0.02588427 | 0.09845159 | 0.02545261 | 0.03210239 | 0.02625792
[5 empty] | 0.03243566 | 0.02710495 |  |  | 0.06145178 | 0.02671924 | 0.1025954 | 0.02627366 | 0.03243566 | 0.02710495
[5 empty] | 0.03314325 | 0.02759866 |  |  | 0.06354508 | 0.02755422 | 0.1077139 | 0.02709471 | 0.03314325 | 0.02759866
[5 empty] | 0.03436461 | 0.02879901 |  |  | 0.06565836 | 0.0283892 | 0.1109724 | 0.02791577 | 0.03436461 | 0.02879901
[5 empty] | 0.03589414 | 0.02964603 |  |  | 0.06853456 | 0.02922417 | 0.114536 | 0.02873682 | 0.03589414 | 0.02964603
[5 empty] | 0.03722123 | 0.03049306 |  |  | 0.07171666 | 0.03005915 | 0.12047 | 0.02955787 | 0.03722123 | 0.03049306
[5 empty] | 0.03909724 | 0.03134009 |  |  | 0.0751476 | 0.03089413 | 0.1245395 | 0.03037892 | 0.03909724 | 0.03134009
[5 empty] | 0.04177356 | 0.03218712 |  |  | 0.07927034 | 0.0317291 | 0.1288097 | 0.03119997 | 0.04177356 | 0.03218712
[5 empty] | 0.04380156 | 0.03303415 |  |  | 0.08252784 | 0.03256408 | 0.1334459 | 0.03202103 | 0.04380156 | 0.03303415
[5 empty] | 0.04653263 | 0.03388118 |  |  | 0.08656305 | 0.03339906 | 0.1367131 | 0.03284208 | 0.04653263 | 0.03388118
[5 empty] | 0.04871814 | 0.03472821 |  |  | 0.09091894 | 0.03423403 | 0.1414765 | 0.03366313 | 0.04871814 | 0.03472821
[5 empty] | 0.05130946 | 0.03557524 |  |  | 0.09503845 | 0.03506901 | 0.1458015 | 0.03448418 | 0.05130946 | 0.03557524
[5 empty] | 0.05405799 | 0.03642227 |  |  | 0.09826455 | 0.03590398 | 0.1489531 | 0.03530523 | 0.05405799 | 0.03642227
[5 empty] | 0.05591509 | 0.0372693 |  |  | 0.1016402 | 0.03673896 | 0.1523965 | 0.03612629 | 0.05591509 | 0.0372693
[5 empty] | 0.05813215 | 0.03811633 |  |  | 0.1056083 | 0.03757394 | 0.156997 | 0.03694734 | 0.05813215 | 0.03811633
[5 empty] | 0.06056054 | 0.03896336 |  |  | 0.1088119 | 0.03840891 | 0.1586197 | 0.03776839 | 0.06056054 | 0.03896336
[5 empty] | 0.06215164 | 0.03981039 |  |  | 0.1108939 | 0.03924389 | 0.1612298 | 0.03858944 | 0.06215164 | 0.03981039
[5 empty] | 0.06375684 | 0.04065742 |  |  | 0.1133973 | 0.04007887 | 0.1641925 | 0.03941049 | 0.06375684 | 0.04065742
[5 empty] | 0.06472749 | 0.04150445 |  |  | 0.115265 | 0.04091384 | 0.167273 | 0.04023154 | 0.06472749 | 0.04150445
[5 empty] | 0.065715 | 0.04235148 |  |  | 0.11714 | 0.04174882 | 0.1684364 | 0.0410526 | 0.065715 | 0.04235148
[5 empty] | 0.0662865 | 0.04319851 |  |  | 0.1187836 | 0.0425838 | 0.169748 | 0.04187365 | 0.0662865 | 0.04319851
[5 empty] | 0.06568319 | 0.04404554 |  |  | 0.1184836 | 0.04341877 | 0.1712807 | 0.0426947 | 0.06568319 | 0.04404554
[5 empty] | 0.06606853 | 0.04489257 |  |  | 0.1178776 | 0.04425375 | 0.1700799 | 0.04351575 | 0.06606853 | 0.04489257
[5 empty] | 0.06624247 | 0.0457396 |  |  | 0.1179598 | 0.04508872 | 0.1695176 | 0.0443368 | 0.06624247 | 0.0457396
[5 empty] | 0.06580534 | 0.04658663 |  |  | 0.1179304 | 0.0459237 | 0.1699593 | 0.04515786 | 0.06580534 | 0.04658663
[5 empty] | 0.06605746 | 0.04743366 |  |  | 0.1181896 | 0.04675868 | 0.1707098 | 0.04597891 | 0.06605746 | 0.04743366
[5 empty] | 0.06559917 | 0.04828069 |  |  | 0.1178377 | 0.04759365 | 0.1695742 | 0.04679996 | 0.06559917 | 0.04828069
[5 empty] | 0.0657308 | 0.04912771 |  |  | 0.1176748 | 0.04842863 | 0.1691574 | 0.04762101 | 0.0657308 | 0.04912771
[5 empty] | 0.06555269 | 0.04997474 |  |  | 0.1174011 | 0.04926361 | 0.1695644 | 0.04844206 | 0.06555269 | 0.04997474
[5 empty] | 0.06586515 | 0.05082177 |  |  | 0.1174169 | 0.05009858 | 0.1681001 | 0.04926312 | 0.06586515 | 0.05082177
[5 empty] | 0.06516852 | 0.0516688 |  |  | 0.1182223 | 0.05093356 | 0.1676695 | 0.05008417 | 0.06516852 | 0.0516688
[5 empty] | 0.06526314 | 0.05251583 |  |  | 0.1171176 | 0.05176854 | 0.1672776 | 0.05090522 | 0.06526314 | 0.05251583
[5 empty] | 0.06524934 | 0.05336286 |  |  | 0.1181029 | 0.05260351 | 0.1663294 | 0.05172627 | 0.06524934 | 0.05336286
[5 empty] | 0.06482744 | 0.05420989 |  |  | 0.1179785 | 0.05343849 | 0.1650297 | 0.05254732 | 0.06482744 | 0.05420989
[5 empty] | 0.06489777 | 0.05505692 |  |  | 0.1172445 | 0.05427346 | 0.1651836 | 0.05336838 | 0.06489777 | 0.05505692
[5 empty] | 0.06456067 | 0.05590395 |  |  | 0.1175011 | 0.05510844 | 0.162996 | 0.05418943 | 0.06456067 | 0.05590395
[5 empty] | 0.06441647 | 0.05675098 |  |  | 0.1166486 | 0.05594342 | 0.162672 | 0.05501048 | 0.06441647 | 0.05675098
[5 empty] | 0.0648655 | 0.05759801 |  |  | 0.1162872 | 0.05677839 | 0.1608163 | 0.05583153 | 0.0648655 | 0.05759801
[5 empty] | 0.06450809 | 0.05844504 |  |  | 0.116217 | 0.05761337 | 0.1606341 | 0.05665258 | 0.06450809 | 0.05844504
[5 empty] | 0.06454457 | 0.05929207 |  |  | 0.1160383 | 0.05844835 | 0.1592303 | 0.05747364 | 0.06454457 | 0.05929207
[5 empty] | 0.06407527 | 0.0601391 |  |  | 0.1168513 | 0.05928332 | 0.1595098 | 0.05829469 | 0.06407527 | 0.0601391
[5 empty] | 0.06420052 | 0.06098613 |  |  | 0.1165561 | 0.0601183 | 0.1575777 | 0.05911574 | 0.06420052 | 0.06098613
[5 empty] | 0.06362066 | 0.06183316 |  |  | 0.115353 | 0.06095328 | 0.1565388 | 0.05993679 | 0.06362066 | 0.06183316
[5 empty] | 0.06373601 | 0.06268019 |  |  | 0.1156422 | 0.06178825 | 0.1561981 | 0.06075784 | 0.06373601 | 0.06268019
[5 empty] | 0.06304691 | 0.06352722 |  |  | 0.1156238 | 0.06262323 | 0.1544607 | 0.0615789 | 0.06304691 | 0.06352722
[5 empty] | 0.06305368 | 0.06437425 |  |  | 0.1154981 | 0.0634582 | 0.1531314 | 0.06239995 | 0.06305368 | 0.06437425
[5 empty] | 0.06295666 | 0.06522128 |  |  | 0.1149654 | 0.06429318 | 0.1520152 | 0.063221 | 0.06295666 | 0.06522128
[5 empty] | 0.06255618 | 0.06606831 |  |  | 0.1153256 | 0.06512816 | 0.1512172 | 0.06404205 | 0.06255618 | 0.06606831
[5 empty] | 0.06285256 | 0.06691534 |  |  | 0.1145792 | 0.06596313 | 0.1498422 | 0.0648631 | 0.06285256 | 0.06691534
[5 empty] | 0.06224615 | 0.06776237 |  |  | 0.1140263 | 0.06679811 | 0.1500952 | 0.06568416 | 0.06224615 | 0.06776237
[5 empty] | 0.06213727 | 0.06860939 |  |  | 0.114467 | 0.06763309 | 0.1488812 | 0.06650521 | 0.06213727 | 0.06860939
[5 empty] | 0.06212625 | 0.06945642 |  |  | 0.1133017 | 0.06846806 | 0.1485051 | 0.06732626 | 0.06212625 | 0.06945642
[5 empty] | 0.06161342 | 0.07030345 |  |  | 0.1140305 | 0.06930304 | 0.146872 | 0.06814731 | 0.06161342 | 0.07030345
[5 empty] | 0.06179912 | 0.07115048 |  |  | 0.1130535 | 0.07013802 | 0.1467867 | 0.06896836 | 0.06179912 | 0.07115048
[5 empty] | 0.06098367 | 0.07199751 |  |  | 0.1124711 | 0.07097299 | 0.1453479 | 0.06978941 | 0.06098367 | 0.07199751
[5 empty] | 0.0607674 | 0.07284454 |  |  | 0.1127833 | 0.07180797 | 0.1446249 | 0.07061047 | 0.0607674 | 0.07284454
[5 empty] | 0.06065066 | 0.07369157 |  |  | 0.1128905 | 0.07264294 | 0.1437126 | 0.07143152 | 0.06065066 | 0.07369157
[5 empty] | 0.06063376 | 0.0745386 |  |  | 0.1115928 | 0.07347792 | 0.1433104 | 0.07225257 | 0.06063376 | 0.0745386
[5 empty] | 0.06031703 | 0.07538563 |  |  | 0.1113903 | 0.0743129 | 0.1420175 | 0.07307362 | 0.06031703 | 0.07538563
[5 empty] | 0.06050082 | 0.07623266 |  |  | 0.1118834 | 0.07514787 | 0.1423334 | 0.07389467 | 0.06050082 | 0.07623266
[5 empty] | 0.06018545 | 0.07707969 |  |  | 0.1106723 | 0.07598285 | 0.1419574 | 0.07471573 | 0.06018545 | 0.07707969
[5 empty] | 0.05946987 | 0.07792672 |  |  | 0.111257 | 0.07681783 | 0.1396889 | 0.07553678 | 0.05946987 | 0.07792672
[5 empty] | 0.05973598 | 0.07877375 |  |  | 0.1104379 | 0.0776528 | 0.1403272 | 0.07635783 | 0.05973598 | 0.07877375
[5 empty] | 0.05917906 | 0.07962078 |  |  | 0.1099151 | 0.07848778 | 0.1394716 | 0.07717888 | 0.05917906 | 0.07962078
[5 empty] | 0.05870041 | 0.08046781 |  |  | 0.1103888 | 0.07932276 | 0.1384216 | 0.07799993 | 0.05870041 | 0.08046781
[5 empty] | 0.0590013 | 0.08131484 |  |  | 0.1098592 | 0.08015773 | 0.1383764 | 0.07882099 | 0.0590013 | 0.08131484
[5 empty] | 0.05858302 | 0.08216187 |  |  | 0.1093266 | 0.08099271 | 0.1378355 | 0.07964204 | 0.05858302 | 0.08216187
[5 empty] | 0.05774686 | 0.0830089 |  |  | 0.1093911 | 0.08182768 | 0.1363982 | 0.08046309 | 0.05774686 | 0.0830089
[5 empty] | 0.05789411 | 0.08385593 |  |  | 0.108353 | 0.08266266 | 0.1354638 | 0.08128414 | 0.05789411 | 0.08385593
[5 empty] | 0.05712606 | 0.08470296 |  |  | 0.1082124 | 0.08349764 | 0.1362317 | 0.08210519 | 0.05712606 | 0.08470296
[5 empty] | 0.05724399 | 0.08554999 |  |  | 0.1072531 | 0.08433261 | 0.1344013 | 0.08292625 | 0.05724399 | 0.08554999
[5 empty] | 0.05644918 | 0.08639702 |  |  | 0.1073434 | 0.08516759 | 0.1341718 | 0.0837473 | 0.05644918 | 0.08639702
[5 empty] | 0.05594294 | 0.08724405 |  |  | 0.1063852 | 0.08600257 | 0.1338428 | 0.08456835 | 0.05594294 | 0.08724405
[5 empty] | 0.05582653 | 0.08809107 |  |  | 0.1066814 | 0.08683754 | 0.1322134 | 0.0853894 | 0.05582653 | 0.08809107
[5 empty] | 0.05560126 | 0.0889381 |  |  | 0.1059351 | 0.08767252 | 0.1330831 | 0.08621045 | 0.05560126 | 0.0889381
[5 empty] | 0.0547684 | 0.08978513 |  |  | 0.1047492 | 0.0885075 | 0.1318513 | 0.08703151 | 0.0547684 | 0.08978513
[5 empty] | 0.05462924 | 0.09063216 |  |  | 0.1052267 | 0.08934247 | 0.1303172 | 0.08785256 | 0.05462924 | 0.09063216
[5 empty] | 0.05428508 | 0.09147919 |  |  | 0.1038705 | 0.09017745 | 0.1294802 | 0.08867361 | 0.05428508 | 0.09147919
[5 empty] | 0.05323719 | 0.09232622 |  |  | 0.1037835 | 0.09101242 | 0.1296398 | 0.08949466 | 0.05323719 | 0.09232622
[5 empty] | 0.05288686 | 0.09317325 |  |  | 0.1026687 | 0.0918474 | 0.1282952 | 0.09031571 | 0.05288686 | 0.09317325
[5 empty] | 0.05243539 | 0.09402028 |  |  | 0.1024291 | 0.09268238 | 0.1281457 | 0.09113677 | 0.05243539 | 0.09402028
[5 empty] | 0.05198406 | 0.09486731 |  |  | 0.1013677 | 0.09351735 | 0.1276909 | 0.09195782 | 0.05198406 | 0.09486731
[5 empty] | 0.05183415 | 0.09571434 |  |  | 0.1002873 | 0.09435233 | 0.1271299 | 0.09277887 | 0.05183415 | 0.09571434
[5 empty] | 0.05118696 | 0.09656137 |  |  | 0.09999096 | 0.09518731 | 0.1268622 | 0.09359992 | 0.05118696 | 0.09656137
[5 empty] | 0.05084376 | 0.0974084 |  |  | 0.09928164 | 0.09602228 | 0.1263872 | 0.09442097 | 0.05084376 | 0.0974084
[5 empty] | 0.05050585 | 0.09825543 |  |  | 0.09766228 | 0.09685726 | 0.1257041 | 0.09524202 | 0.05050585 | 0.09825543
[5 empty] | 0.04977452 | 0.09910246 |  |  | 0.09693583 | 0.09769224 | 0.1249123 | 0.09606308 | 0.04977452 | 0.09910246
[5 empty] | 0.04925104 | 0.09994949 |  |  | 0.09680525 | 0.09852721 | 0.1232112 | 0.09688413 | 0.04925104 | 0.09994949
[5 empty] | 0.04883672 | 0.1007965 |  |  | 0.0955735 | 0.09936219 | 0.1233002 | 0.09770518 | 0.04883672 | 0.1007965
[5 empty] | 0.04853282 | 0.1016435 |  |  | 0.09454354 | 0.1001972 | 0.1221785 | 0.09852623 | 0.04853282 | 0.1016435
[5 empty] | 0.04854065 | 0.1024906 |  |  | 0.09371832 | 0.1010321 | 0.1209456 | 0.09934728 | 0.04854065 | 0.1024906
[5 empty] | 0.04816149 | 0.1033376 |  |  | 0.09270079 | 0.1018671 | 0.1211007 | 0.1001683 | 0.04816149 | 0.1033376
[5 empty] | 0.04779662 | 0.1041846 |  |  | 0.09159393 | 0.1027021 | 0.1194434 | 0.1009894 | 0.04779662 | 0.1041846
[5 empty] | 0.04704733 | 0.1050317 |  |  | 0.09170067 | 0.1035371 | 0.1187728 | 0.1018104 | 0.04704733 | 0.1050317
[5 empty] | 0.04661492 | 0.1058787 |  |  | 0.09092398 | 0.104372 | 0.1192884 | 0.1026315 | 0.04661492 | 0.1058787
[5 empty] | 0.04670066 | 0.1067257 |  |  | 0.08946682 | 0.105207 | 0.1180896 | 0.1034525 | 0.04670066 | 0.1067257
[5 empty] | 0.04650584 | 0.1075728 |  |  | 0.08933195 | 0.106042 | 0.1160756 | 0.1042736 | 0.04650584 | 0.1075728
[5 empty] | 0.04613176 | 0.1084198 |  |  | 0.08789627 | 0.106877 | 0.1160458 | 0.1050946 | 0.04613176 | 0.1084198
[5 empty] | 0.04577969 | 0.1092668 |  |  | 0.08714351 | 0.107712 | 0.1149996 | 0.1059157 | 0.04577969 | 0.1092668
[5 empty] | 0.04525092 | 0.1101138 |  |  | 0.0864754 | 0.1085469 | 0.113828 | 0.1067368 | 0.04525092 | 0.1101138
[5 empty] | 0.04524675 | 0.1109609 |  |  | 0.08659367 | 0.1093819 | 0.114093 | 0.1075578 | 0.04524675 | 0.1109609
[5 empty] | 0.04496845 | 0.1118079 |  |  | 0.08570005 | 0.1102169 | 0.1122964 | 0.1083789 | 0.04496845 | 0.1118079
[5 empty] | 0.0451145 | 0.1126549 |  |  | 0.08449627 | 0.1110519 | 0.1110457 | 0.1091999 | 0.0451145 | 0.1126549
[5 empty] | 0.04497252 | 0.113502 |  |  | 0.08418407 | 0.1118868 | 0.110148 | 0.110021 | 0.04497252 | 0.113502
[5 empty] | 0.04494018 | 0.114349 |  |  | 0.08236518 | 0.1127218 | 0.1083108 | 0.110842 | 0.04494018 | 0.114349
[5 empty] | 0.04471665 | 0.115196 |  |  | 0.08174132 | 0.1135568 | 0.1086414 | 0.1116631 | 0.04471665 | 0.115196
[5 empty] | 0.04440109 | 0.1160431 |  |  | 0.08101424 | 0.1143918 | 0.1071471 | 0.1124841 | 0.04440109 | 0.1160431
[5 empty] | 0.04429266 | 0.1168901 |  |  | 0.08038567 | 0.1152267 | 0.1047353 | 0.1133052 | 0.04429266 | 0.1168901
[5 empty] | 0.04439052 | 0.1177371 |  |  | 0.07905732 | 0.1160617 | 0.1042132 | 0.1141262 | 0.04439052 | 0.1177371
[5 empty] | 0.04389383 | 0.1185841 |  |  | 0.07813095 | 0.1168967 | 0.1037883 | 0.1149473 | 0.04389383 | 0.1185841
[5 empty] | 0.04430175 | 0.1194312 |  |  | 0.07750828 | 0.1177317 | 0.1016678 | 0.1157683 | 0.04430175 | 0.1194312
[5 empty] | 0.04421344 | 0.1202782 |  |  | 0.07719104 | 0.1185666 | 0.09995912 | 0.1165894 | 0.04421344 | 0.1202782
[5 empty] | 0.04382806 | 0.1211252 |  |  | 0.07648097 | 0.1194016 | 0.09916958 | 0.1174104 | 0.04382806 | 0.1211252
[5 empty] | 0.04354478 | 0.1219723 |  |  | 0.07497979 | 0.1202366 | 0.09900651 | 0.1182315 | 0.04354478 | 0.1219723
[5 empty] | 0.04386276 | 0.1228193 |  |  | 0.07518924 | 0.1210716 | 0.09667724 | 0.1190525 | 0.04386276 | 0.1228193
[5 empty] | 0.04398115 | 0.1236663 |  |  | 0.07371106 | 0.1219066 | 0.09638911 | 0.1198736 | 0.04398115 | 0.1236663
[5 empty] | 0.04349912 | 0.1245133 |  |  | 0.07344696 | 0.1227415 | 0.09534946 | 0.1206946 | 0.04349912 | 0.1245133
[5 empty] | 0.04371583 | 0.1253604 |  |  | 0.07259869 | 0.1235765 | 0.09356561 | 0.1215157 | 0.04371583 | 0.1253604
[5 empty] | 0.04353043 | 0.1262074 |  |  | 0.07186798 | 0.1244115 | 0.09384492 | 0.1223367 | 0.04353043 | 0.1262074
[5 empty] | 0.0432421 | 0.1270544 |  |  | 0.07095656 | 0.1252465 | 0.09169471 | 0.1231578 | 0.0432421 | 0.1270544
[5 empty] | 0.04354999 | 0.1279015 |  |  | 0.06966616 | 0.1260814 | 0.09162232 | 0.1239788 | 0.04354999 | 0.1279015
[5 empty] | 0.04345326 | 0.1287485 |  |  | 0.06939851 | 0.1269164 | 0.09031363 | 0.1247999 | 0.04345326 | 0.1287485
[5 empty] | 0.04305107 | 0.1295955 |  |  | 0.06855535 | 0.1277514 | 0.0907104 | 0.1256209 | 0.04305107 | 0.1295955
[5 empty] | 0.04314259 | 0.1304426 |  |  | 0.0678384 | 0.1285864 | 0.08880925 | 0.126442 | 0.04314259 | 0.1304426
[5 empty] | 0.04272697 | 0.1312896 |  |  | 0.06714941 | 0.1294213 | 0.08811068 | 0.1272631 | 0.04272697 | 0.1312896
[5 empty] | 0.04240337 | 0.1321366 |  |  | 0.06679009 | 0.1302563 | 0.08731518 | 0.1280841 | 0.04240337 | 0.1321366
[5 empty] | 0.04247097 | 0.1329836 |  |  | 0.0669622 | 0.1310913 | 0.08662324 | 0.1289052 | 0.04247097 | 0.1329836
[5 empty] | 0.04253143 | 0.1338307 |  |  | 0.06576717 | 0.1319263 | 0.08623535 | 0.1297262 | 0.04253143 | 0.1338307
[5 empty] | 0.04258711 | 0.1346777 |  |  | 0.06528646 | 0.1327612 | 0.08675201 | 0.1305473 | 0.04258711 | 0.1346777
[5 empty] | 0.04223804 | 0.1355247 |  |  | 0.06530823 | 0.1335962 | 0.08457369 | 0.1313683 | 0.04223804 | 0.1355247
[5 empty] | 0.04178426 | 0.1363718 |  |  | 0.06423278 | 0.1344312 | 0.08440091 | 0.1321894 | 0.04178426 | 0.1363718
[5 empty] | 0.0420258 | 0.1372188 |  |  | 0.06466044 | 0.1352662 | 0.08463413 | 0.1330104 | 0.0420258 | 0.1372188
[5 empty] | 0.04146272 | 0.1380658 |  |  | 0.06379154 | 0.1361011 | 0.08407387 | 0.1338315 | 0.04146272 | 0.1380658
[5 empty] | 0.04139504 | 0.1389128 |  |  | 0.06352638 | 0.1369361 | 0.0832206 | 0.1346525 | 0.04139504 | 0.1389128
[5 empty] | 0.04102281 | 0.1397599 |  |  | 0.06336531 | 0.1377711 | 0.08277482 | 0.1354736 | 0.04102281 | 0.1397599
[5 empty] | 0.04104606 | 0.1406069 |  |  | 0.06210863 | 0.1386061 | 0.08073702 | 0.1362946 | 0.04104606 | 0.1406069
[5 empty] | 0.04116484 | 0.1414539 |  |  | 0.06195666 | 0.1394411 | 0.08090769 | 0.1371157 | 0.04116484 | 0.1414539
[5 empty] | 0.04077919 | 0.142301 |  |  | 0.06090974 | 0.140276 | 0.08018733 | 0.1379367 | 0.04077919 | 0.142301
[5 empty] | 0.04048914 | 0.143148 |  |  | 0.06136818 | 0.141111 | 0.07927642 | 0.1387578 | 0.04048914 | 0.143148
[5 empty] | 0.04019473 | 0.143995 |  |  | 0.0604323 | 0.141946 | 0.07947545 | 0.1395788 | 0.04019473 | 0.143995
[5 empty] | 0.04019601 | 0.1448421 |  |  | 0.06010243 | 0.142781 | 0.07808492 | 0.1403999 | 0.04019601 | 0.1448421
[5 empty] | 0.03979301 | 0.1456891 |  |  | 0.05927888 | 0.1436159 | 0.07690532 | 0.1412209 | 0.03979301 | 0.1456891
[5 empty] | 0.03958577 | 0.1465361 |  |  | 0.05936198 | 0.1444509 | 0.07703714 | 0.142042 | 0.03958577 | 0.1465361
[5 empty] | 0.03947433 | 0.1473831 |  |  | 0.05915205 | 0.1452859 | 0.07708086 | 0.142863 | 0.03947433 | 0.1473831
[5 empty] | 0.03955874 | 0.1482302 |  |  | 0.05894941 | 0.1461209 | 0.07603699 | 0.1436841 | 0.03955874 | 0.1482302
[5 empty] | 0.03913902 | 0.1490772 |  |  | 0.05805438 | 0.1469558 | 0.07480601 | 0.1445051 | 0.03913902 | 0.1490772
[5 empty] | 0.03921522 | 0.1499242 |  |  | 0.05796728 | 0.1477908 | 0.07458841 | 0.1453262 | 0.03921522 | 0.1499242
[5 empty] | 0.03858739 | 0.1507713 |  |  | 0.05738844 | 0.1486258 | 0.07438468 | 0.1461472 | 0.03858739 | 0.1507713
[5 empty] | 0.03815555 | 0.1516183 |  |  | 0.05661818 | 0.1494608 | 0.07419532 | 0.1469683 | 0.03815555 | 0.1516183
[5 empty] | 0.03821975 | 0.1524653 |  |  | 0.05715681 | 0.1502957 | 0.07332082 | 0.1477893 | 0.03821975 | 0.1524653
[5 empty] | 0.03798003 | 0.1533124 |  |  | 0.05610467 | 0.1511307 | 0.07276166 | 0.1486104 | 0.03798003 | 0.1533124
[5 empty] | 0.03783642 | 0.1541594 |  |  | 0.05576207 | 0.1519657 | 0.07281835 | 0.1494315 | 0.03783642 | 0.1541594
[5 empty] | 0.03718897 | 0.1550064 |  |  | 0.05612932 | 0.1528007 | 0.07299136 | 0.1502525 | 0.03718897 | 0.1550064
[5 empty] | 0.03753772 | 0.1558534 |  |  | 0.05550677 | 0.1536357 | 0.07098119 | 0.1510736 | 0.03753772 | 0.1558534
[5 empty] | 0.0368827 | 0.1567005 |  |  | 0.05479472 | 0.1544706 | 0.07098834 | 0.1518946 | 0.0368827 | 0.1567005
[5 empty] | 0.03692396 | 0.1575475 |  |  | 0.0551935 | 0.1553056 | 0.07031329 | 0.1527157 | 0.03692396 | 0.1575475
[5 empty] | 0.03626153 | 0.1583945 |  |  | 0.05390342 | 0.1561406 | 0.07025654 | 0.1535367 | 0.03626153 | 0.1583945
[5 empty] | 0.03589545 | 0.1592416 |  |  | 0.05382482 | 0.1569756 | 0.07001857 | 0.1543578 | 0.03589545 | 0.1592416
[5 empty] | 0.03592577 | 0.1600886 |  |  | 0.05435801 | 0.1578105 | 0.06969987 | 0.1551788 | 0.03592577 | 0.1600886
[5 empty] | 0.03585252 | 0.1609356 |  |  | 0.05320331 | 0.1586455 | 0.06930095 | 0.1559999 | 0.03585252 | 0.1609356
[5 empty] | 0.03507574 | 0.1617826 |  |  | 0.05286105 | 0.1594805 | 0.07002228 | 0.1568209 | 0.03507574 | 0.1617826
[5 empty] | 0.03489547 | 0.1626297 |  |  | 0.05333155 | 0.1603155 | 0.06926437 | 0.157642 | 0.03489547 | 0.1626297
[5 empty] | 0.03481175 | 0.1634767 |  |  | 0.05241512 | 0.1611504 | 0.0684277 | 0.158463 | 0.03481175 | 0.1634767
[5 empty] | 0.03462462 | 0.1643237 |  |  | 0.0532121 | 0.1619854 | 0.06911276 | 0.1592841 | 0.03462462 | 0.1643237
[5 empty] | 0.03403412 | 0.1651708 |  |  | 0.05252279 | 0.1628204 | 0.06822004 | 0.1601051 | 0.03403412 | 0.1651708
[5 empty] | 0.03414029 | 0.1660178 |  |  | 0.05224753 | 0.1636554 | 0.06905004 | 0.1609262 | 0.03414029 | 0.1660178
[5 empty] | 0.03364316 | 0.1668648 |  |  | 0.05188664 | 0.1644903 | 0.06850324 | 0.1617472 | 0.03364316 | 0.1668648
[5 empty] | 0.03334279 | 0.1677119 |  |  | 0.05154043 | 0.1653253 | 0.06748014 | 0.1625683 | 0.03334279 | 0.1677119
[5 empty] | 0.0332392 | 0.1685589 |  |  | 0.05180922 | 0.1661603 | 0.06868123 | 0.1633893 | 0.0332392 | 0.1685589