## 1
Общество с ограниченной ответственностью "Инженерная геология" (ООО "ИнжГео") | [11 empty] | Общество с ограниченной ответственностью "Инженерная геология" (ООО "ИнжГео")
Юр. адрес: 117279, г. Москва, ул. Миклухо-Маклая, 36 а, этаж 5, пом. XXIII к. 76-84 | [11 empty] | Юр. адрес: 117279, г. Москва, ул. Миклухо-Маклая, 36 а, этаж 5, пом. XXIII к. 76-84 | [8 empty] | нагр |  |  | X0 | Y0 | R |  | нагр |  |  |  | X0 | Y0 | R | нагр |  |  |  | X0 | Y0 | R |  | нагр |  |  |  | X0 | Y0 | R
Телефон/факс +7 (495) 132-30-00, Адрес электронной почты inbox@inj-geo.ru | [11 empty] | Телефон/факс +7 (495) 132-30-00, Адрес электронной почты inbox@inj-geo.ru | [12 empty] | 0 | [7 empty] | 0 | [6 empty] | 0 | [7 empty] | 0
[21 empty] | девиатор | [6 empty] | девиатор | [6 empty] | девиатор | [7 empty] | девиатор
Испытательная лаборатория ООО «ИнжГео» | [11 empty] | Испытательная лаборатория ООО «ИнжГео» | [8 empty] | x0 | Угол | X | Y |  |  |  | x0 |  | Угол | X | Y |  |  | x0 |  | Угол | X | Y |  |  |  | x0 |  | Угол | X | Y
Адрес места осуществления деятельности лаборатории: г. Москва, просп. Вернадского, д. 51, стр. 1 | [11 empty] | Адрес места осуществления деятельности лаборатории: г. Москва, просп. Вернадского, д. 51, стр. 1 | [9 empty] | 0 | [7 empty] | 0 | [6 empty] | 0 | [7 empty] | 0
Телефон +7(910)4557682, E-mail: slg85@mail.ru | [11 empty] | Телефон +7(910)4557682, E-mail: slg85@mail.ru | [9 empty] | 5 | [7 empty] | 5 | [6 empty] | 5 | [7 empty] | 5
[22 empty] | 10 | [7 empty] | 10 | [6 empty] | 10 | [7 empty] | 10
[12 empty] | Протокол испытаний № 13-63/302 от 27-08-2023 | [9 empty] | 15 | [7 empty] | 15 | [6 empty] | 15 | [7 empty] | 15
[22 empty] | 20 | [7 empty] | 20 | [6 empty] | 20 | [7 empty] | 20
[12 empty] | Наименование и адрес заказчика: Переход трубопровода через р. Енисей | [9 empty] | 25 | [7 empty] | 25 | [6 empty] | 25 | [7 empty] | 25
[12 empty] | Наименование объекта: ООО Регионстрой | [9 empty] | 30 | [7 empty] | 30 | [6 empty] | 30 | [7 empty] | 30
Наименование используемого метода/методики: ГОСТ 12248.4-2020 | [11 empty] | Наименование используемого метода/методики: ГОСТ 12248.3-2020 | [9 empty] | 35 | [7 empty] | 35 | [6 empty] | 35 | [7 empty] | 35
Условия проведения испытания: температура окружающей среды (18 - 25)0С, влажность воздуха (40 - 75)% | [11 empty] | Условия проведения испытания: температура окружающей среды (18 - 25)0С, влажность воздуха (40 - 75)% | [9 empty] | 40 | [7 empty] | 40 | [6 empty] | 40 | [7 empty] | 40
[12 empty] | Дата получение объекта подлежащего испытаниям: 31-07-2023 | [9 empty] | 45 | [7 empty] | 45 | [6 empty] | 45 | [7 empty] | 45
[12 empty] | Дата испытания: 25.10.2022-19.11.2302 | [9 empty] | 50 | [7 empty] | 50 | [6 empty] | 50 | [7 empty] | 50
[22 empty] | 55 | [7 empty] | 55 | [6 empty] | 55 | [7 empty] | 55
Испытание грунтов методом трехосного сжатия | [11 empty] | Испытание грунтов методом трехосного сжатия | [9 empty] | 60 | [7 empty] | 60 | [6 empty] | 60 | [7 empty] | 60
[22 empty] | 65 | [7 empty] | 65 | [6 empty] | 65 | [7 empty] | 65
Лабораторный номер: | [6 empty] | We, д.е. = |  |  |  |  | Лабораторный номер: |  | 1337 |  |  |  | We, д.е. = | 0.577474869 |  |  | 70 | [7 empty] | 70 | [6 empty] | 70 | [7 empty] | 70
Номер скважины: | [6 empty] | ρ, г/см3 = |  |  |  |  | Номер скважины: |  | BH-170 |  |  |  | ρ, г/см3 = | 1.54 |  |  | 75 | [7 empty] | 75 | [6 empty] | 75 | [7 empty] | 75
Глубина отбора, м: | [6 empty] | ρs, г/см3 = |  |  |  |  | Глубина отбора, м: |  | 2.6 |  |  |  | ρs, г/см3 = | 2.71 |  |  | 80 | [7 empty] | 80 | [6 empty] | 80 | [7 empty] | 80
Наименование грунта: | [6 empty] | e, д.е. = |  |  |  |  | Наименование грунта: |  | Суглинок, после оттаивания текучий, тяжелый песчанистый |  |  |  | e, д.е. = | 1.775946 |  |  | 85 | [7 empty] | 85 | [6 empty] | 85 | [7 empty] | 85
Схема проведения опыта: | [6 empty] | IL, д.е. = |  |  |  |  | Схема проведения опыта: |  | КД |  |  |  | IL, д.е. = | 2.541 |  |  | 90 | [7 empty] | 90 | [6 empty] | 90 | [7 empty] | 90
[22 empty] | 95 | [7 empty] | 95 | [6 empty] | 95 | [7 empty] | 95
[22 empty] | 100 | [7 empty] | 100 | [6 empty] | 100 | [7 empty] | 100
Результаты испытаний | [11 empty] | Результаты испытаний | [9 empty] | 105 | [7 empty] | 105 | [6 empty] | 105 | [7 empty] | 105
[22 empty] | 110 | [7 empty] | 110 | [6 empty] | 110 | [7 empty] | 110
[22 empty] | 115 | [7 empty] | 115 | [6 empty] | 115 | [7 empty] | 115
[22 empty] | 120 | [7 empty] | 120 | [6 empty] | 120 | [7 empty] | 120
[22 empty] | 125 | [7 empty] | 125 | [6 empty] | 125 | [7 empty] | 125
[22 empty] | 130 | [7 empty] | 130 | [6 empty] | 130 | [7 empty] | 130
[22 empty] | 135 | [7 empty] | 135 | [6 empty] | 135 | [7 empty] | 135
[22 empty] | 140 | [7 empty] | 140 | [6 empty] | 140 | [7 empty] | 140
[22 empty] | 145 | [7 empty] | 145 | [6 empty] | 145 | [7 empty] | 145
[22 empty] | 150 | [7 empty] | 150 | [6 empty] | 150 | [7 empty] | 150
[22 empty] | 155 | [7 empty] | 155 | [6 empty] | 155 | [7 empty] | 155
[22 empty] | 160 | [7 empty] | 160 | [6 empty] | 160 | [7 empty] | 160
[22 empty] | 165 | [7 empty] | 165 | [6 empty] | 165 | [7 empty] | 165
[22 empty] | 170 | [7 empty] | 170 | [6 empty] | 170 | [7 empty] | 170
[22 empty] | 175 | [7 empty] | 175 | [6 empty] | 175 | [7 empty] | 175
[22 empty] | 180 | [7 empty] | 180 | [6 empty] | 180 | [7 empty] | 180
[13 empty] | Давление в камере, Мпа σ3 | Вертикальная нагрузка, Мпа σ1 | Поровое давление, Мпа u
[7 empty] | Коэфф. Точки | [5 empty] | 0.05 | 0.08227253 | [5 empty] | 1 | [6 empty] | σ3,кПа | σ1,кПа | u, кПа |  |  |  | 4
[13 empty] | 0.15 | 0.2146073 | [27 empty] | δ3, Мпа | δ1-δ3, МПа | δ1, МПа | δ1, КПа
|  |  | Модуль деформации, МПа: | [9 empty] | 0.25 | 0.346942 | [21 empty] | С, МПа:
|  |  | Е0= | [32 empty] | φ, град:
|  |  | E50 = | [32 empty] | E, Мпа
|  |  | Коэф. Поперечной деформации, ϑ = | [9 empty] | Эффективные значения угла внутреннего трения и удельного сцепления ϕ', С' | [13 empty] | x | 0
[13 empty] | ϕ', град. = | 8 | [12 empty] | y |  |  |  | С, кПа | φ,°
[13 empty] | С', МПа = | 0.007
| Исполнитель: | [6 empty] | Морозов Д.С. |  |  |  |  | Исполнитель: |  |  |  |  | Морозов Д.С.
| Начальник исп. лаборатории: | [6 empty] | Семиколенова Л.Г. |  |  |  |  | Начальник исп. лаборатории: |  |  |  |  | Семиколенова Л.Г.
Лист 1 , всего листов 2 | [11 empty] | Лист 2 , всего листов 2
Частичное воспроизведение протокола испытаний без письменного разрешения ООО «ИнжГео» ЗАПРЕЩАЕТСЯ | [11 empty] | Частичное воспроизведение протокола испытаний без письменного разрешения ООО «ИнжГео» ЗАПРЕЩАЕТСЯ
[5 empty] | второй график |  | первый график | [9 empty] | К Пуассона
dev50 | epsE50 | ind | devE0 | epsE0 | dev | eps | sigma |  | dev1 | eps1 | dev2 | eps2 | dev3 | eps3 |  | Глины
0.01613627 | 0.01439657 |  |  |  | 0 | 0 |  |  | 0 | 0 | 0 | 0 | 0 | 0 |  | < 0 | 0,20-0,30
ind |  |  |  |  | 0.0014014 | 0.0007936548 |  |  | 0.005317712 | 0.0007784665 | 0.006328662 | 0.0007775329 | 0.0014014 | 0.0007936548 |  | 0-0,25 | 0,30-0,38
2 |  |  |  |  | 0.002468979 | 0.00158731 |  |  | 0.009965113 | 0.001556933 | 0.01277821 | 0.001555066 | 0.002468979 | 0.00158731 |  | 0,25< | 0,38-0,45
E0 |  |  |  |  | 0.003762648 | 0.002380964 |  |  | 0.01447441 | 0.0023354 | 0.01848893 | 0.002332599 | 0.003762648 | 0.002380964 |  | Суглинки | 0,35-0,37
epsE0 | devE0 |  |  |  | 0.005042317 | 0.003174619 |  |  | 0.01877781 | 0.003113866 | 0.02430114 | 0.003110132 | 0.005042317 | 0.003174619 |  | Пески и супеси | 0,30-0,35
0.0037471875 | 0.006 |  |  |  | 0.006 | 0.0037471875 |  |  | 0.02230753 | 0.003892333 | 0.029 | 0.003937262 | 0.006 | 0.0037471875
[5 empty] | 0.007128208 | 0.004761929 |  |  | 0.02499576 | 0.004670799 | 0.03173113 | 0.004665197 | 0.007128208 | 0.004761929
График E50 |  | График E |  |  | 0.007942189 | 0.005555584 |  |  | 0.02727472 | 0.005449266 | 0.03540579 | 0.00544273 | 0.007942189 | 0.005555584
eps | q | sigma |  |  | 0.008817336 | 0.006349239 |  |  | 0.029 | 0.006098117 | 0.03858423 | 0.006220263 | 0.008817336 | 0.006349239
Горизонтальная линия E50 |  | Касательная |  |  | 0.009755567 | 0.007142893 |  |  | 0.03010187 | 0.007006199 | 0.04117012 | 0.006997796 | 0.009755567 | 0.007142893
0 |  | a | b |  | 0.0105588 | 0.007936548 |  |  | 0.03029504 | 0.007784665 | 0.04386713 | 0.007775329 | 0.0105588 | 0.007936548
|  |  | 0 |  | 0.01112896 | 0.008730203 |  |  | 0.03128269 | 0.008563132 | 0.04567895 | 0.008552862 | 0.01112896 | 0.008730203
Вертикальная линия E50 |  | p1 и p2 |  |  | 0.01186796 | 0.009523858 |  |  | 0.03230364 | 0.009704008 | 0.04847101 | 0.009401137 | 0.01186796 | 0.009523858
| 0 | 0 |  |  | 0.01257771 | 0.01031751 |  |  | 0.03209618 | 0.01012006 | 0.04987178 | 0.01010793 | 0.01257771 | 0.01031751
[5 empty] | 0.01346015 | 0.01111117 |  |  | 0.03315729 | 0.01089853 | 0.05112248 | 0.01088546 | 0.01346015 | 0.01111117
Касательная линия E50 |  |  |  |  | 0.01421718 | 0.01190482 |  |  | 0.03395103 | 0.011677 | 0.05296103 | 0.01166299 | 0.01421718 | 0.01190482
0 | 0 | Горизонтальная 1 |  |  | 0.01485072 | 0.01269848 |  |  | 0.03497496 | 0.01245546 | 0.05488601 | 0.01244053 | 0.01485072 | 0.01269848
[5 empty] | 0.0153627 | 0.01349213 |  |  | 0.03542662 | 0.01323393 | 0.05669601 | 0.01321806 | 0.0153627 | 0.01349213
Горизонтальная линия qкр |  |  |  |  | 0.01613627 | 0.01439657 |  |  | 0.03640356 | 0.0140124 | 0.05838962 | 0.01399559 | 0.01613627 | 0.01439657
Горизонтальная линия q |  | Горизонтальная 2 |  |  | 0.01663905 | 0.01507944 |  |  | 0.03730333 | 0.01479086 | 0.05966543 | 0.01477313 | 0.01663905 | 0.01507944
0 |  | 0 |  |  | 0.01723053 | 0.0158731 |  |  | 0.03842345 | 0.01556933 | 0.06112202 | 0.01555066 | 0.01723053 | 0.0158731
[5 empty] | 0.01772839 | 0.01666675 |  |  | 0.0393615 | 0.0163478 | 0.06355798 | 0.01632819 | 0.01772839 | 0.01666675
Вертикальная линия q |  |  |  |  | 0.01843128 | 0.01746041 |  |  | 0.040015 | 0.01712626 | 0.0650719 | 0.01710572 | 0.01843128 | 0.01746041
| 0 |  |  |  | 0.01903782 | 0.01825406 |  |  | 0.0412815 | 0.01790473 | 0.06686236 | 0.01788326 | 0.01903782 | 0.01825406
[5 empty] | 0.01944668 | 0.01904772 |  |  | 0.04225856 | 0.0186832 | 0.06782795 | 0.01866079 | 0.01944668 | 0.01904772
[5 empty] | 0.02015649 | 0.01984137 |  |  | 0.0432437 | 0.01946166 | 0.06986726 | 0.01943832 | 0.02015649 | 0.01984137
[5 empty] | 0.02076589 | 0.02063503 |  |  | 0.04413449 | 0.02024013 | 0.07107888 | 0.02021586 | 0.02076589 | 0.02063503
[5 empty] | 0.02127354 | 0.02142868 |  |  | 0.04542846 | 0.0210186 | 0.07286139 | 0.02099339 | 0.02127354 | 0.02142868
[5 empty] | 0.02187808 | 0.02222234 |  |  | 0.04622316 | 0.02179706 | 0.07381337 | 0.02177092 | 0.02187808 | 0.02222234
[5 empty] | 0.02247815 | 0.02301599 |  |  | 0.04731614 | 0.02257553 | 0.07563343 | 0.02254845 | 0.02247815 | 0.02301599
[5 empty] | 0.02297239 | 0.02380964 |  |  | 0.04840494 | 0.023354 | 0.07642014 | 0.02332599 | 0.02297239 | 0.02380964
[5 empty] | 0.02375946 | 0.0246033 |  |  | 0.04938711 | 0.02413246 | 0.07847208 | 0.02410352 | 0.02375946 | 0.0246033
[5 empty] | 0.02443799 | 0.02539695 |  |  | 0.04986018 | 0.02491093 | 0.07908786 | 0.02488105 | 0.02443799 | 0.02539695
[5 empty] | 0.02480663 | 0.02619061 |  |  | 0.05132172 | 0.02568939 | 0.08116605 | 0.02565859 | 0.02480663 | 0.02619061
[5 empty] | 0.02556402 | 0.02698426 |  |  | 0.05196925 | 0.02646786 | 0.08190524 | 0.02643612 | 0.02556402 | 0.02698426
[5 empty] | 0.02610881 | 0.02777792 |  |  | 0.05300034 | 0.02724633 | 0.08310402 | 0.02721365 | 0.02610881 | 0.02777792
[5 empty] | 0.02633964 | 0.02857157 |  |  | 0.05401251 | 0.02802479 | 0.08386098 | 0.02799118 | 0.02633964 | 0.02857157
[5 empty] | 0.02715516 | 0.02936523 |  |  | 0.05480333 | 0.02880326 | 0.08517469 | 0.02876872 | 0.02715516 | 0.02936523
[5 empty] | 0.02735402 | 0.03015888 |  |  | 0.05527033 | 0.02958173 | 0.08614376 | 0.02954625 | 0.02735402 | 0.03015888
[5 empty] | 0.02803484 | 0.03095254 |  |  | 0.05621105 | 0.03036019 | 0.08736677 | 0.03032378 | 0.02803484 | 0.03095254
[5 empty] | 0.02829629 | 0.03174619 |  |  | 0.05732306 | 0.03113866 | 0.0887423 | 0.03110132 | 0.02829629 | 0.03174619
[5 empty] | 0.02873701 | 0.03253985 |  |  | 0.05770388 | 0.03191713 | 0.08956894 | 0.03187885 | 0.02873701 | 0.03253985
[5 empty] | 0.02945563 | 0.0333335 |  |  | 0.05905106 | 0.03269559 | 0.09004528 | 0.03265638 | 0.02945563 | 0.0333335
[5 empty] | 0.02975081 | 0.03412716 |  |  | 0.05916216 | 0.03347406 | 0.0908699 | 0.03343391 | 0.02975081 | 0.03412716
[5 empty] | 0.03012118 | 0.03492081 |  |  | 0.06033471 | 0.03425253 | 0.0917414 | 0.03421145 | 0.03012118 | 0.03492081
[5 empty] | 0.0304654 | 0.03571447 |  |  | 0.06066627 | 0.03503099 | 0.09225835 | 0.03498898 | 0.0304654 | 0.03571447
[5 empty] | 0.0305821 | 0.03650812 |  |  | 0.06165437 | 0.03580946 | 0.09301935 | 0.03576651 | 0.0305821 | 0.03650812
[5 empty] | 0.03116994 | 0.03730178 |  |  | 0.06179656 | 0.03658793 | 0.09352299 | 0.03654405 | 0.03116994 | 0.03730178
[5 empty] | 0.03122755 | 0.03809543 |  |  | 0.06259039 | 0.03736639 | 0.09476784 | 0.03732158 | 0.03122755 | 0.03809543
[5 empty] | 0.03145359 | 0.03888909 |  |  | 0.0627334 | 0.03814486 | 0.0953525 | 0.03809911 | 0.03145359 | 0.03888909
[5 empty] | 0.03154668 | 0.03968274 |  |  | 0.06322314 | 0.03892333 | 0.09517556 | 0.03887665 | 0.03154668 | 0.03968274
[5 empty] | 0.03200549 | 0.0404764 |  |  | 0.06335715 | 0.03970179 | 0.0959356 | 0.03965418 | 0.03200549 | 0.0404764
[5 empty] | 0.03182865 | 0.04127005 |  |  | 0.06353298 | 0.04048026 | 0.0958312 | 0.04043171 | 0.03182865 | 0.04127005
[5 empty] | 0.03191481 | 0.04206371 |  |  | 0.06374818 | 0.04125872 | 0.09576097 | 0.04120924 | 0.03191481 | 0.04206371
[5 empty] | 0.03227253 | 0.04285736 |  |  | 0.06450028 | 0.04203719 | 0.09652347 | 0.04198678 | 0.03227253 | 0.04285736
[5 empty] | 0.0321722 | 0.04365102 |  |  | 0.06460728 | 0.04281566 | 0.09694203 | 0.04276431 | 0.0321722 | 0.04365102
[5 empty] | 0.03206636 | 0.04444467 |  |  | 0.06420667 | 0.04359412 | 0.09694181 | 0.04354184 | 0.03206636 | 0.04444467
[5 empty] | 0.03215341 | 0.04523832 |  |  | 0.06449037 | 0.04437259 | 0.0965311 | 0.04431938 | 0.03215341 | 0.04523832
[5 empty] | 0.03223362 | 0.04603198 |  |  | 0.06445241 | 0.04515106 | 0.09660455 | 0.04509691 | 0.03223362 | 0.04603198
[5 empty] | 0.03190723 | 0.04682563 |  |  | 0.06389357 | 0.04592952 | 0.09596247 | 0.04587444 | 0.03190723 | 0.04682563
[5 empty] | 0.0320745 | 0.04761929 |  |  | 0.06431461 | 0.04670799 | 0.09640519 | 0.04665197 | 0.0320745 | 0.04761929
[5 empty] | 0.03203567 | 0.04841294 |  |  | 0.06411631 | 0.04748646 | 0.09653304 | 0.04742951 | 0.03203567 | 0.04841294
[5 empty] | 0.031891 | 0.0492066 |  |  | 0.06389943 | 0.04826492 | 0.09654633 | 0.04820704 | 0.031891 | 0.0492066
[5 empty] | 0.03194074 | 0.05000025 |  |  | 0.06356474 | 0.04904339 | 0.0960454 | 0.04898457 | 0.03194074 | 0.05000025
[5 empty] | 0.03188515 | 0.05079391 |  |  | 0.06381302 | 0.04982186 | 0.09613058 | 0.04976211 | 0.03188515 | 0.05079391
[5 empty] | 0.03172447 | 0.05158756 |  |  | 0.06344504 | 0.05060032 | 0.09620217 | 0.05053964 | 0.03172447 | 0.05158756
[5 empty] | 0.03175895 | 0.05238122 |  |  | 0.06316156 | 0.05137879 | 0.09536052 | 0.05131717 | 0.03175895 | 0.05238122
[5 empty] | 0.03158886 | 0.05317487 |  |  | 0.06306336 | 0.05215726 | 0.09560594 | 0.0520947 | 0.03158886 | 0.05317487
[5 empty] | 0.03161443 | 0.05396853 |  |  | 0.0626512 | 0.05293572 | 0.09563876 | 0.05287224 | 0.03161443 | 0.05396853
[5 empty] | 0.03133592 | 0.05476218 |  |  | 0.06262585 | 0.05371419 | 0.09525931 | 0.05364977 | 0.03133592 | 0.05476218
[5 empty] | 0.03145359 | 0.05555584 |  |  | 0.06208809 | 0.05449266 | 0.09536791 | 0.0544273 | 0.03145359 | 0.05555584
[5 empty] | 0.03116768 | 0.05634949 |  |  | 0.06193869 | 0.05527112 | 0.09486489 | 0.05520484 | 0.03116768 | 0.05634949
[5 empty] | 0.03107845 | 0.05714315 |  |  | 0.06167841 | 0.05604959 | 0.09415057 | 0.05598237 | 0.03107845 | 0.05714315
[5 empty] | 0.03118615 | 0.0579368 |  |  | 0.06190803 | 0.05682805 | 0.09482527 | 0.0567599 | 0.03118615 | 0.0579368
[5 empty] | 0.03099102 | 0.05873046 |  |  | 0.06132832 | 0.05760652 | 0.09398932 | 0.05753744 | 0.03099102 | 0.05873046
[5 empty] | 0.03089333 | 0.05952411 |  |  | 0.06084004 | 0.05838499 | 0.09404305 | 0.05831497 | 0.03089333 | 0.05952411
[5 empty] | 0.03069333 | 0.06031777 |  |  | 0.06094396 | 0.05916345 | 0.09368678 | 0.0590925 | 0.03069333 | 0.06031777
[5 empty] | 0.03059126 | 0.06111142 |  |  | 0.06044086 | 0.05994192 | 0.09292084 | 0.05987003 | 0.03059126 | 0.06111142
[5 empty] | 0.03078738 | 0.06190508 |  |  | 0.05983151 | 0.06072039 | 0.09274555 | 0.06064757 | 0.03078738 | 0.06190508
[5 empty] | 0.03068193 | 0.06269873 |  |  | 0.05981667 | 0.06149885 | 0.09306124 | 0.0614251 | 0.03068193 | 0.06269873
[5 empty] | 0.03047518 | 0.06349239 |  |  | 0.05939712 | 0.06227732 | 0.09236823 | 0.06220263 | 0.03047518 | 0.06349239
[5 empty] | 0.03046737 | 0.06428604 |  |  | 0.05947363 | 0.06305579 | 0.09186684 | 0.06298017 | 0.03046737 | 0.06428604
[5 empty] | 0.03035876 | 0.0650797 |  |  | 0.05894696 | 0.06383425 | 0.09225741 | 0.0637577 | 0.03035876 | 0.0650797
[5 empty] | 0.03024959 | 0.06587335 |  |  | 0.05821789 | 0.06461272 | 0.09194026 | 0.06453523 | 0.03024959 | 0.06587335
[5 empty] | 0.02984012 | 0.06666701 |  |  | 0.05788719 | 0.06539119 | 0.0909157 | 0.06531276 | 0.02984012 | 0.06666701
[5 empty] | 0.03003061 | 0.06746066 |  |  | 0.05785562 | 0.06616965 | 0.09078408 | 0.0660903 | 0.03003061 | 0.06746066
[5 empty] | 0.02962129 | 0.06825431 |  |  | 0.05762396 | 0.06694812 | 0.0910457 | 0.06686783 | 0.02962129 | 0.06825431
[5 empty] | 0.02951243 | 0.06904797 |  |  | 0.05729297 | 0.06772659 | 0.09000091 | 0.06764536 | 0.02951243 | 0.06904797
[5 empty] | 0.02970427 | 0.06984162 |  |  | 0.05696344 | 0.06850505 | 0.08995001 | 0.0684229 | 0.02970427 | 0.06984162
[5 empty] | 0.02939707 | 0.07063528 |  |  | 0.05633612 | 0.06928352 | 0.08959335 | 0.06920043 | 0.02939707 | 0.07063528
[5 empty] | 0.029391 | 0.07142893 |  |  | 0.05631178 | 0.07006199 | 0.08873124 | 0.06997796 | 0.029391 | 0.07142893
[5 empty] | 0.02928234 | 0.07222259 |  |  | 0.05619121 | 0.07084045 | 0.089164 | 0.07075549 | 0.02928234 | 0.07222259
[5 empty] | 0.02896904 | 0.07301624 |  |  | 0.05537516 | 0.07161892 | 0.08809197 | 0.07153303 | 0.02896904 | 0.07301624
[5 empty] | 0.02905126 | 0.0738099 |  |  | 0.05526441 | 0.07239739 | 0.08771547 | 0.07231056 | 0.02905126 | 0.0738099
[5 empty] | 0.02872913 | 0.07460355 |  |  | 0.05495972 | 0.07317585 | 0.08803482 | 0.07308809 | 0.02872913 | 0.07460355
[5 empty] | 0.02890278 | 0.07539721 |  |  | 0.05486187 | 0.07395432 | 0.08765034 | 0.07386563 | 0.02890278 | 0.07539721
[5 empty] | 0.02867235 | 0.07619086 |  |  | 0.05407164 | 0.07473278 | 0.08676237 | 0.07464316 | 0.02867235 | 0.07619086
[5 empty] | 0.02843799 | 0.07698452 |  |  | 0.05388977 | 0.07551125 | 0.08617123 | 0.07542069 | 0.02843799 | 0.07698452
[5 empty] | 0.02849982 | 0.07777817 |  |  | 0.05371706 | 0.07628972 | 0.08587725 | 0.07619822 | 0.02849982 | 0.07777817
[5 empty] | 0.02825799 | 0.07857183 |  |  | 0.05355426 | 0.07706818 | 0.08568074 | 0.07697576 | 0.02825799 | 0.07857183
[5 empty] | 0.02801263 | 0.07936548 |  |  | 0.05329869 | 0.07784665 | 0.08578204 | 0.07775329 | 0.02801263 | 0.07936548
[5 empty] | 0.02776388 | 0.08015914 |  |  | 0.05294689 | 0.07862512 | 0.08478146 | 0.07853082 | 0.02776388 | 0.08015914
[5 empty] | 0.02761188 | 0.08095279 |  |  | 0.0528984 | 0.07940358 | 0.08467934 | 0.07930836 | 0.02761188 | 0.08095279
[5 empty] | 0.02775677 | 0.08174645 |  |  | 0.05235278 | 0.08018205 | 0.084276 | 0.08008589 | 0.02775677 | 0.08174645
[5 empty] | 0.02729868 | 0.0825401 |  |  | 0.05240957 | 0.08096052 | 0.08367054 | 0.08086342 | 0.02729868 | 0.0825401
[5 empty] | 0.02713775 | 0.08333376 |  |  | 0.05196831 | 0.08173898 | 0.08354862 | 0.08164096 | 0.02713775 | 0.08333376
[5 empty] | 0.02727412 | 0.08412741 |  |  | 0.05192855 | 0.08251745 | 0.08330594 | 0.08241849 | 0.02727412 | 0.08412741
[5 empty] | 0.02690792 | 0.08492107 |  |  | 0.05188983 | 0.08329592 | 0.08204242 | 0.08319602 | 0.02690792 | 0.08492107
[5 empty] | 0.0266393 | 0.08571472 |  |  | 0.05165171 | 0.08407438 | 0.08185796 | 0.08397355 | 0.0266393 | 0.08571472
[5 empty] | 0.02676838 | 0.08650838 |  |  | 0.05111373 | 0.08485285 | 0.08115244 | 0.08475109 | 0.02676838 | 0.08650838
[5 empty] | 0.02649532 | 0.08730203 |  |  | 0.05097543 | 0.08563132 | 0.08092579 | 0.08552862 | 0.02649532 | 0.08730203
[5 empty] | 0.02622024 | 0.08809569 |  |  | 0.05043636 | 0.08640978 | 0.08007789 | 0.08630615 | 0.02622024 | 0.08809569
[5 empty] | 0.02594328 | 0.08888934 |  |  | 0.05009606 | 0.08718825 | 0.07980865 | 0.08708369 | 0.02594328 | 0.08888934
[5 empty] | 0.02576459 | 0.08968299 |  |  | 0.05045409 | 0.08796672 | 0.07941797 | 0.08786122 | 0.02576459 | 0.08968299
[5 empty] | 0.02558429 | 0.09047665 |  |  | 0.05020998 | 0.08874518 | 0.07890575 | 0.08863875 | 0.02558429 | 0.09047665
[5 empty] | 0.02560253 | 0.0912703 |  |  | 0.04966329 | 0.08952365 | 0.07757189 | 0.08941628 | 0.02560253 | 0.0912703
[5 empty] | 0.02521944 | 0.09206396 |  |  | 0.04951355 | 0.09030211 | 0.0773163 | 0.09019382 | 0.02521944 | 0.09206396
[5 empty] | 0.02533516 | 0.09285761 |  |  | 0.04886032 | 0.09108058 | 0.07683888 | 0.09097135 | 0.02533516 | 0.09285761
[5 empty] | 0.02484983 | 0.09365127 |  |  | 0.04870314 | 0.09185905 | 0.07633952 | 0.09174888 | 0.02484983 | 0.09365127
[5 empty] | 0.02496359 | 0.09444492 |  |  | 0.04864155 | 0.09263751 | 0.07551813 | 0.09252642 | 0.02496359 | 0.09444492
[5 empty] | 0.02457656 | 0.09523858 |  |  | 0.04837511 | 0.09341598 | 0.07487462 | 0.09330395 | 0.02457656 | 0.09523858
[5 empty] | 0.0243889 | 0.09603223 |  |  | 0.04790336 | 0.09419445 | 0.07330887 | 0.09408148 | 0.0243889 | 0.09603223
[5 empty] | 0.02420074 | 0.09682589 |  |  | 0.04812584 | 0.09497291 | 0.0730208 | 0.09485901 | 0.02420074 | 0.09682589
[5 empty] | 0.02421221 | 0.09761954 |  |  | 0.0475421 | 0.09575138 | 0.0719103 | 0.09563655 | 0.02421221 | 0.09761954
[5 empty] | 0.02372345 | 0.0984132 |  |  | 0.04715168 | 0.09652985 | 0.07137729 | 0.09641408 | 0.02372345 | 0.0984132
[5 empty] | 0.02383461 | 0.09920685 |  |  | 0.04715413 | 0.09730831 | 0.06992164 | 0.09719161 | 0.02383461 | 0.09920685
[5 empty] | 0.02334581 | 0.1000005 |  |  | 0.04654901 | 0.09808678 | 0.06914328 | 0.09796915 | 0.02334581 | 0.1000005
[5 empty] | 0.0234572 | 0.1007942 |  |  | 0.04613584 | 0.09886525 | 0.0687421 | 0.09874668 | 0.0234572 | 0.1007942
[5 empty] | 0.02306891 | 0.1015878 |  |  | 0.04591419 | 0.09964371 | 0.067818 | 0.09952421 | 0.02306891 | 0.1015878
[5 empty] | 0.02278108 | 0.1023815 |  |  | 0.04548359 | 0.1004222 | 0.06667089 | 0.1003017 | 0.02278108 | 0.1023815
[5 empty] | 0.02269385 | 0.1031751 |  |  | 0.04554359 | 0.1012006 | 0.06530066 | 0.1010793 | 0.02269385 | 0.1031751
[5 empty] | 0.02250736 | 0.1039688 |  |  | 0.04529114 | 0.1019791 | 0.06450721 | 0.1018568 | 0.02250736 | 0.1039688
[5 empty] | 0.02222173 | 0.1047624 |  |  | 0.04441025 | 0.1027576 | 0.06329046 | 0.1026343 | 0.02222173 | 0.1047624
[5 empty] | 0.02233417 | 0.1055561 |  |  | 0.04410022 | 0.103536 | 0.06305029 | 0.1034119 | 0.02233417 | 0.1055561
[5 empty] | 0.02193541 | 0.1063497 |  |  | 0.04406342 | 0.1043145 | 0.06208662 | 0.1041894 | 0.02193541 | 0.1063497
[5 empty] | 0.0216263 | 0.1071434 |  |  | 0.04330221 | 0.105093 | 0.06029934 | 0.1049669 | 0.0216263 | 0.1071434
[5 empty] | 0.02170855 | 0.1079371 |  |  | 0.04271898 | 0.1058714 | 0.05978835 | 0.1057445 | 0.02170855 | 0.1079371
[5 empty] | 0.02138387 | 0.1087307 |  |  | 0.0422161 | 0.1066499 | 0.05873774 | 0.106522 | 0.02138387 | 0.1087307
[5 empty] | 0.02095398 | 0.1095244 |  |  | 0.04149594 | 0.1074284 | 0.05660451 | 0.1072995 | 0.02095398 | 0.1095244
[5 empty] | 0.02092057 | 0.110318 |  |  | 0.04106086 | 0.1082068 | 0.05464624 | 0.1080771 | 0.02092057 | 0.110318
[5 empty] | 0.02058538 | 0.1111117 |  |  | 0.04041325 | 0.1089853 | 0.05331533 | 0.1088546 | 0.02058538 | 0.1111117
[5 empty] | 0.0202501 | 0.1119053 |  |  | 0.04005547 | 0.1097638 | 0.05126417 | 0.1096321 | 0.0202501 | 0.1119053
[5 empty] | 0.02011644 | 0.112699 |  |  | 0.0392899 | 0.1105422 | 0.04804514 | 0.1104097 | 0.02011644 | 0.112699
[5 empty] | 0.02008612 | 0.1134926 |  |  | 0.03881891 | 0.1113207 | 0.04631064 | 0.1111872 | 0.02008612 | 0.1134926
[5 empty] | 0.01986086 | 0.1142863 |  |  | 0.03814487 | 0.1120992 | 0.04371305 | 0.1119647 | 0.01986086 | 0.1142863
[5 empty] | 0.01934235 | 0.1150799 |  |  | 0.03807016 | 0.1128776 | 0.04050478 | 0.1127423 | 0.01934235 | 0.1150799
[5 empty] | 0.01923232 | 0.1158736 |  |  | 0.03719714 | 0.1136561 | 0.03783821 | 0.1135198 | 0.01923232 | 0.1158736
[5 empty] | 0.01923246 | 0.1166673 |  |  | 0.03652818 | 0.1144346 | 0.03606572 | 0.1142973 | 0.01923246 | 0.1166673
[5 empty] | 0.01904451 | 0.1174609 |  |  | 0.03636567 | 0.115213 | 0.03363972 | 0.1150749 | 0.01904451 | 0.1174609
[5 empty] | 0.01857015 | 0.1182546 |  |  | 0.03541197 | 0.1159915 | 0.03071259 | 0.1158524 | 0.01857015 | 0.1182546
[5 empty] | 0.01861112 | 0.1190482 |  |  | 0.03516946 | 0.11677 | 0.02933673 | 0.1166299 | 0.01861112 | 0.1190482
[5 empty] | 0.01846911 | 0.1198419 |  |  | 0.0346405 | 0.1175484 | 0.02756452 | 0.1174075 | 0.01846911 | 0.1198419
[5 empty] | 0.01834584 | 0.1206355 |  |  | 0.03402747 | 0.1183269 | 0.02674835 | 0.118185 | 0.01834584 | 0.1206355
[5 empty] | 0.01823725 | 0.1214292 |  |  | 0.03363274 | 0.1191054 | 0.02534062 | 0.1189625 | 0.01823725 | 0.1214292
[5 empty] | 0.01823001 | 0.1222228 |  |  | 0.03305869 | 0.1198838 | 0.02509371 | 0.1197401 | 0.01823001 | 0.1222228
[5 empty] | 0.01802353 | 0.1230165 |  |  | 0.03290768 | 0.1206623 | 0.02548423 | 0.1205176 | 0.01802353 | 0.1230165
[5 empty] | 0.0180179 | 0.1238102 |  |  | 0.03248209 | 0.1214408 | 0.02568439 | 0.1212951 | 0.0180179 | 0.1238102
[5 empty] | 0.01791317 | 0.1246038 |  |  | 0.03188429 | 0.1222192 | 0.02538488 | 0.1220727 | 0.01791317 | 0.1246038
[5 empty] | 0.01770943 | 0.1253975 |  |  | 0.03161663 | 0.1229977 | 0.02558588 | 0.1228502 | 0.01770943 | 0.1253975
[5 empty] | 0.01750674 | 0.1261911 |  |  | 0.03096466 | 0.1237762 | 0.02538756 | 0.1236277 | 0.01750674 | 0.1261911
[5 empty] | 0.01730518 | 0.1269848 |  |  | 0.03071465 | 0.1245546 | 0.02529011 | 0.1244053 | 0.01730518 | 0.1269848
[5 empty] | 0.01720482 | 0.1277784 |  |  | 0.03026677 | 0.1253331 | 0.02499371 | 0.1251828 | 0.01720482 | 0.1277784
[5 empty] | 0.01740572 | 0.1285721 |  |  | 0.02992123 | 0.1261116 | 0.02489854 | 0.1259603 | 0.01740572 | 0.1285721
[5 empty] | 0.01700796 | 0.1293657 |  |  | 0.02967821 | 0.12689 | 0.02510478 | 0.1267379 | 0.01700796 | 0.1293657
[5 empty] | 0.01701162 | 0.1301594 |  |  | 0.02943789 | 0.1276685 | 0.0253126 | 0.1275154 | 0.01701162 | 0.1301594
[5 empty] | 0.01711675 | 0.130953 |  |  | 0.02870047 | 0.128447 | 0.0255222 | 0.1282929 | 0.01711675 | 0.130953
[5 empty] | 0.01682344 | 0.1317467 |  |  | 0.02886612 | 0.1292254 | 0.02543375 | 0.1290705 | 0.01682344 | 0.1317467
[5 empty] | 0.01693176 | 0.1325404 |  |  | 0.02833505 | 0.1300039 | 0.02544743 | 0.129848 | 0.01693176 | 0.1325404
[5 empty] | 0.01674177 | 0.133334 |  |  | 0.02800744 | 0.1307824 | 0.02576342 | 0.1306255 | 0.01674177 | 0.133334
[5 empty] | 0.01665355 | 0.1341277 |  |  | 0.02738347 | 0.1315608 | 0.0254819 | 0.1314031 | 0.01665355 | 0.1341277
[5 empty] | 0.01666717 | 0.1349213 |  |  | 0.02706333 | 0.1323393 | 0.02580306 | 0.1321806 | 0.01666717 | 0.1349213
[5 empty] | 0.01638271 | 0.135715 |  |  | 0.02704722 | 0.1331178 | 0.02542707 | 0.1329581 | 0.01638271 | 0.135715
[5 empty] | 0.01620022 | 0.1365086 |  |  | 0.02653531 | 0.1338962 | 0.02535411 | 0.1337357 | 0.01620022 | 0.1365086
[5 empty] | 0.01641979 | 0.1373023 |  |  | 0.0262278 | 0.1346747 | 0.02518436 | 0.1345132 | 0.01641979 | 0.1373023
[5 empty] | 0.01604148 | 0.1380959 |  |  | 0.02592488 | 0.1354532 | 0.02581801 | 0.1352907 | 0.01604148 | 0.1380959
[5 empty] | 0.01616537 | 0.1388896 |  |  | 0.02552673 | 0.1362316 | 0.02525524 | 0.1360683 | 0.01616537 | 0.1388896
[5 empty] | 0.01619152 | 0.1396832 |  |  | 0.02563354 | 0.1370101 | 0.02609622 | 0.1368458 | 0.01619152 | 0.1396832
[5 empty] | 0.01592002 | 0.1404769 |  |  | 0.02514551 | 0.1377886 | 0.02614114 | 0.1376233 | 0.01592002 | 0.1404769
[5 empty] | 0.01585093 | 0.1412706 |  |  | 0.0251628 | 0.138567 | 0.02569017 | 0.1384009 | 0.01585093 | 0.1412706
[5 empty] | 0.01598432 | 0.1420642 |  |  | 0.02438563 | 0.1393455 | 0.0258435 | 0.1391784 | 0.01598432 | 0.1420642
[5 empty] | 0.01592026 | 0.1428579 |  |  | 0.02421416 | 0.140124 | 0.02630131 | 0.1399559 | 0.01592026 | 0.1428579
[5 empty] | 0.01565882 | 0.1436515 |  |  | 0.0243486 | 0.1409024 | 0.02576377 | 0.1407335 | 0.01565882 | 0.1436515
[5 empty] | 0.01560009 | 0.1444452 |  |  | 0.02418913 | 0.1416809 | 0.02633108 | 0.141511 | 0.01560009 | 0.1444452
[5 empty] | 0.01574412 | 0.1452388 |  |  | 0.02373593 | 0.1424594 | 0.0264034 | 0.1422885 | 0.01574412 | 0.1452388
[5 empty] | 0.01539099 | 0.1460325 |  |  | 0.0233892 | 0.1432378 | 0.02648092 | 0.1430661 | 0.01539099 | 0.1460325
[5 empty] | 0.01544077 | 0.1468261 |  |  | 0.02294912 | 0.1440163 | 0.02586382 | 0.1438436 | 0.01544077 | 0.1468261
[5 empty] | 0.01529353 | 0.1476198 |  |  | 0.02281588 | 0.1447948 | 0.02615228 | 0.1446211 | 0.01529353 | 0.1476198
[5 empty] | 0.01544934 | 0.1484135 |  |  | 0.02238967 | 0.1455732 | 0.02674648 | 0.1453987 | 0.01544934 | 0.1484135
[5 empty] | 0.01550828 | 0.1492071 |  |  | 0.02257067 | 0.1463517 | 0.02684661 | 0.1461762 | 0.01550828 | 0.1492071
[5 empty] | 0.01547042 | 0.1500008 |  |  | 0.02195908 | 0.1471302 | 0.02705283 | 0.1469537 | 0.01547042 | 0.1500008
[5 empty] | 0.01543582 | 0.1507944 |  |  | 0.02215509 | 0.1479086 | 0.02626534 | 0.1477313 | 0.01543582 | 0.1507944
[5 empty] | 0.01510456 | 0.1515881 |  |  | 0.02185887 | 0.1486871 | 0.02688431 | 0.1485088 | 0.01510456 | 0.1515881
[5 empty] | 0.01537671 | 0.1523817 |  |  | 0.02187062 | 0.1494656 | 0.02690992 | 0.1492863 | 0.01537671 | 0.1523817
[5 empty] | 0.01535235 | 0.1531754 |  |  | 0.02179053 | 0.150244 | 0.02754235 | 0.1500639 | 0.01535235 | 0.1531754
[5 empty] | 0.01503153 | 0.153969 |  |  | 0.02161878 | 0.1510225 | 0.02768179 | 0.1508414 | 0.01503153 | 0.153969
[5 empty] | 0.01531434 | 0.1547627 |  |  | 0.02125556 | 0.151801 | 0.02722842 | 0.1516189 | 0.01531434 | 0.1547627
[5 empty] | 0.01500085 | 0.1555563 |  |  | 0.02080107 | 0.1525794 | 0.0279824 | 0.1523964 | 0.01500085 | 0.1555563
[5 empty] | 0.01529112 | 0.15635 |  |  | 0.02115548 | 0.1533579 | 0.02814394 | 0.153174 | 0.01529112 | 0.15635
[5 empty] | 0.01508523 | 0.1571437 |  |  | 0.02081898 | 0.1541364 | 0.0274132 | 0.1539515 | 0.01508523 | 0.1571437
[5 empty] | 0.01498325 | 0.1579373 |  |  | 0.02059178 | 0.1549148 | 0.02819036 | 0.154729 | 0.01498325 | 0.1579373