## 1
Общество с ограниченной ответственностью "Инженерная геология" (ООО "ИнжГео") | [11 empty] | Общество с ограниченной ответственностью "Инженерная геология" (ООО "ИнжГео")
Юр. адрес: 117279, г. Москва, ул. Миклухо-Маклая, 36 а, этаж 5, пом. XXIII к. 76-84 | [11 empty] | Юр. адрес: 117279, г. Москва, ул. Миклухо-Маклая, 36 а, этаж 5, пом. XXIII к. 76-84 | [8 empty] | нагр |  |  | X0 | Y0 | R |  | нагр |  |  |  | X0 | Y0 | R | нагр |  |  |  | X0 | Y0 | R |  | нагр |  |  |  | X0 | Y0 | R
Телефон/факс +7 (495) 132-30-00, Адрес электронной почты inbox@inj-geo.ru | [11 empty] | Телефон/факс +7 (495) 132-30-00, Адрес электронной почты inbox@inj-geo.ru | [12 empty] | 0 | [7 empty] | 0 | [6 empty] | 0 | [7 empty] | 0
[21 empty] | девиатор | [6 empty] | девиатор | [6 empty] | девиатор | [7 empty] | девиатор
Испытательная лаборатория ООО «ИнжГео» | [11 empty] | Испытательная лаборатория ООО «ИнжГео» | [8 empty] | x0 | Угол | X | Y |  |  |  | x0 |  | Угол | X | Y |  |  | x0 |  | Угол | X | Y |  |  |  | x0 |  | Угол | X | Y
Адрес места осуществления деятельности лаборатории: г. Москва, просп. Вернадского, д. 51, стр. 1 | [11 empty] | Адрес места осуществления деятельности лаборатории: г. Москва, просп. Вернадского, д. 51, стр. 1 | [9 empty] | 0 | [7 empty] | 0 | [6 empty] | 0 | [7 empty] | 0
Телефон +7(910)4557682, E-mail: slg85@mail.ru | [11 empty] | Телефон +7(910)4557682, E-mail: slg85@mail.ru | [9 empty] | 5 | [7 empty] | 5 | [6 empty] | 5 | [7 empty] | 5
[22 empty] | 10 | [7 empty] | 10 | [6 empty] | 10 | [7 empty] | 10
[12 empty] | Протокол испытаний № 13-63/303 от 28-08-2023 | [9 empty] | 15 | [7 empty] | 15 | [6 empty] | 15 | [7 empty] | 15
[22 empty] | 20 | [7 empty] | 20 | [6 empty] | 20 | [7 empty] | 20
[12 empty] | Наименование и адрес заказчика: Переход трубопровода через р. Енисей | [9 empty] | 25 | [7 empty] | 25 | [6 empty] | 25 | [7 empty] | 25
[12 empty] | Наименование объекта: ООО Регионстрой | [9 empty] | 30 | [7 empty] | 30 | [6 empty] | 30 | [7 empty] | 30
Наименование используемого метода/методики: ГОСТ 12248.4-2020 | [11 empty] | Наименование используемого метода/методики: ГОСТ 12248.3-2020 | [9 empty] | 35 | [7 empty] | 35 | [6 empty] | 35 | [7 empty] | 35
Условия проведения испытания: температура окружающей среды (18 - 25)0С, влажность воздуха (40 - 75)% | [11 empty] | Условия проведения испытания: температура окружающей среды (18 - 25)0С, влажность воздуха (40 - 75)% | [9 empty] | 40 | [7 empty] | 40 | [6 empty] | 40 | [7 empty] | 40
[12 empty] | Дата получение объекта подлежащего испытаниям: 01-08-2023 | [9 empty] | 45 | [7 empty] | 45 | [6 empty] | 45 | [7 empty] | 45
[12 empty] | Дата испытания: 25.10.2022-19.11.2303 | [9 empty] | 50 | [7 empty] | 50 | [6 empty] | 50 | [7 empty] | 50
[22 empty] | 55 | [7 empty] | 55 | [6 empty] | 55 | [7 empty] | 55
Испытание грунтов методом трехосного сжатия | [11 empty] | Испытание грунтов методом трехосного сжатия | [9 empty] | 60 | [7 empty] | 60 | [6 empty] | 60 | [7 empty] | 60
[22 empty] | 65 | [7 empty] | 65 | [6 empty] | 65 | [7 empty] | 65
Лабораторный номер: | [6 empty] | We, д.е. = |  |  |  |  | Лабораторный номер: |  | 1338 |  |  |  | We, д.е. = | 0.151 |  |  | 70 | [7 empty] | 70 | [6 empty] | 70 | [7 empty] | 70
Номер скважины: | [6 empty] | ρ, г/см3 = |  |  |  |  | Номер скважины: |  | BH-002 |  |  |  | ρ, г/см3 = | 1.98 |  |  | 75 | [7 empty] | 75 | [6 empty] | 75 | [7 empty] | 75
Глубина отбора, м: | [6 empty] | ρs, г/см3 = |  |  |  |  | Глубина отбора, м: |  | 3 |  |  |  | ρs, г/см3 = | 2.72 |  |  | 80 | [7 empty] | 80 | [6 empty] | 80 | [7 empty] | 80
Наименование грунта: | [6 empty] | e, д.е. = |  |  |  |  | Наименование грунта: |  | Щебенистый грунт, заполнитель суглинок, слабольдистый, легкий пылеватый, после оттаивания текучепластичный |  |  |  | e, д.е. = | 0.5811717 |  |  | 85 | [7 empty] | 85 | [6 empty] | 85 | [7 empty] | 85
Схема проведения опыта: | [6 empty] | IL, д.е. = |  |  |  |  | Схема проведения опыта: |  | КД |  |  |  | IL, д.е. = | 0.9645729 |  |  | 90 | [7 empty] | 90 | [6 empty] | 90 | [7 empty] | 90
[22 empty] | 95 | [7 empty] | 95 | [6 empty] | 95 | [7 empty] | 95
[22 empty] | 100 | [7 empty] | 100 | [6 empty] | 100 | [7 empty] | 100
Результаты испытаний | [11 empty] | Результаты испытаний | [9 empty] | 105 | [7 empty] | 105 | [6 empty] | 105 | [7 empty] | 105
[22 empty] | 110 | [7 empty] | 110 | [6 empty] | 110 | [7 empty] | 110
[22 empty] | 115 | [7 empty] | 115 | [6 empty] | 115 | [7 empty] | 115
[22 empty] | 120 | [7 empty] | 120 | [6 empty] | 120 | [7 empty] | 120
[22 empty] | 125 | [7 empty] | 125 | [6 empty] | 125 | [7 empty] | 125
[22 empty] | 130 | [7 empty] | 130 | [6 empty] | 130 | [7 empty] | 130
[22 empty] | 135 | [7 empty] | 135 | [6 empty] | 135 | [7 empty] | 135
[22 empty] | 140 | [7 empty] | 140 | [6 empty] | 140 | [7 empty] | 140
[22 empty] | 145 | [7 empty] | 145 | [6 empty] | 145 | [7 empty] | 145
[22 empty] | 150 | [7 empty] | 150 | [6 empty] | 150 | [7 empty] | 150
[22 empty] | 155 | [7 empty] | 155 | [6 empty] | 155 | [7 empty] | 155
[22 empty] | 160 | [7 empty] | 160 | [6 empty] | 160 | [7 empty] | 160
[22 empty] | 165 | [7 empty] | 165 | [6 empty] | 165 | [7 empty] | 165
[22 empty] | 170 | [7 empty] | 170 | [6 empty] | 170 | [7 empty] | 170
[22 empty] | 175 | [7 empty] | 175 | [6 empty] | 175 | [7 empty] | 175
[22 empty] | 180 | [7 empty] | 180 | [6 empty] | 180 | [7 empty] | 180
[13 empty] | Давление в камере, Мпа σ3 | Вертикальная нагрузка, Мпа σ1 | Поровое давление, Мпа u
[7 empty] | Коэфф. Точки | [5 empty] | 0.058212 | 0.2936083 | [5 empty] | 1 | [6 empty] | σ3,кПа | σ1,кПа | u, кПа |  |  |  | 4
[13 empty] | 0.158212 | 0.7331578 | [27 empty] | δ3, Мпа | δ1-δ3, МПа | δ1, МПа | δ1, КПа
|  |  | Модуль деформации, МПа: | [9 empty] | 0.258212 | 1.172707 | [21 empty] | С, МПа:
|  |  | Е0= | [32 empty] | φ, град:
|  |  | E50 = | [32 empty] | E, Мпа
|  |  | Коэф. Поперечной деформации, ϑ = | [9 empty] | Эффективные значения угла внутреннего трения и удельного сцепления ϕ', С' | [13 empty] | x | 0
[13 empty] | ϕ', град. = | 39 | [12 empty] | y |  |  |  | С, кПа | φ,°
[13 empty] | С', МПа = | 0.009
| Исполнитель: | [6 empty] | Морозов Д.С. |  |  |  |  | Исполнитель: |  |  |  |  | Морозов Д.С.
| Начальник исп. лаборатории: | [6 empty] | Семиколенова Л.Г. |  |  |  |  | Начальник исп. лаборатории: |  |  |  |  | Семиколенова Л.Г.
Лист 1 , всего листов 2 | [11 empty] | Лист 2 , всего листов 2
Частичное воспроизведение протокола испытаний без письменного разрешения ООО «ИнжГео» ЗАПРЕЩАЕТСЯ | [11 empty] | Частичное воспроизведение протокола испытаний без письменного разрешения ООО «ИнжГео» ЗАПРЕЩАЕТСЯ
[5 empty] | второй график |  | первый график | [9 empty] | К Пуассона
dev50 | epsE50 | ind | devE0 | epsE0 | dev | eps | sigma |  | dev1 | eps1 | dev2 | eps2 | dev3 | eps3 |  | Глины
0.1176982 | 0.003478554 |  |  |  | 0 | 0 |  |  | 0 | 0 | 0 | 0 | 0 | 0 |  | < 0 | 0,20-0,30
ind |  |  |  |  | 0.0349272 | 0.0007225881 |  |  | 0.0949272 | 0.000669063 | 0.1549272 | 0.0006629249 | 0.0349272 | 0.0007225881 |  | 0-0,25 | 0,30-0,38
2 |  |  |  |  | 0.06592606 | 0.001521172 |  |  | 0.1865937 | 0.00151807 | 0.3036171 | 0.001517468 | 0.06592606 | 0.001521172 |  | 0,25< | 0,38-0,45
E0 |  |  |  |  | 0.09124064 | 0.002281759 |  |  | 0.2537827 | 0.002277104 | 0.4171424 | 0.002276203 | 0.09124064 | 0.002281759 |  | Суглинки | 0,35-0,37
epsE0 | devE0 |  |  |  | 0.1109113 | 0.003042345 |  |  | 0.2874729 | 0.002894511 | 0.4572477 | 0.002795053 | 0.1109113 | 0.003042345 |  | Пески и супеси | 0,30-0,35
0.0007225881 | 0.0349272 |  |  |  | 0.1176982 | 0.003478554 |  |  | 0.3003166 | 0.003795174 | 0.4820979 | 0.003793671 | 0.1176982 | 0.003478554
[5 empty] | 0.1240911 | 0.004563517 |  |  | 0.3134924 | 0.004554209 | 0.5029346 | 0.004552405 | 0.1240911 | 0.004563517
График E50 |  | График E |  |  | 0.1293621 | 0.005324103 |  |  | 0.3237862 | 0.005313243 | 0.5154596 | 0.00531114 | 0.1293621 | 0.005324103
eps | q | sigma |  |  | 0.1343856 | 0.00608469 |  |  | 0.3367035 | 0.006072278 | 0.5364818 | 0.006069874 | 0.1343856 | 0.00608469
Горизонтальная линия E50 |  | Касательная |  |  | 0.1393633 | 0.006845276 |  |  | 0.3457496 | 0.006831313 | 0.5536098 | 0.006828608 | 0.1393633 | 0.006845276
0 |  | a | b |  | 0.1425973 | 0.007605862 |  |  | 0.3611301 | 0.007590348 | 0.5790525 | 0.007587342 | 0.1425973 | 0.007605862
|  |  | 0 |  | 0.1485893 | 0.008366448 |  |  | 0.3706502 | 0.008349382 | 0.5944186 | 0.008346077 | 0.1485893 | 0.008366448
Вертикальная линия E50 |  | p1 и p2 |  |  | 0.1516415 | 0.009127034 |  |  | 0.3839154 | 0.009108417 | 0.6106168 | 0.009104811 | 0.1516415 | 0.009127034
| 0 | 0 |  |  | 0.1556556 | 0.009887621 |  |  | 0.3889311 | 0.009867452 | 0.6240561 | 0.009863545 | 0.1556556 | 0.009887621
[5 empty] | 0.1611335 | 0.01064821 |  |  | 0.4024026 | 0.01062649 | 0.643845 | 0.01062228 | 0.1611335 | 0.01064821
Касательная линия E50 |  |  |  |  | 0.1633772 | 0.01140879 |  |  | 0.4082354 | 0.01138552 | 0.6573924 | 0.01138101 | 0.1633772 | 0.01140879
0 | 0 | Горизонтальная 1 |  |  | 0.1674887 | 0.01216938 |  |  | 0.4201348 | 0.01214456 | 0.6726071 | 0.01213975 | 0.1674887 | 0.01216938
[5 empty] | 0.1729696 | 0.01292997 |  |  | 0.4285062 | 0.01290359 | 0.6861977 | 0.01289848 | 0.1729696 | 0.01292997
Горизонтальная линия qкр |  |  |  |  | 0.1761221 | 0.01369055 |  |  | 0.437055 | 0.01366263 | 0.6963732 | 0.01365722 | 0.1761221 | 0.01369055
Горизонтальная линия q |  | Горизонтальная 2 |  |  | 0.178248 | 0.01445114 |  |  | 0.4426867 | 0.01442166 | 0.7060422 | 0.01441595 | 0.178248 | 0.01445114
0 |  | 0 |  |  | 0.1811493 | 0.01521172 |  |  | 0.4519066 | 0.0151807 | 0.7209135 | 0.01517468 | 0.1811493 | 0.01521172
[5 empty] | 0.1848277 | 0.01597231 |  |  | 0.4608201 | 0.01593973 | 0.7372958 | 0.01593342 | 0.1848277 | 0.01597231
Вертикальная линия q |  |  |  |  | 0.1883853 | 0.0167329 |  |  | 0.4678326 | 0.01669876 | 0.7455981 | 0.01669215 | 0.1883853 | 0.0167329
| 0 |  |  |  | 0.191924 | 0.01749348 |  |  | 0.4732495 | 0.0174578 | 0.7563289 | 0.01745089 | 0.191924 | 0.01749348
[5 empty] | 0.1948456 | 0.01825407 |  |  | 0.4804761 | 0.01821683 | 0.7660971 | 0.01820962 | 0.1948456 | 0.01825407
[5 empty] | 0.196752 | 0.01901466 |  |  | 0.487218 | 0.01897587 | 0.7755115 | 0.01896836 | 0.196752 | 0.01901466
[5 empty] | 0.1985453 | 0.01977524 |  |  | 0.4948804 | 0.0197349 | 0.7858807 | 0.01972709 | 0.1985453 | 0.01977524
[5 empty] | 0.2029272 | 0.02053583 |  |  | 0.4994687 | 0.02049394 | 0.7912137 | 0.02048582 | 0.2029272 | 0.02053583
[5 empty] | 0.2036997 | 0.02129641 |  |  | 0.5060885 | 0.02125297 | 0.802819 | 0.02124456 | 0.2036997 | 0.02129641
[5 empty] | 0.2058648 | 0.022057 |  |  | 0.508945 | 0.02201201 | 0.8147056 | 0.02200329 | 0.2058648 | 0.022057
[5 empty] | 0.2082242 | 0.02281759 |  |  | 0.5155436 | 0.02277104 | 0.8214822 | 0.02276203 | 0.2082242 | 0.02281759
[5 empty] | 0.20978 | 0.02357817 |  |  | 0.5212897 | 0.02353008 | 0.8273575 | 0.02352076 | 0.20978 | 0.02357817
[5 empty] | 0.213534 | 0.02433876 |  |  | 0.5225888 | 0.02428911 | 0.8326403 | 0.0242795 | 0.213534 | 0.02433876
[5 empty] | 0.2157882 | 0.02509934 |  |  | 0.5300463 | 0.02504815 | 0.8428394 | 0.02503823 | 0.2157882 | 0.02509934
[5 empty] | 0.2176444 | 0.02585993 |  |  | 0.5307674 | 0.02580718 | 0.8503635 | 0.02579696 | 0.2176444 | 0.02585993
[5 empty] | 0.2178045 | 0.02662052 |  |  | 0.5367576 | 0.02656622 | 0.8546214 | 0.0265557 | 0.2178045 | 0.02662052
[5 empty] | 0.2207706 | 0.0273811 |  |  | 0.5378224 | 0.02732525 | 0.8632219 | 0.02731443 | 0.2207706 | 0.0273811
[5 empty] | 0.2205444 | 0.02814169 |  |  | 0.545567 | 0.02808429 | 0.8616737 | 0.02807317 | 0.2205444 | 0.02814169
[5 empty] | 0.2231279 | 0.02890228 |  |  | 0.544797 | 0.02884332 | 0.8705857 | 0.0288319 | 0.2231279 | 0.02890228
[5 empty] | 0.2248231 | 0.02966286 |  |  | 0.5494176 | 0.02960236 | 0.8781665 | 0.02959064 | 0.2248231 | 0.02966286
[5 empty] | 0.2242317 | 0.03042345 |  |  | 0.5532343 | 0.03036139 | 0.8767249 | 0.03034937 | 0.2242317 | 0.03042345
[5 empty] | 0.2263557 | 0.03118403 |  |  | 0.5517524 | 0.03112042 | 0.8826698 | 0.0311081 | 0.2263557 | 0.03118403
[5 empty] | 0.2261971 | 0.03194462 |  |  | 0.5590775 | 0.03187946 | 0.8857098 | 0.03186684 | 0.2261971 | 0.03194462
[5 empty] | 0.2283578 | 0.03270521 |  |  | 0.5580148 | 0.03263849 | 0.8895537 | 0.03262557 | 0.2283578 | 0.03270521
[5 empty] | 0.2292395 | 0.03346579 |  |  | 0.5584697 | 0.03339753 | 0.8949104 | 0.03338431 | 0.2292395 | 0.03346579
[5 empty] | 0.2299444 | 0.03422638 |  |  | 0.5605477 | 0.03415656 | 0.8976885 | 0.03414304 | 0.2299444 | 0.03422638
[5 empty] | 0.2317742 | 0.03498697 |  |  | 0.5663541 | 0.0349156 | 0.8992969 | 0.03490178 | 0.2317742 | 0.03498697
[5 empty] | 0.2304309 | 0.03574755 |  |  | 0.5631943 | 0.03567463 | 0.8996442 | 0.03566051 | 0.2304309 | 0.03574755
[5 empty] | 0.2309163 | 0.03650814 |  |  | 0.5685738 | 0.03643367 | 0.9064394 | 0.03641924 | 0.2309163 | 0.03650814
[5 empty] | 0.2323325 | 0.03726872 |  |  | 0.5708979 | 0.0371927 | 0.902191 | 0.03717798 | 0.2323325 | 0.03726872
[5 empty] | 0.2331813 | 0.03802931 |  |  | 0.5700719 | 0.03795174 | 0.907608 | 0.03793671 | 0.2331813 | 0.03802931
[5 empty] | 0.2343646 | 0.0387899 |  |  | 0.5706014 | 0.03871077 | 0.909399 | 0.03869545 | 0.2343646 | 0.0387899
[5 empty] | 0.2335843 | 0.03955048 |  |  | 0.5702917 | 0.03946981 | 0.9098729 | 0.03945418 | 0.2335843 | 0.03955048
[5 empty] | 0.2342424 | 0.04031107 |  |  | 0.5706482 | 0.04022884 | 0.9077383 | 0.04021291 | 0.2342424 | 0.04031107
[5 empty] | 0.2350407 | 0.04107165 |  |  | 0.5709762 | 0.04098788 | 0.9135041 | 0.04097165 | 0.2350407 | 0.04107165
[5 empty] | 0.2351811 | 0.04183224 |  |  | 0.5703813 | 0.04174691 | 0.9100791 | 0.04173038 | 0.2351811 | 0.04183224
[5 empty] | 0.2353963 | 0.04259283 |  |  | 0.5749458 | 0.04250595 | 0.9144954 | 0.04248912 | 0.2353963 | 0.04259283
[5 empty] | 0.2339962 | 0.04335341 |  |  | 0.5748438 | 0.04326498 | 0.9113915 | 0.04324785 | 0.2339962 | 0.04335341
[5 empty] | 0.2339808 | 0.044114 |  |  | 0.5700836 | 0.04402402 | 0.9105406 | 0.04400659 | 0.2339808 | 0.044114
[5 empty] | 0.2334295 | 0.04487459 |  |  | 0.5705381 | 0.04478305 | 0.9138148 | 0.04476532 | 0.2334295 | 0.04487459
[5 empty] | 0.2342439 | 0.04563517 |  |  | 0.5685161 | 0.04554209 | 0.9083215 | 0.04552405 | 0.2342439 | 0.04563517
[5 empty] | 0.2338252 | 0.04639576 |  |  | 0.5732279 | 0.04630112 | 0.9077686 | 0.04628279 | 0.2338252 | 0.04639576
[5 empty] | 0.234175 | 0.04715634 |  |  | 0.5724841 | 0.04706015 | 0.9092639 | 0.04704152 | 0.234175 | 0.04715634
[5 empty] | 0.2325947 | 0.04791693 |  |  | 0.5688952 | 0.04781919 | 0.9098155 | 0.04780026 | 0.2325947 | 0.04791693
[5 empty] | 0.2328857 | 0.04867752 |  |  | 0.5672715 | 0.04857822 | 0.9074311 | 0.04855899 | 0.2328857 | 0.04867752
[5 empty] | 0.2334493 | 0.0494381 |  |  | 0.5670235 | 0.04933726 | 0.9019186 | 0.04931773 | 0.2334493 | 0.0494381
[5 empty] | 0.2322871 | 0.05019869 |  |  | 0.5680616 | 0.05009629 | 0.9074859 | 0.05007646 | 0.2322871 | 0.05019869
[5 empty] | 0.2317005 | 0.05095928 |  |  | 0.5650964 | 0.05085533 | 0.9052409 | 0.05083519 | 0.2317005 | 0.05095928
[5 empty] | 0.2323908 | 0.05171986 |  |  | 0.5620383 | 0.05161436 | 0.9006915 | 0.05159393 | 0.2323908 | 0.05171986
[5 empty] | 0.2313595 | 0.05248045 |  |  | 0.5625977 | 0.0523734 | 0.8966456 | 0.05235266 | 0.2313595 | 0.05248045
[5 empty] | 0.2311081 | 0.05324103 |  |  | 0.5620851 | 0.05313243 | 0.897811 | 0.0531114 | 0.2311081 | 0.05324103
[5 empty] | 0.2306379 | 0.05400162 |  |  | 0.5595109 | 0.05389147 | 0.8989956 | 0.05387013 | 0.2306379 | 0.05400162
[5 empty] | 0.2306503 | 0.05476221 |  |  | 0.5547855 | 0.0546505 | 0.8921073 | 0.05462887 | 0.2306503 | 0.05476221
[5 empty] | 0.2305468 | 0.05552279 |  |  | 0.5545196 | 0.05540954 | 0.8962541 | 0.0553876 | 0.2305468 | 0.05552279
[5 empty] | 0.2297289 | 0.05628338 |  |  | 0.5545234 | 0.05616857 | 0.8919437 | 0.05614633 | 0.2297289 | 0.05628338
[5 empty] | 0.2302978 | 0.05704397 |  |  | 0.5512074 | 0.05692761 | 0.8893841 | 0.05690507 | 0.2302978 | 0.05704397
[5 empty] | 0.2296551 | 0.05780455 |  |  | 0.5466821 | 0.05768664 | 0.8865831 | 0.0576638 | 0.2296551 | 0.05780455
[5 empty] | 0.2276022 | 0.05856514 |  |  | 0.546658 | 0.05844568 | 0.8868486 | 0.05842254 | 0.2276022 | 0.05856514
[5 empty] | 0.2284405 | 0.05932572 |  |  | 0.5453455 | 0.05920471 | 0.8804886 | 0.05918127 | 0.2284405 | 0.05932572
[5 empty] | 0.2276714 | 0.06008631 |  |  | 0.5425551 | 0.05996375 | 0.8847109 | 0.05994 | 0.2276714 | 0.06008631
[5 empty] | 0.2276963 | 0.0608469 |  |  | 0.5426971 | 0.06072278 | 0.8759233 | 0.06069874 | 0.2276963 | 0.0608469
[5 empty] | 0.2268167 | 0.06160748 |  |  | 0.5381821 | 0.06148181 | 0.8784338 | 0.06145747 | 0.2268167 | 0.06160748
[5 empty] | 0.225534 | 0.06236807 |  |  | 0.5389205 | 0.06224085 | 0.8720502 | 0.06221621 | 0.225534 | 0.06236807
[5 empty] | 0.2259496 | 0.06312865 |  |  | 0.5398228 | 0.06299988 | 0.8718805 | 0.06297494 | 0.2259496 | 0.06312865
[5 empty] | 0.2247649 | 0.06388924 |  |  | 0.5345993 | 0.06375892 | 0.8741325 | 0.06373368 | 0.2247649 | 0.06388924
[5 empty] | 0.2252813 | 0.06464983 |  |  | 0.5321607 | 0.06451795 | 0.8654141 | 0.06449241 | 0.2252813 | 0.06464983
[5 empty] | 0.2252003 | 0.06541041 |  |  | 0.5351173 | 0.06527699 | 0.8704331 | 0.06525114 | 0.2252003 | 0.06541041
[5 empty] | 0.2228233 | 0.066171 |  |  | 0.5304795 | 0.06603602 | 0.8662975 | 0.06600988 | 0.2228233 | 0.066171
[5 empty] | 0.2228518 | 0.06693159 |  |  | 0.5304579 | 0.06679506 | 0.8621152 | 0.06676861 | 0.2228518 | 0.06693159
[5 empty] | 0.221987 | 0.06769217 |  |  | 0.5295612 | 0.06755409 | 0.858594 | 0.06752735 | 0.221987 | 0.06769217
[5 empty] | 0.2216305 | 0.06845276 |  |  | 0.5278418 | 0.06831313 | 0.8582418 | 0.06828608 | 0.2216305 | 0.06845276
[5 empty] | 0.2229837 | 0.06921334 |  |  | 0.5296712 | 0.06907216 | 0.8544585 | 0.06904482 | 0.2229837 | 0.06921334
[5 empty] | 0.221048 | 0.06997393 |  |  | 0.5269462 | 0.0698312 | 0.853313 | 0.06980355 | 0.221048 | 0.06997393
[5 empty] | 0.2220248 | 0.07073452 |  |  | 0.5270635 | 0.07059023 | 0.8522991 | 0.07056228 | 0.2220248 | 0.07073452
[5 empty] | 0.2218081 | 0.0714951 |  |  | 0.5248198 | 0.07134927 | 0.8477138 | 0.07132102 | 0.2218081 | 0.0714951
[5 empty] | 0.2194878 | 0.07225569 |  |  | 0.5241119 | 0.0721083 | 0.8467544 | 0.07207975 | 0.2194878 | 0.07225569
[5 empty] | 0.2205639 | 0.07301628 |  |  | 0.5258365 | 0.07286734 | 0.852118 | 0.07283849 | 0.2205639 | 0.07301628
[5 empty] | 0.2207361 | 0.07377686 |  |  | 0.5245905 | 0.07362637 | 0.8457018 | 0.07359722 | 0.2207361 | 0.07377686
[5 empty] | 0.2199044 | 0.07453745 |  |  | 0.5214704 | 0.07438541 | 0.8471031 | 0.07435596 | 0.2199044 | 0.07453745
[5 empty] | 0.2177687 | 0.07529803 |  |  | 0.5227732 | 0.07514444 | 0.8465189 | 0.07511469 | 0.2177687 | 0.07529803
[5 empty] | 0.2189289 | 0.07605862 |  |  | 0.5189955 | 0.07590348 | 0.8413465 | 0.07587342 | 0.2189289 | 0.07605862
[5 empty] | 0.2172847 | 0.07681921 |  |  | 0.5236341 | 0.07666251 | 0.8449831 | 0.07663216 | 0.2172847 | 0.07681921
[5 empty] | 0.2169362 | 0.07757979 |  |  | 0.5224857 | 0.07742154 | 0.8376258 | 0.07739089 | 0.2169362 | 0.07757979
[5 empty] | 0.2157831 | 0.07834038 |  |  | 0.5223471 | 0.07818058 | 0.8385718 | 0.07814963 | 0.2157831 | 0.07834038
[5 empty] | 0.2167254 | 0.07910096 |  |  | 0.522015 | 0.07893961 | 0.8342183 | 0.07890836 | 0.2167254 | 0.07910096
[5 empty] | 0.2149629 | 0.07986155 |  |  | 0.5189862 | 0.07969865 | 0.8350625 | 0.0796671 | 0.2149629 | 0.07986155
[5 empty] | 0.2160956 | 0.08062214 |  |  | 0.5171575 | 0.08045768 | 0.8363015 | 0.08042583 | 0.2160956 | 0.08062214
[5 empty] | 0.2158232 | 0.08138272 |  |  | 0.5161255 | 0.08121672 | 0.8316326 | 0.08118456 | 0.2158232 | 0.08138272
[5 empty] | 0.2138458 | 0.08214331 |  |  | 0.5148871 | 0.08197575 | 0.832653 | 0.0819433 | 0.2138458 | 0.08214331
[5 empty] | 0.2135631 | 0.0829039 |  |  | 0.519139 | 0.08273479 | 0.8283597 | 0.08270203 | 0.2135631 | 0.0829039
[5 empty] | 0.213775 | 0.08366448 |  |  | 0.5151778 | 0.08349382 | 0.8256501 | 0.08346077 | 0.213775 | 0.08366448
[5 empty] | 0.2140815 | 0.08442507 |  |  | 0.5143005 | 0.08425286 | 0.8280212 | 0.0842195 | 0.2140815 | 0.08442507
[5 empty] | 0.2122824 | 0.08518565 |  |  | 0.5162037 | 0.08501189 | 0.8245703 | 0.08497823 | 0.2122824 | 0.08518565
[5 empty] | 0.2125775 | 0.08594624 |  |  | 0.5123842 | 0.08577093 | 0.8216946 | 0.08573697 | 0.2125775 | 0.08594624
[5 empty] | 0.2109668 | 0.08670683 |  |  | 0.5149387 | 0.08652996 | 0.8199912 | 0.0864957 | 0.2109668 | 0.08670683
[5 empty] | 0.2115502 | 0.08746741 |  |  | 0.513464 | 0.087289 | 0.8164573 | 0.08725444 | 0.2115502 | 0.08746741
[5 empty] | 0.2116275 | 0.088228 |  |  | 0.5094568 | 0.08804803 | 0.8221901 | 0.08801317 | 0.2116275 | 0.088228
[5 empty] | 0.2089986 | 0.08898859 |  |  | 0.5134138 | 0.08880707 | 0.8212867 | 0.08877191 | 0.2089986 | 0.08898859
[5 empty] | 0.2105633 | 0.08974917 |  |  | 0.5113319 | 0.0895661 | 0.8137444 | 0.08953064 | 0.2105633 | 0.08974917
[5 empty] | 0.2084217 | 0.09050976 |  |  | 0.5086078 | 0.09032514 | 0.8172604 | 0.09028937 | 0.2084217 | 0.09050976
[5 empty] | 0.2078734 | 0.09127034 |  |  | 0.5109382 | 0.09108417 | 0.8102318 | 0.09104811 | 0.2078734 | 0.09127034
[5 empty] | 0.2073186 | 0.09203093 |  |  | 0.5107199 | 0.0918432 | 0.8060558 | 0.09180684 | 0.2073186 | 0.09203093
[5 empty] | 0.2084569 | 0.09279152 |  |  | 0.5076496 | 0.09260224 | 0.8114296 | 0.09256558 | 0.2084569 | 0.09279152
[5 empty] | 0.2064793 | 0.0935521 |  |  | 0.5035241 | 0.09336127 | 0.8083504 | 0.09332431 | 0.2064793 | 0.0935521
[5 empty] | 0.2071667 | 0.09431269 |  |  | 0.5051401 | 0.09412031 | 0.8007153 | 0.09408305 | 0.2071667 | 0.09431269
[5 empty] | 0.2045203 | 0.09507328 |  |  | 0.5009943 | 0.09487934 | 0.7999216 | 0.09484178 | 0.2045203 | 0.09507328
[5 empty] | 0.2042426 | 0.09583386 |  |  | 0.5006836 | 0.09563838 | 0.8017664 | 0.09560051 | 0.2042426 | 0.09583386
[5 empty] | 0.2049358 | 0.09659445 |  |  | 0.5028003 | 0.09639741 | 0.7938469 | 0.09635925 | 0.2049358 | 0.09659445
[5 empty] | 0.2030023 | 0.09735503 |  |  | 0.4976937 | 0.09715645 | 0.7993603 | 0.09711798 | 0.2030023 | 0.09735503
[5 empty] | 0.2019443 | 0.09811562 |  |  | 0.4969854 | 0.09791548 | 0.7931038 | 0.09787672 | 0.2019443 | 0.09811562
[5 empty] | 0.2011643 | 0.09887621 |  |  | 0.4926314 | 0.09867452 | 0.7871745 | 0.09863545 | 0.2011643 | 0.09887621
[5 empty] | 0.2018645 | 0.09963679 |  |  | 0.4912881 | 0.09943355 | 0.7887697 | 0.09939419 | 0.2018645 | 0.09963679
[5 empty] | 0.2001472 | 0.1003974 |  |  | 0.4894116 | 0.1001926 | 0.7857864 | 0.1001529 | 0.2001472 | 0.1003974
[5 empty] | 0.2001147 | 0.101158 |  |  | 0.4858581 | 0.1009516 | 0.779422 | 0.1009117 | 0.2001147 | 0.101158
[5 empty] | 0.1994695 | 0.1019186 |  |  | 0.4807839 | 0.1017107 | 0.7772736 | 0.1016704 | 0.1994695 | 0.1019186
[5 empty] | 0.1985136 | 0.1026791 |  |  | 0.4729451 | 0.1024697 | 0.7740383 | 0.1024291 | 0.1985136 | 0.1026791
[5 empty] | 0.1968496 | 0.1034397 |  |  | 0.4716981 | 0.1032287 | 0.7720073 | 0.1031879 | 0.1968496 | 0.1034397
[5 empty] | 0.1965797 | 0.1042003 |  |  | 0.4643989 | 0.1039878 | 0.771727 | 0.1039466 | 0.1965797 | 0.1042003
[5 empty] | 0.1951062 | 0.1049609 |  |  | 0.4598038 | 0.1047468 | 0.7698403 | 0.1047053 | 0.1951062 | 0.1049609
[5 empty] | 0.1932315 | 0.1057215 |  |  | 0.460369 | 0.1055058 | 0.7646897 | 0.1054641 | 0.1932315 | 0.1057215
[5 empty] | 0.1933578 | 0.1064821 |  |  | 0.4552507 | 0.1062649 | 0.7531182 | 0.1062228 | 0.1933578 | 0.1064821
[5 empty] | 0.1935875 | 0.1072427 |  |  | 0.4481052 | 0.1070239 | 0.7527683 | 0.1069815 | 0.1935875 | 0.1072427
[5 empty] | 0.1910229 | 0.1080032 |  |  | 0.4468886 | 0.1077829 | 0.7377829 | 0.1077403 | 0.1910229 | 0.1080032
[5 empty] | 0.1916663 | 0.1087638 |  |  | 0.4398572 | 0.108542 | 0.7313047 | 0.108499 | 0.1916663 | 0.1087638
[5 empty] | 0.18962 | 0.1095244 |  |  | 0.4363671 | 0.109301 | 0.7251764 | 0.1092577 | 0.18962 | 0.1095244
[5 empty] | 0.1879863 | 0.110285 |  |  | 0.4345747 | 0.11006 | 0.7220408 | 0.1100165 | 0.1879863 | 0.110285
[5 empty] | 0.1881676 | 0.1110456 |  |  | 0.434836 | 0.1108191 | 0.7169406 | 0.1107752 | 0.1881676 | 0.1110456
[5 empty] | 0.1867662 | 0.1118062 |  |  | 0.4338073 | 0.1115781 | 0.7101185 | 0.1115339 | 0.1867662 | 0.1118062
[5 empty] | 0.1864843 | 0.1125668 |  |  | 0.4327446 | 0.1123371 | 0.6996174 | 0.1122927 | 0.1864843 | 0.1125668
[5 empty] | 0.1867244 | 0.1133273 |  |  | 0.4277748 | 0.1130962 | 0.6933798 | 0.1130514 | 0.1867244 | 0.1133273
[5 empty] | 0.1859887 | 0.1140879 |  |  | 0.4271221 | 0.1138552 | 0.6972486 | 0.1138101 | 0.1859887 | 0.1140879
[5 empty] | 0.1853795 | 0.1148485 |  |  | 0.4263864 | 0.1146142 | 0.6875665 | 0.1145689 | 0.1853795 | 0.1148485
[5 empty] | 0.1848991 | 0.1156091 |  |  | 0.4239679 | 0.1153733 | 0.6898763 | 0.1153276 | 0.1848991 | 0.1156091
[5 empty] | 0.1839499 | 0.1163697 |  |  | 0.4280668 | 0.1161323 | 0.6906386 | 0.1160863 | 0.1839499 | 0.1163697
[5 empty] | 0.1822342 | 0.1171303 |  |  | 0.4252829 | 0.1168914 | 0.6867418 | 0.1168451 | 0.1822342 | 0.1171303
[5 empty] | 0.1826543 | 0.1178909 |  |  | 0.4231165 | 0.1176504 | 0.6860762 | 0.1176038 | 0.1826543 | 0.1178909
[5 empty] | 0.1822125 | 0.1186514 |  |  | 0.4232677 | 0.1184094 | 0.6833418 | 0.1183625 | 0.1822125 | 0.1186514
[5 empty] | 0.1811111 | 0.119412 |  |  | 0.4196365 | 0.1191685 | 0.6784386 | 0.1191213 | 0.1811111 | 0.119412
[5 empty] | 0.1796525 | 0.1201726 |  |  | 0.419023 | 0.1199275 | 0.6829666 | 0.11988 | 0.1796525 | 0.1201726
[5 empty] | 0.180039 | 0.1209332 |  |  | 0.4222273 | 0.1206865 | 0.6767257 | 0.1206387 | 0.180039 | 0.1209332
[5 empty] | 0.1807728 | 0.1216938 |  |  | 0.4224495 | 0.1214456 | 0.6743159 | 0.1213975 | 0.1807728 | 0.1216938
[5 empty] | 0.1793563 | 0.1224544 |  |  | 0.4169897 | 0.1222046 | 0.6786372 | 0.1221562 | 0.1793563 | 0.1224544
[5 empty] | 0.1787918 | 0.123215 |  |  | 0.417448 | 0.1229636 | 0.6761895 | 0.1229149 | 0.1787918 | 0.123215
[5 empty] | 0.1788707 | 0.1239756 |  |  | 0.4179244 | 0.1237227 | 0.6729729 | 0.1236737 | 0.1788707 | 0.1239756
[5 empty] | 0.1782556 | 0.1247361 |  |  | 0.4148191 | 0.1244817 | 0.6765873 | 0.1244324 | 0.1782556 | 0.1247361
[5 empty] | 0.1785431 | 0.1254967 |  |  | 0.4137321 | 0.1252407 | 0.6740327 | 0.1251911 | 0.1785431 | 0.1254967
[5 empty] | 0.1792336 | 0.1262573 |  |  | 0.4128636 | 0.1259998 | 0.669809 | 0.1259499 | 0.1792336 | 0.1262573
[5 empty] | 0.1775273 | 0.1270179 |  |  | 0.4141135 | 0.1267588 | 0.6656163 | 0.1267086 | 0.1775273 | 0.1270179
[5 empty] | 0.1777242 | 0.1277785 |  |  | 0.4170821 | 0.1275178 | 0.6688545 | 0.1274674 | 0.1777242 | 0.1277785
[5 empty] | 0.1777246 | 0.1285391 |  |  | 0.4137693 | 0.1282769 | 0.6662236 | 0.1282261 | 0.1777246 | 0.1285391
[5 empty] | 0.1779288 | 0.1292997 |  |  | 0.4117754 | 0.1290359 | 0.6706236 | 0.1289848 | 0.1779288 | 0.1292997
[5 empty] | 0.1778368 | 0.1300602 |  |  | 0.4147003 | 0.1297949 | 0.6652544 | 0.1297436 | 0.1778368 | 0.1300602
[5 empty] | 0.1764489 | 0.1308208 |  |  | 0.4112441 | 0.130554 | 0.6660161 | 0.1305023 | 0.1764489 | 0.1308208
[5 empty] | 0.1769653 | 0.1315814 |  |  | 0.4106071 | 0.131313 | 0.6644085 | 0.131261 | 0.1769653 | 0.1315814
[5 empty] | 0.1770861 | 0.132342 |  |  | 0.4114891 | 0.132072 | 0.6676317 | 0.1320198 | 0.1770861 | 0.132342
[5 empty] | 0.1776116 | 0.1331026 |  |  | 0.4085904 | 0.1328311 | 0.6670857 | 0.1327785 | 0.1776116 | 0.1331026
[5 empty] | 0.177242 | 0.1338632 |  |  | 0.411511 | 0.1335901 | 0.6655704 | 0.1335372 | 0.177242 | 0.1338632
[5 empty] | 0.1765774 | 0.1346238 |  |  | 0.407151 | 0.1343492 | 0.6600858 | 0.134296 | 0.1765774 | 0.1346238
[5 empty] | 0.176218 | 0.1353843 |  |  | 0.4111105 | 0.1351082 | 0.6565319 | 0.1350547 | 0.176218 | 0.1353843
[5 empty] | 0.1767641 | 0.1361449 |  |  | 0.4078895 | 0.1358672 | 0.6581087 | 0.1358134 | 0.1767641 | 0.1361449
[5 empty] | 0.1763158 | 0.1369055 |  |  | 0.4071883 | 0.1366263 | 0.6555161 | 0.1365722 | 0.1763158 | 0.1369055
[5 empty] | 0.1761734 | 0.1376661 |  |  | 0.4102068 | 0.1373853 | 0.656254 | 0.1373309 | 0.1761734 | 0.1376661
[5 empty] | 0.1760369 | 0.1384267 |  |  | 0.4052451 | 0.1381443 | 0.6566226 | 0.1380896 | 0.1760369 | 0.1384267
[5 empty] | 0.1754066 | 0.1391873 |  |  | 0.4060034 | 0.1389034 | 0.6613218 | 0.1388484 | 0.1754066 | 0.1391873
[5 empty] | 0.1756828 | 0.1399479 |  |  | 0.4067817 | 0.1396624 | 0.6603514 | 0.1396071 | 0.1756828 | 0.1399479
[5 empty] | 0.1752655 | 0.1407084 |  |  | 0.4054801 | 0.1404214 | 0.6601116 | 0.1403658 | 0.1752655 | 0.1407084
[5 empty] | 0.175955 | 0.141469 |  |  | 0.4067987 | 0.1411805 | 0.6604023 | 0.1411246 | 0.175955 | 0.141469
[5 empty] | 0.1751515 | 0.1422296 |  |  | 0.4079376 | 0.1419395 | 0.6551235 | 0.1418833 | 0.1751515 | 0.1422296
[5 empty] | 0.1743552 | 0.1429902 |  |  | 0.4070969 | 0.1426985 | 0.6525751 | 0.142642 | 0.1743552 | 0.1429902
[5 empty] | 0.1743663 | 0.1437508 |  |  | 0.4056766 | 0.1434576 | 0.6521571 | 0.1434008 | 0.1743663 | 0.1437508
[5 empty] | 0.1747848 | 0.1445114 |  |  | 0.4038769 | 0.1442166 | 0.6515695 | 0.1441595 | 0.1747848 | 0.1445114
[5 empty] | 0.1738112 | 0.145272 |  |  | 0.4052979 | 0.1449756 | 0.6574123 | 0.1449182 | 0.1738112 | 0.145272
[5 empty] | 0.1755455 | 0.1460326 |  |  | 0.4059396 | 0.1457347 | 0.6504854 | 0.145677 | 0.1755455 | 0.1460326
[5 empty] | 0.1732879 | 0.1467931 |  |  | 0.4062021 | 0.1464937 | 0.6524889 | 0.1464357 | 0.1732879 | 0.1467931
[5 empty] | 0.1737386 | 0.1475537 |  |  | 0.4032855 | 0.1472527 | 0.6580226 | 0.1471944 | 0.1737386 | 0.1475537
[5 empty] | 0.1730979 | 0.1483143 |  |  | 0.4043899 | 0.1480118 | 0.6524867 | 0.1479532 | 0.1730979 | 0.1483143
[5 empty] | 0.1730659 | 0.1490749 |  |  | 0.4025154 | 0.1487708 | 0.656181 | 0.1487119 | 0.1730659 | 0.1490749
[5 empty] | 0.1753428 | 0.1498355 |  |  | 0.406962 | 0.1495298 | 0.6502055 | 0.1494706 | 0.1753428 | 0.1498355
[5 empty] | 0.1734288 | 0.1505961 |  |  | 0.40743 | 0.1502889 | 0.6588602 | 0.1502294 | 0.1734288 | 0.1505961
[5 empty] | 0.1731241 | 0.1513567 |  |  | 0.4068193 | 0.1510479 | 0.6576452 | 0.1509881 | 0.1731241 | 0.1513567