## 1
Общество с ограниченной ответственностью "Инженерная геология" (ООО "ИнжГео") | [11 empty] | Общество с ограниченной ответственностью "Инженерная геология" (ООО "ИнжГео")
Юр. адрес: 117279, г. Москва, ул. Миклухо-Маклая, 36 а, этаж 5, пом. XXIII к. 76-84 | [11 empty] | Юр. адрес: 117279, г. Москва, ул. Миклухо-Маклая, 36 а, этаж 5, пом. XXIII к. 76-84 | [8 empty] | нагр |  |  | X0 | Y0 | R |  | нагр |  |  |  | X0 | Y0 | R | нагр |  |  |  | X0 | Y0 | R |  | нагр |  |  |  | X0 | Y0 | R
Телефон/факс +7 (495) 132-30-00, Адрес электронной почты inbox@inj-geo.ru | [11 empty] | Телефон/факс +7 (495) 132-30-00, Адрес электронной почты inbox@inj-geo.ru | [12 empty] | 0 | [7 empty] | 0 | [6 empty] | 0 | [7 empty] | 0
[21 empty] | девиатор | [6 empty] | девиатор | [6 empty] | девиатор | [7 empty] | девиатор
Испытательная лаборатория ООО «ИнжГео» | [11 empty] | Испытательная лаборатория ООО «ИнжГео» | [8 empty] | x0 | Угол | X | Y |  |  |  | x0 |  | Угол | X | Y |  |  | x0 |  | Угол | X | Y |  |  |  | x0 |  | Угол | X | Y
Адрес места осуществления деятельности лаборатории: г. Москва, просп. Вернадского, д. 51, стр. 1 | [11 empty] | Адрес места осуществления деятельности лаборатории: г. Москва, просп. Вернадского, д. 51, стр. 1 | [9 empty] | 0 | [7 empty] | 0 | [6 empty] | 0 | [7 empty] | 0
Телефон +7(910)4557682, E-mail: slg85@mail.ru | [11 empty] | Телефон +7(910)4557682, E-mail: slg85@mail.ru | [9 empty] | 5 | [7 empty] | 5 | [6 empty] | 5 | [7 empty] | 5
[22 empty] | 10 | [7 empty] | 10 | [6 empty] | 10 | [7 empty] | 10
[12 empty] | Протокол испытаний № 13-63/304 от 29-08-2023 | [9 empty] | 15 | [7 empty] | 15 | [6 empty] | 15 | [7 empty] | 15
[22 empty] | 20 | [7 empty] | 20 | [6 empty] | 20 | [7 empty] | 20
[12 empty] | Наименование и адрес заказчика: Переход трубопровода через р. Енисей | [9 empty] | 25 | [7 empty] | 25 | [6 empty] | 25 | [7 empty] | 25
[12 empty] | Наименование объекта: ООО Регионстрой | [9 empty] | 30 | [7 empty] | 30 | [6 empty] | 30 | [7 empty] | 30
Наименование используемого метода/методики: ГОСТ 12248.4-2020 | [11 empty] | Наименование используемого метода/методики: ГОСТ 12248.3-2020 | [9 empty] | 35 | [7 empty] | 35 | [6 empty] | 35 | [7 empty] | 35
Условия проведения испытания: температура окружающей среды (18 - 25)0С, влажность воздуха (40 - 75)% | [11 empty] | Условия проведения испытания: температура окружающей среды (18 - 25)0С, влажность воздуха (40 - 75)% | [9 empty] | 40 | [7 empty] | 40 | [6 empty] | 40 | [7 empty] | 40
[12 empty] | Дата получение объекта подлежащего испытаниям: 02-08-2023 | [9 empty] | 45 | [7 empty] | 45 | [6 empty] | 45 | [7 empty] | 45
[12 empty] | Дата испытания: 25.10.2022-19.11.2304 | [9 empty] | 50 | [7 empty] | 50 | [6 empty] | 50 | [7 empty] | 50
[22 empty] | 55 | [7 empty] | 55 | [6 empty] | 55 | [7 empty] | 55
Испытание грунтов методом трехосного сжатия | [11 empty] | Испытание грунтов методом трехосного сжатия | [9 empty] | 60 | [7 empty] | 60 | [6 empty] | 60 | [7 empty] | 60
[22 empty] | 65 | [7 empty] | 65 | [6 empty] | 65 | [7 empty] | 65
Лабораторный номер: | [6 empty] | We, д.е. = |  |  |  |  | Лабораторный номер: |  | 1339 |  |  |  | We, д.е. = | 0.188 |  |  | 70 | [7 empty] | 70 | [6 empty] | 70 | [7 empty] | 70
Номер скважины: | [6 empty] | ρ, г/см3 = |  |  |  |  | Номер скважины: |  | BH-003 |  |  |  | ρ, г/см3 = | 1.95 |  |  | 75 | [7 empty] | 75 | [6 empty] | 75 | [7 empty] | 75
Глубина отбора, м: | [6 empty] | ρs, г/см3 = |  |  |  |  | Глубина отбора, м: |  | 5.8 |  |  |  | ρs, г/см3 = | 2.73 |  |  | 80 | [7 empty] | 80 | [6 empty] | 80 | [7 empty] | 80
Наименование грунта: | [6 empty] | e, д.е. = |  |  |  |  | Наименование грунта: |  | Щебенистый грунт, заполнитель суглинок, слабольдистый, легкий пылеватый, после оттаивания текучепластичный |  |  |  | e, д.е. = | 0.6632 |  |  | 85 | [7 empty] | 85 | [6 empty] | 85 | [7 empty] | 85
Схема проведения опыта: | [6 empty] | IL, д.е. = |  |  |  |  | Схема проведения опыта: |  | КД |  |  |  | IL, д.е. = | 0.9677069 |  |  | 90 | [7 empty] | 90 | [6 empty] | 90 | [7 empty] | 90
[22 empty] | 95 | [7 empty] | 95 | [6 empty] | 95 | [7 empty] | 95
[22 empty] | 100 | [7 empty] | 100 | [6 empty] | 100 | [7 empty] | 100
Результаты испытаний | [11 empty] | Результаты испытаний | [9 empty] | 105 | [7 empty] | 105 | [6 empty] | 105 | [7 empty] | 105
[22 empty] | 110 | [7 empty] | 110 | [6 empty] | 110 | [7 empty] | 110
[22 empty] | 115 | [7 empty] | 115 | [6 empty] | 115 | [7 empty] | 115
[22 empty] | 120 | [7 empty] | 120 | [6 empty] | 120 | [7 empty] | 120
[22 empty] | 125 | [7 empty] | 125 | [6 empty] | 125 | [7 empty] | 125
[22 empty] | 130 | [7 empty] | 130 | [6 empty] | 130 | [7 empty] | 130
[22 empty] | 135 | [7 empty] | 135 | [6 empty] | 135 | [7 empty] | 135
[22 empty] | 140 | [7 empty] | 140 | [6 empty] | 140 | [7 empty] | 140
[22 empty] | 145 | [7 empty] | 145 | [6 empty] | 145 | [7 empty] | 145
[22 empty] | 150 | [7 empty] | 150 | [6 empty] | 150 | [7 empty] | 150
[22 empty] | 155 | [7 empty] | 155 | [6 empty] | 155 | [7 empty] | 155
[22 empty] | 160 | [7 empty] | 160 | [6 empty] | 160 | [7 empty] | 160
[22 empty] | 165 | [7 empty] | 165 | [6 empty] | 165 | [7 empty] | 165
[22 empty] | 170 | [7 empty] | 170 | [6 empty] | 170 | [7 empty] | 170
[22 empty] | 175 | [7 empty] | 175 | [6 empty] | 175 | [7 empty] | 175
[22 empty] | 180 | [7 empty] | 180 | [6 empty] | 180 | [7 empty] | 180
[13 empty] | Давление в камере, Мпа σ3 | Вертикальная нагрузка, Мпа σ1 | Поровое давление, Мпа u
[7 empty] | Коэфф. Точки | [5 empty] | 0.110838 | 0.4900033 | [5 empty] | 1 | [6 empty] | σ3,кПа | σ1,кПа | u, кПа |  |  |  | 4
[13 empty] | 0.210838 | 0.8922824 | [27 empty] | δ3, Мпа | δ1-δ3, МПа | δ1, МПа | δ1, КПа
|  |  | Модуль деформации, МПа: | [9 empty] | 0.310838 | 1.294562 | [21 empty] | С, МПа:
|  |  | Е0= | [32 empty] | φ, град:
|  |  | E50 = | [32 empty] | E, Мпа
|  |  | Коэф. Поперечной деформации, ϑ = | [9 empty] | Эффективные значения угла внутреннего трения и удельного сцепления ϕ', С' | [13 empty] | x | 0
[13 empty] | ϕ', град. = | 37 | [12 empty] | y |  |  |  | С, кПа | φ,°
[13 empty] | С', МПа = | 0.011
| Исполнитель: | [6 empty] | Морозов Д.С. |  |  |  |  | Исполнитель: |  |  |  |  | Морозов Д.С.
| Начальник исп. лаборатории: | [6 empty] | Семиколенова Л.Г. |  |  |  |  | Начальник исп. лаборатории: |  |  |  |  | Семиколенова Л.Г.
Лист 1 , всего листов 2 | [11 empty] | Лист 2 , всего листов 2
Частичное воспроизведение протокола испытаний без письменного разрешения ООО «ИнжГео» ЗАПРЕЩАЕТСЯ | [11 empty] | Частичное воспроизведение протокола испытаний без письменного разрешения ООО «ИнжГео» ЗАПРЕЩАЕТСЯ
[5 empty] | второй график |  | первый график | [9 empty] | К Пуассона
dev50 | epsE50 | ind | devE0 | epsE0 | dev | eps | sigma |  | dev1 | eps1 | dev2 | eps2 | dev3 | eps3 |  | Глины
0.1895827 | 0.005511797 |  |  |  | 0 | 0 |  |  | 0 | 0 | 0 | 0 | 0 | 0 |  | < 0 | 0,20-0,30
ind |  |  |  |  | 0.04012755 | 0.0007661505 |  |  | 0.0752517 | 0.0007656006 | 0.1085424 | 0.0007656128 | 0.04012755 | 0.0007661505 |  | 0-0,25 | 0,30-0,38
2 |  |  |  |  | 0.0665028 | 0.00135342 |  |  | 0.1265028 | 0.001381041 | 0.1865028 | 0.001409813 | 0.0665028 | 0.00135342 |  | 0,25< | 0,38-0,45
E0 |  |  |  |  | 0.1026934 | 0.002298452 |  |  | 0.1885981 | 0.002296802 | 0.2705421 | 0.002296838 | 0.1026934 | 0.002298452 |  | Суглинки | 0,35-0,37
epsE0 | devE0 |  |  |  | 0.1275521 | 0.003064602 |  |  | 0.2385783 | 0.003062402 | 0.348104 | 0.003062451 | 0.1275521 | 0.003064602 |  | Пески и супеси | 0,30-0,35
0.00135342 | 0.0665028 |  |  |  | 0.1538127 | 0.003830753 |  |  | 0.2844966 | 0.003828003 | 0.4050371 | 0.003828064 | 0.1538127 | 0.003830753
[5 empty] | 0.1728048 | 0.004596903 |  |  | 0.3200059 | 0.004593604 | 0.4530446 | 0.004593677 | 0.1728048 | 0.004596903
График E50 |  | График E |  |  | 0.1895827 | 0.005511797 |  |  | 0.3407222 | 0.005313844 | 0.4918618 | 0.005311547 | 0.1895827 | 0.005511797
eps | q | sigma |  |  | 0.1935449 | 0.006129204 |  |  | 0.3555954 | 0.006124805 | 0.5130593 | 0.006124902 | 0.1935449 | 0.006129204
Горизонтальная линия E50 |  | Касательная |  |  | 0.2036934 | 0.006895355 |  |  | 0.3633581 | 0.006890406 | 0.5338458 | 0.006890515 | 0.2036934 | 0.006895355
0 |  | a | b |  | 0.2085541 | 0.007661505 |  |  | 0.3808771 | 0.007656006 | 0.5455371 | 0.007656128 | 0.2085541 | 0.007661505
|  |  | 0 |  | 0.2178279 | 0.008427656 |  |  | 0.3946545 | 0.008421607 | 0.5635365 | 0.00842174 | 0.2178279 | 0.008427656
Вертикальная линия E50 |  | p1 и p2 |  |  | 0.226316 | 0.009193806 |  |  | 0.4059925 | 0.009187207 | 0.585847 | 0.009187353 | 0.226316 | 0.009193806
| 0 | 0 |  |  | 0.2324194 | 0.009959957 |  |  | 0.4164935 | 0.009952808 | 0.6010718 | 0.009952966 | 0.2324194 | 0.009959957
[5 empty] | 0.2395392 | 0.01072611 |  |  | 0.4329595 | 0.01071841 | 0.620414 | 0.01071858 | 0.2395392 | 0.01072611
Касательная линия E50 |  |  |  |  | 0.2438764 | 0.01149226 |  |  | 0.4436928 | 0.01148401 | 0.6369769 | 0.01148419 | 0.2438764 | 0.01149226
0 | 0 | Горизонтальная 1 |  |  | 0.250032 | 0.01225841 |  |  | 0.4571956 | 0.01224961 | 0.6589634 | 0.0122498 | 0.250032 | 0.01225841
[5 empty] | 0.2573072 | 0.01302456 |  |  | 0.4697701 | 0.01301521 | 0.6732769 | 0.01301542 | 0.2573072 | 0.01302456
Горизонтальная линия qкр |  |  |  |  | 0.263303 | 0.01379071 |  |  | 0.4794185 | 0.01378081 | 0.6859204 | 0.01378103 | 0.263303 | 0.01379071
Горизонтальная линия q |  | Горизонтальная 2 |  |  | 0.2697204 | 0.01455686 |  |  | 0.491643 | 0.01454641 | 0.7072971 | 0.01454664 | 0.2697204 | 0.01455686
0 |  | 0 |  |  | 0.2752605 | 0.01532301 |  |  | 0.4958457 | 0.01531201 | 0.7224101 | 0.01531226 | 0.2752605 | 0.01532301
[5 empty] | 0.2832244 | 0.01608916 |  |  | 0.508629 | 0.01607761 | 0.7389626 | 0.01607787 | 0.2832244 | 0.01608916
Вертикальная линия q |  |  |  |  | 0.288613 | 0.01685531 |  |  | 0.521895 | 0.01684321 | 0.7538577 | 0.01684348 | 0.288613 | 0.01685531
| 0 |  |  |  | 0.2942276 | 0.01762146 |  |  | 0.5278459 | 0.01760881 | 0.7667986 | 0.01760909 | 0.2942276 | 0.01762146
[5 empty] | 0.2979691 | 0.01838761 |  |  | 0.5361839 | 0.01837441 | 0.7725885 | 0.01837471 | 0.2979691 | 0.01838761
[5 empty] | 0.3015385 | 0.01915376 |  |  | 0.5479113 | 0.01914002 | 0.7900304 | 0.01914032 | 0.3015385 | 0.01915376
[5 empty] | 0.307437 | 0.01991991 |  |  | 0.5579301 | 0.01990562 | 0.8021275 | 0.01990593 | 0.307437 | 0.01991991
[5 empty] | 0.3118656 | 0.02068606 |  |  | 0.5663427 | 0.02067122 | 0.809783 | 0.02067154 | 0.3118656 | 0.02068606
[5 empty] | 0.3161253 | 0.02145221 |  |  | 0.5695512 | 0.02143682 | 0.8292001 | 0.02143716 | 0.3161253 | 0.02145221
[5 empty] | 0.3216173 | 0.02221836 |  |  | 0.5770579 | 0.02220242 | 0.8390818 | 0.02220277 | 0.3216173 | 0.02221836
[5 empty] | 0.3256425 | 0.02298452 |  |  | 0.5854649 | 0.02296802 | 0.8490313 | 0.02296838 | 0.3256425 | 0.02298452
[5 empty] | 0.330602 | 0.02375067 |  |  | 0.5954744 | 0.02373362 | 0.8549518 | 0.023734 | 0.330602 | 0.02375067
[5 empty] | 0.3314969 | 0.02451682 |  |  | 0.6020887 | 0.02449922 | 0.8638464 | 0.02449961 | 0.3314969 | 0.02451682
[5 empty] | 0.3369283 | 0.02528297 |  |  | 0.6060099 | 0.02526482 | 0.8750183 | 0.02526522 | 0.3369283 | 0.02528297
[5 empty] | 0.3387971 | 0.02604912 |  |  | 0.6124403 | 0.02603042 | 0.8858706 | 0.02603083 | 0.3387971 | 0.02604912
[5 empty] | 0.3423045 | 0.02681527 |  |  | 0.618782 | 0.02679602 | 0.8957064 | 0.02679645 | 0.3423045 | 0.02681527
[5 empty] | 0.3481515 | 0.02758142 |  |  | 0.6210373 | 0.02756162 | 0.896329 | 0.02756206 | 0.3481515 | 0.02758142
[5 empty] | 0.3509391 | 0.02834757 |  |  | 0.6307084 | 0.02832722 | 0.9108414 | 0.02832767 | 0.3509391 | 0.02834757
[5 empty] | 0.3505685 | 0.02911372 |  |  | 0.6328974 | 0.02909282 | 0.9128468 | 0.02909329 | 0.3505685 | 0.02911372
[5 empty] | 0.3535406 | 0.02987987 |  |  | 0.6385066 | 0.02985842 | 0.9212484 | 0.0298589 | 0.3535406 | 0.02987987
[5 empty] | 0.3591565 | 0.03064602 |  |  | 0.6451382 | 0.03062402 | 0.9260492 | 0.03062451 | 0.3591565 | 0.03064602
[5 empty] | 0.3605174 | 0.03141217 |  |  | 0.6437943 | 0.03138963 | 0.9302526 | 0.03139012 | 0.3605174 | 0.03141217
[5 empty] | 0.3614242 | 0.03217832 |  |  | 0.6516773 | 0.03215523 | 0.9392615 | 0.03215574 | 0.3614242 | 0.03217832
[5 empty] | 0.363078 | 0.03294447 |  |  | 0.6558892 | 0.03292083 | 0.9446792 | 0.03292135 | 0.363078 | 0.03294447
[5 empty] | 0.3659798 | 0.03371062 |  |  | 0.6608323 | 0.03368643 | 0.9452088 | 0.03368696 | 0.3659798 | 0.03371062
[5 empty] | 0.3659308 | 0.03447677 |  |  | 0.6580088 | 0.03445203 | 0.9511534 | 0.03445257 | 0.3659308 | 0.03447677
[5 empty] | 0.3698319 | 0.03524292 |  |  | 0.662621 | 0.03521763 | 0.9584162 | 0.03521819 | 0.3698319 | 0.03524292
[5 empty] | 0.3696842 | 0.03600907 |  |  | 0.6639709 | 0.03598323 | 0.9630004 | 0.0359838 | 0.3696842 | 0.03600907
[5 empty] | 0.3733889 | 0.03677522 |  |  | 0.6686608 | 0.03674883 | 0.964309 | 0.03674941 | 0.3733889 | 0.03677522
[5 empty] | 0.3733469 | 0.03754138 |  |  | 0.6712929 | 0.03751443 | 0.9730453 | 0.03751503 | 0.3733469 | 0.03754138
[5 empty] | 0.3751592 | 0.03830753 |  |  | 0.6728695 | 0.03828003 | 0.9743124 | 0.03828064 | 0.3751592 | 0.03830753
[5 empty] | 0.375327 | 0.03907368 |  |  | 0.6760927 | 0.03904563 | 0.9742134 | 0.03904625 | 0.375327 | 0.03907368
[5 empty] | 0.3768514 | 0.03983983 |  |  | 0.6722647 | 0.03981123 | 0.9724515 | 0.03981186 | 0.3768514 | 0.03983983
[5 empty] | 0.3767333 | 0.04060598 |  |  | 0.6777877 | 0.04057683 | 0.9734298 | 0.04057748 | 0.3767333 | 0.04060598
[5 empty] | 0.3786738 | 0.04137213 |  |  | 0.6751639 | 0.04134243 | 0.9765516 | 0.04134309 | 0.3786738 | 0.04137213
[5 empty] | 0.3785739 | 0.04213828 |  |  | 0.6761956 | 0.04210803 | 0.9742198 | 0.0421087 | 0.3785739 | 0.04213828
[5 empty] | 0.3791653 | 0.04290443 |  |  | 0.6814444 | 0.04287363 | 0.9837235 | 0.04287432 | 0.3791653 | 0.04290443
[5 empty] | 0.3757619 | 0.04367058 |  |  | 0.6777419 | 0.04363924 | 0.9791196 | 0.04363993 | 0.3757619 | 0.04367058
[5 empty] | 0.3756118 | 0.04443673 |  |  | 0.6755968 | 0.04440484 | 0.9740482 | 0.04440554 | 0.3756118 | 0.04443673
[5 empty] | 0.3761036 | 0.04520288 |  |  | 0.6799961 | 0.04517044 | 0.9770887 | 0.04517115 | 0.3761036 | 0.04520288
[5 empty] | 0.3784394 | 0.04596903 |  |  | 0.6806412 | 0.04593604 | 0.9801431 | 0.04593677 | 0.3784394 | 0.04596903
[5 empty] | 0.3777212 | 0.04673518 |  |  | 0.6797335 | 0.04670164 | 0.9824135 | 0.04670238 | 0.3777212 | 0.04673518
[5 empty] | 0.3769513 | 0.04750133 |  |  | 0.6739743 | 0.04746724 | 0.9816018 | 0.04746799 | 0.3769513 | 0.04750133
[5 empty] | 0.3773317 | 0.04826748 |  |  | 0.678965 | 0.04823284 | 0.9776101 | 0.0482336 | 0.3773317 | 0.04826748
[5 empty] | 0.3746645 | 0.04903363 |  |  | 0.6767071 | 0.04899844 | 0.9762404 | 0.04899922 | 0.3746645 | 0.04903363
[5 empty] | 0.3740519 | 0.04979978 |  |  | 0.6757018 | 0.04976404 | 0.9792946 | 0.04976483 | 0.3740519 | 0.04979978
[5 empty] | 0.3763959 | 0.05056593 |  |  | 0.6781506 | 0.05052964 | 0.9797748 | 0.05053044 | 0.3763959 | 0.05056593
[5 empty] | 0.3728987 | 0.05133208 |  |  | 0.6761548 | 0.05129524 | 0.9746831 | 0.05129606 | 0.3728987 | 0.05133208
[5 empty] | 0.3744623 | 0.05209823 |  |  | 0.6746159 | 0.05206084 | 0.9755213 | 0.05206167 | 0.3744623 | 0.05209823
[5 empty] | 0.371889 | 0.05286439 |  |  | 0.6738352 | 0.05282644 | 0.9714916 | 0.05282728 | 0.371889 | 0.05286439
[5 empty] | 0.3723807 | 0.05363054 |  |  | 0.674514 | 0.05359204 | 0.9723959 | 0.05359289 | 0.3723807 | 0.05363054
[5 empty] | 0.3728397 | 0.05439669 |  |  | 0.6696539 | 0.05435764 | 0.9699362 | 0.05435851 | 0.3728397 | 0.05439669
[5 empty] | 0.370168 | 0.05516284 |  |  | 0.6733561 | 0.05512324 | 0.9654146 | 0.05512412 | 0.370168 | 0.05516284
[5 empty] | 0.3722678 | 0.05592899 |  |  | 0.668422 | 0.05588884 | 0.9643331 | 0.05588973 | 0.3722678 | 0.05592899
[5 empty] | 0.371041 | 0.05669514 |  |  | 0.673853 | 0.05665445 | 0.9628936 | 0.05665534 | 0.371041 | 0.05669514
[5 empty] | 0.36769 | 0.05746129 |  |  | 0.6695506 | 0.05742005 | 0.9612983 | 0.05742096 | 0.36769 | 0.05746129
[5 empty] | 0.3675167 | 0.05822744 |  |  | 0.667616 | 0.05818565 | 0.964349 | 0.05818657 | 0.3675167 | 0.05822744
[5 empty] | 0.3661233 | 0.05899359 |  |  | 0.6704506 | 0.05895125 | 0.9622478 | 0.05895218 | 0.3661233 | 0.05899359
[5 empty] | 0.367112 | 0.05975974 |  |  | 0.6670559 | 0.05971685 | 0.9610967 | 0.0597178 | 0.367112 | 0.05975974
[5 empty] | 0.3643847 | 0.06052589 |  |  | 0.6656332 | 0.06048245 | 0.9604978 | 0.06048341 | 0.3643847 | 0.06052589
[5 empty] | 0.3664436 | 0.06129204 |  |  | 0.6621839 | 0.06124805 | 0.958753 | 0.06124902 | 0.3664436 | 0.06129204
[5 empty] | 0.3636909 | 0.06205819 |  |  | 0.6626094 | 0.06201365 | 0.9573643 | 0.06201463 | 0.3636909 | 0.06205819
[5 empty] | 0.3643287 | 0.06282434 |  |  | 0.664911 | 0.06277925 | 0.9541338 | 0.06278025 | 0.3643287 | 0.06282434
[5 empty] | 0.361759 | 0.06359049 |  |  | 0.6625902 | 0.06354485 | 0.9558635 | 0.06354586 | 0.361759 | 0.06359049
[5 empty] | 0.3609839 | 0.06435664 |  |  | 0.6634483 | 0.06431045 | 0.9501554 | 0.06431147 | 0.3609839 | 0.06435664
[5 empty] | 0.3600057 | 0.06512279 |  |  | 0.6572867 | 0.06507605 | 0.9536114 | 0.06507709 | 0.3600057 | 0.06512279
[5 empty] | 0.3607263 | 0.06588894 |  |  | 0.6574068 | 0.06584165 | 0.9517336 | 0.0658427 | 0.3607263 | 0.06588894
[5 empty] | 0.359748 | 0.06665509 |  |  | 0.6570099 | 0.06660725 | 0.945524 | 0.06660831 | 0.359748 | 0.06665509
[5 empty] | 0.3580728 | 0.06742124 |  |  | 0.6573975 | 0.06737285 | 0.9435847 | 0.06737392 | 0.3580728 | 0.06742124
[5 empty] | 0.3574028 | 0.0681874 |  |  | 0.6571708 | 0.06813845 | 0.9437176 | 0.06813954 | 0.3574028 | 0.0681874
[5 empty] | 0.3571401 | 0.06895355 |  |  | 0.6570314 | 0.06890406 | 0.9374247 | 0.06890515 | 0.3571401 | 0.06895355
[5 empty] | 0.3538869 | 0.0697197 |  |  | 0.6546806 | 0.06966966 | 0.9434081 | 0.06967076 | 0.3538869 | 0.0697197
[5 empty] | 0.3529453 | 0.07048585 |  |  | 0.6497197 | 0.07043526 | 0.9395697 | 0.07043637 | 0.3529453 | 0.07048585
[5 empty] | 0.3535174 | 0.071252 |  |  | 0.6498502 | 0.07120086 | 0.9349116 | 0.07120199 | 0.3535174 | 0.071252
[5 empty] | 0.3548052 | 0.07201815 |  |  | 0.6497734 | 0.07196646 | 0.9327358 | 0.0719676 | 0.3548052 | 0.07201815
[5 empty] | 0.350511 | 0.0727843 |  |  | 0.6494907 | 0.07273206 | 0.9266442 | 0.07273321 | 0.350511 | 0.0727843
[5 empty] | 0.3531368 | 0.07355045 |  |  | 0.6474035 | 0.07349766 | 0.925739 | 0.07349883 | 0.3531368 | 0.07355045
[5 empty] | 0.3521847 | 0.0743166 |  |  | 0.6467132 | 0.07426326 | 0.9316221 | 0.07426444 | 0.3521847 | 0.0743166
[5 empty] | 0.3512568 | 0.07508275 |  |  | 0.6424211 | 0.07502886 | 0.9272955 | 0.07503005 | 0.3512568 | 0.07508275
[5 empty] | 0.3483547 | 0.0758489 |  |  | 0.6414286 | 0.07579446 | 0.9183612 | 0.07579566 | 0.3483547 | 0.0758489
[5 empty] | 0.3486677 | 0.07661505 |  |  | 0.6450371 | 0.07656006 | 0.9161212 | 0.07656128 | 0.3486677 | 0.07661505
[5 empty] | 0.3498901 | 0.0773812 |  |  | 0.643848 | 0.07732566 | 0.9211777 | 0.07732689 | 0.3498901 | 0.0773812
[5 empty] | 0.3472209 | 0.07814735 |  |  | 0.6385627 | 0.07809126 | 0.9194324 | 0.0780925 | 0.3472209 | 0.07814735
[5 empty] | 0.3463591 | 0.0789135 |  |  | 0.639159 | 0.07885686 | 0.9142876 | 0.07885812 | 0.3463591 | 0.0789135
[5 empty] | 0.3479037 | 0.07967965 |  |  | 0.6365721 | 0.07962246 | 0.9126451 | 0.07962373 | 0.3479037 | 0.07967965
[5 empty] | 0.3445536 | 0.0804458 |  |  | 0.6365028 | 0.08038806 | 0.9069071 | 0.08038934 | 0.3445536 | 0.0804458
[5 empty] | 0.3433079 | 0.08121195 |  |  | 0.6350557 | 0.08115367 | 0.9091754 | 0.08115495 | 0.3433079 | 0.08121195
[5 empty] | 0.3428654 | 0.0819781 |  |  | 0.6351357 | 0.08191927 | 0.9051378 | 0.08192057 | 0.3428654 | 0.0819781
[5 empty] | 0.3437252 | 0.08274426 |  |  | 0.6338476 | 0.08268487 | 0.9080658 | 0.08268618 | 0.3437252 | 0.08274426
[5 empty] | 0.3425863 | 0.08351041 |  |  | 0.6283961 | 0.08345047 | 0.9030802 | 0.08345179 | 0.3425863 | 0.08351041
[5 empty] | 0.3425477 | 0.08427656 |  |  | 0.6305862 | 0.08421607 | 0.8970023 | 0.0842174 | 0.3425477 | 0.08427656
[5 empty] | 0.3420082 | 0.08504271 |  |  | 0.6262224 | 0.08498167 | 0.8948533 | 0.08498302 | 0.3420082 | 0.08504271
[5 empty] | 0.3401669 | 0.08580886 |  |  | 0.6232098 | 0.08574727 | 0.8904546 | 0.08574863 | 0.3401669 | 0.08580886
[5 empty] | 0.3418228 | 0.08657501 |  |  | 0.621353 | 0.08651287 | 0.8866275 | 0.08651424 | 0.3418228 | 0.08657501
[5 empty] | 0.3390748 | 0.08734116 |  |  | 0.6210569 | 0.08727847 | 0.8893933 | 0.08727986 | 0.3390748 | 0.08734116
[5 empty] | 0.3403219 | 0.08810731 |  |  | 0.6180262 | 0.08804407 | 0.8795732 | 0.08804547 | 0.3403219 | 0.08810731
[5 empty] | 0.3399632 | 0.08887346 |  |  | 0.6153659 | 0.08880967 | 0.8765886 | 0.08881108 | 0.3399632 | 0.08887346
[5 empty] | 0.3358975 | 0.08963961 |  |  | 0.6152805 | 0.08957527 | 0.8764607 | 0.08957669 | 0.3358975 | 0.08963961
[5 empty] | 0.3353239 | 0.09040576 |  |  | 0.6136751 | 0.09034087 | 0.8726108 | 0.09034231 | 0.3353239 | 0.09040576
[5 empty] | 0.3369412 | 0.09117191 |  |  | 0.6094542 | 0.09110647 | 0.8683603 | 0.09110792 | 0.3369412 | 0.09117191
[5 empty] | 0.3360486 | 0.09193806 |  |  | 0.6125229 | 0.09187207 | 0.8692304 | 0.09187353 | 0.3360486 | 0.09193806
[5 empty] | 0.335545 | 0.09270421 |  |  | 0.6064858 | 0.09263767 | 0.8645424 | 0.09263914 | 0.335545 | 0.09270421
[5 empty] | 0.3343294 | 0.09347036 |  |  | 0.6026478 | 0.09340328 | 0.8582177 | 0.09340476 | 0.3343294 | 0.09347036
[5 empty] | 0.3351006 | 0.09423651 |  |  | 0.6007136 | 0.09416888 | 0.8532775 | 0.09417037 | 0.3351006 | 0.09423651
[5 empty] | 0.3321578 | 0.09500266 |  |  | 0.6005881 | 0.09493448 | 0.850643 | 0.09493598 | 0.3321578 | 0.09500266
[5 empty] | 0.3333999 | 0.09576881 |  |  | 0.598976 | 0.09570008 | 0.8519357 | 0.09570159604 | 0.3333999 | 0.09576881
[5 empty] | 0.3330258 | 0.09653496 |  |  | 0.5970822 | 0.09646568 | 0.8410768 | 0.09646721 | 0.3330258 | 0.09653496
[5 empty] | 0.3291346 | 0.09730111 |  |  | 0.5959114 | 0.09723128 | 0.8403876 | 0.09723282 | 0.3291346 | 0.09730111
[5 empty] | 0.3284252 | 0.09806727 |  |  | 0.5931604 | 0.09799688 | 0.8426893 | 0.09799843 | 0.3284252 | 0.09806727
[5 empty] | 0.3288967 | 0.09883342 |  |  | 0.5912762 | 0.09876248 | 0.8361033 | 0.09876405 | 0.3288967 | 0.09883342
[5 empty] | 0.3275478 | 0.09959957 |  |  | 0.587452 | 0.09952808 | 0.8356456 | 0.09952966 | 0.3275478 | 0.09959957
[5 empty] | 0.3276778 | 0.1003657 |  |  | 0.5891924 | 0.1002937 | 0.8308231 | 0.1002953 | 0.3276778 | 0.1003657
[5 empty] | 0.3262855 | 0.1011319 |  |  | 0.5868025 | 0.1010593 | 0.8305899 | 0.1010609 | 0.3262855 | 0.1011319
[5 empty] | 0.3270699 | 0.101898 |  |  | 0.5805868 | 0.1018249 | 0.8303395 | 0.1018265 | 0.3270699 | 0.101898
[5 empty] | 0.3225299 | 0.1026642 |  |  | 0.5820501 | 0.1025905 | 0.8232652 | 0.1025921 | 0.3225299 | 0.1026642
[5 empty] | 0.3250647 | 0.1034303 |  |  | 0.5810973 | 0.1033561 | 0.8286605 | 0.1033577 | 0.3250647 | 0.1034303
[5 empty] | 0.324073 | 0.1041965 |  |  | 0.5757332 | 0.1041217 | 0.825519 | 0.1041233 | 0.324073 | 0.1041965
[5 empty] | 0.322908 | 0.1049626 |  |  | 0.5751624 | 0.1048873 | 0.8264339 | 0.1048889 | 0.322908 | 0.1049626
[5 empty] | 0.3218896 | 0.1057288 |  |  | 0.5721898 | 0.1056529 | 0.8184988 | 0.1056546 | 0.3218896 | 0.1057288
[5 empty] | 0.3190327 | 0.1064949 |  |  | 0.5671202 | 0.1064185 | 0.8220072 | 0.1064202 | 0.3190327 | 0.1064949
[5 empty] | 0.3167547 | 0.1072611 |  |  | 0.5677582 | 0.1071841 | 0.8188524 | 0.1071858 | 0.3167547 | 0.1072611
[5 empty] | 0.3149728 | 0.1080272 |  |  | 0.5632088 | 0.1079497 | 0.822028 | 0.1079514 | 0.3149728 | 0.1080272
[5 empty] | 0.3133041 | 0.1087934 |  |  | 0.5626767 | 0.1087153 | 0.8134273 | 0.108717 | 0.3133041 | 0.1087934
[5 empty] | 0.311066 | 0.1095595 |  |  | 0.5601665 | 0.1094809 | 0.8130439 | 0.1094826 | 0.311066 | 0.1095595
[5 empty] | 0.3086757 | 0.1103257 |  |  | 0.5577832 | 0.1102465 | 0.8175711 | 0.1102482 | 0.3086757 | 0.1103257
[5 empty] | 0.3080504 | 0.1110918 |  |  | 0.5573316 | 0.1110121 | 0.8069024 | 0.1110139 | 0.3080504 | 0.1110918
[5 empty] | 0.3076074 | 0.111858 |  |  | 0.5534162 | 0.1117777 | 0.8128314 | 0.1117795 | 0.3076074 | 0.111858
[5 empty] | 0.3066638 | 0.1126241 |  |  | 0.5533421 | 0.1125433 | 0.8079513 | 0.1125451 | 0.3066638 | 0.1126241
[5 empty] | 0.3032371 | 0.1133903 |  |  | 0.5544138 | 0.1133089 | 0.8121557 | 0.1133107 | 0.3032371 | 0.1133903
[5 empty] | 0.3000443 | 0.1141564 |  |  | 0.5465362 | 0.1140745 | 0.8098381 | 0.1140763 | 0.3000443 | 0.1141564
[5 empty] | 0.2985028 | 0.1149226 |  |  | 0.5484953 | 0.1148401 | 0.8012918 | 0.1148419 | 0.2985028 | 0.1149226
[5 empty] | 0.2963298 | 0.1156887 |  |  | 0.5483609 | 0.1156057 | 0.8041103 | 0.1156075 | 0.2963298 | 0.1156887
[5 empty] | 0.2948425 | 0.1164549 |  |  | 0.5456327 | 0.1163713 | 0.8059871 | 0.1163731 | 0.2948425 | 0.1164549
[5 empty] | 0.2951582 | 0.117221 |  |  | 0.5445109 | 0.1171369 | 0.7993156 | 0.1171388 | 0.2951582 | 0.117221
[5 empty] | 0.2926941 | 0.1179872 |  |  | 0.5373958 | 0.1179025 | 0.8025892 | 0.1179044 | 0.2926941 | 0.1179872
[5 empty] | 0.2918675 | 0.1187533 |  |  | 0.5355876 | 0.1186681 | 0.8003015 | 0.11867 | 0.2918675 | 0.1187533
[5 empty] | 0.2913955 | 0.1195195 |  |  | 0.5403865 | 0.1194337 | 0.7998459 | 0.1194356 | 0.2913955 | 0.1195195
[5 empty] | 0.2907956 | 0.1202856 |  |  | 0.5384927 | 0.1201993 | 0.7938159 | 0.1202012 | 0.2907956 | 0.1202856
[5 empty] | 0.2901847 | 0.1210518 |  |  | 0.5330065 | 0.1209649 | 0.7876378 | 0.1209668 | 0.2901847 | 0.1210518
[5 empty] | 0.2871299 | 0.1218179 |  |  | 0.529528 | 0.1217305 | 0.784935 | 0.1217324 | 0.2871299 | 0.1218179
[5 empty] | 0.2900926 | 0.1225841 |  |  | 0.5282576 | 0.1224961 | 0.7877077 | 0.122498 | 0.2900926 | 0.1225841
[5 empty] | 0.2897639 | 0.1233502 |  |  | 0.5307953 | 0.1232617 | 0.7847558 | 0.1232637 | 0.2897639 | 0.1233502
[5 empty] | 0.2879441 | 0.1241164 |  |  | 0.5289415 | 0.1240273 | 0.7793795 | 0.1240293 | 0.2879441 | 0.1241164
[5 empty] | 0.2883335 | 0.1248825 |  |  | 0.5245964 | 0.1247929 | 0.7847788 | 0.1247949 | 0.2883335 | 0.1248825
[5 empty] | 0.2851322 | 0.1256487 |  |  | 0.5244601 | 0.1255585 | 0.7774538 | 0.1255605 | 0.2851322 | 0.1256487
[5 empty] | 0.2848405 | 0.1264148 |  |  | 0.523833 | 0.1263241 | 0.7784046 | 0.1263261 | 0.2848405 | 0.1264148
[5 empty] | 0.2839588 | 0.127181 |  |  | 0.5174152 | 0.1270897 | 0.7792313 | 0.1270917 | 0.2839588 | 0.127181
[5 empty] | 0.2842872 | 0.1279471 |  |  | 0.518407 | 0.1278553 | 0.7700338 | 0.1278573 | 0.2842872 | 0.1279471
[5 empty] | 0.2850261 | 0.1287133 |  |  | 0.5164086 | 0.1286209 | 0.7748123 | 0.1286229 | 0.2850261 | 0.1287133
[5 empty] | 0.2830756 | 0.1294794 |  |  | 0.5133201 | 0.1293865 | 0.7696669 | 0.1293886 | 0.2830756 | 0.1294794
[5 empty] | 0.2847361 | 0.1302456 |  |  | 0.5118419 | 0.1301521 | 0.7635976 | 0.1301542 | 0.2847361 | 0.1302456
[5 empty] | 0.2820078 | 0.1310117 |  |  | 0.5083742 | 0.1309177 | 0.7614045 | 0.1309198 | 0.2820078 | 0.1310117
[5 empty] | 0.284391 | 0.1317779 |  |  | 0.5103171 | 0.1316833 | 0.7619877 | 0.1316854 | 0.284391 | 0.1317779
[5 empty] | 0.2814858 | 0.132544 |  |  | 0.5075709 | 0.1324489 | 0.7564472 | 0.132451 | 0.2814858 | 0.132544
[5 empty] | 0.2810927 | 0.1333102 |  |  | 0.5079359 | 0.1332145 | 0.7629831 | 0.1332166 | 0.2810927 | 0.1333102
[5 empty] | 0.2832118 | 0.1340763 |  |  | 0.5038122 | 0.1339801 | 0.7584955 | 0.1339822 | 0.2832118 | 0.1340763
[5 empty] | 0.2821434 | 0.1348425 |  |  | 0.4995001 | 0.1347457 | 0.7559844 | 0.1347478 | 0.2821434 | 0.1348425
[5 empty] | 0.2807877 | 0.1356086 |  |  | 0.4982998 | 0.1355113 | 0.74725 | 0.1355135 | 0.2807877 | 0.1356086
[5 empty] | 0.2799451 | 0.1363748 |  |  | 0.5008115 | 0.1362769 | 0.7446922 | 0.1362791 | 0.2799451 | 0.1363748
[5 empty] | 0.2815158 | 0.1371409 |  |  | 0.4947354 | 0.1370425 | 0.7453112 | 0.1370447 | 0.2815158 | 0.1371409
[5 empty] | 0.2779999 | 0.1379071 |  |  | 0.4959718 | 0.1378081 | 0.7418071 | 0.1378103 | 0.2779999 | 0.1379071
[5 empty] | 0.2787979 | 0.1386732 |  |  | 0.4936209 | 0.1385737 | 0.7373798 | 0.1385759 | 0.2787979 | 0.1386732
[5 empty] | 0.28081 | 0.1394394 |  |  | 0.4932829 | 0.1393393 | 0.7391295 | 0.1393415 | 0.28081 | 0.1394394
[5 empty] | 0.2776363 | 0.1402055 |  |  | 0.489158 | 0.1401049 | 0.7383563 | 0.1401071 | 0.2776363 | 0.1402055
[5 empty] | 0.2781773 | 0.1409717 |  |  | 0.4921465 | 0.1408705 | 0.7349601 | 0.1408727 | 0.2781773 | 0.1409717
[5 empty] | 0.277733 | 0.1417378 |  |  | 0.4906486 | 0.1416361 | 0.7299412 | 0.1416384 | 0.277733 | 0.1417378
[5 empty] | 0.2791039 | 0.142504 |  |  | 0.4900645 | 0.1424017 | 0.7301995 | 0.142404 | 0.2791039 | 0.142504
[5 empty] | 0.2766901 | 0.1432701 |  |  | 0.4871944 | 0.1431673 | 0.7225351 | 0.1431696 | 0.2766901 | 0.1432701
[5 empty] | 0.2792919 | 0.1440363 |  |  | 0.4859385 | 0.1439329 | 0.7252482 | 0.1439352 | 0.2792919 | 0.1440363
[5 empty] | 0.2780096 | 0.1448024 |  |  | 0.4818972 | 0.1446985 | 0.7209387 | 0.1447008 | 0.2780096 | 0.1448024
[5 empty] | 0.2774435 | 0.1455686 |  |  | 0.4824705 | 0.1454641 | 0.7226067 | 0.1454664 | 0.2774435 | 0.1455686
[5 empty] | 0.2780937 | 0.1463347 |  |  | 0.4788587 | 0.1462297 | 0.7158524 | 0.146232 | 0.2780937 | 0.1463347
[5 empty] | 0.2758606 | 0.1471009 |  |  | 0.4789621 | 0.1469953 | 0.7102757 | 0.1469977 | 0.2758606 | 0.1471009
[5 empty] | 0.2765443 | 0.147867 |  |  | 0.4759809 | 0.1477609 | 0.7076768 | 0.1477633 | 0.2765443 | 0.147867
[5 empty] | 0.2759453 | 0.1486332 |  |  | 0.4738153 | 0.1485265 | 0.7067557 | 0.1485289 | 0.2759453 | 0.1486332
[5 empty] | 0.2765637 | 0.1493993 |  |  | 0.4736655 | 0.1492921 | 0.7070125 | 0.1492945 | 0.2765637 | 0.1493993
[5 empty] | 0.2786997 | 0.1501655 |  |  | 0.4767317 | 0.1500577 | 0.7073472 | 0.1500601 | 0.2786997 | 0.1501655
[5 empty] | 0.2769537 | 0.1509317 |  |  | 0.4704142 | 0.1508233 | 0.70236 | 0.1508257 | 0.2769537 | 0.1509317
[5 empty] | 0.2767259 | 0.1516978 |  |  | 0.4725131 | 0.1515889 | 0.6933509 | 0.1515913 | 0.2767259 | 0.1516978
[5 empty] | 0.2763166 | 0.152464 |  |  | 0.4702288 | 0.1523545 | 0.69302 | 0.1523569 | 0.2763166 | 0.152464