## 1
Общество с ограниченной ответственностью "Инженерная геология" (ООО "ИнжГео") | [11 empty] | Общество с ограниченной ответственностью "Инженерная геология" (ООО "ИнжГео") | [7 empty] | 389 | [7 empty] | 488 | [7 empty] | 687
Юр. адрес: 117279, г. Москва, ул. Миклухо-Маклая, 36 а, этаж 5, пом. XXIII к. 76-84 | [11 empty] | Юр. адрес: 117279, г. Москва, ул. Миклухо-Маклая, 36 а, этаж 5, пом. XXIII к. 76-84 | [7 empty] | 1236 | нагр |  |  |  | X0 | Y0 | R | 1542 | нагр |  |  |  | X0 | Y0 | R | 2098 | нагр |  |  |  | X0 | Y0 | R
Телефон/факс +7 (495) 132-30-00, Адрес электронной почты inbox@inj-geo.ru | [11 empty] | Телефон/факс +7 (495) 132-30-00, Адрес электронной почты inbox@inj-geo.ru | [12 empty] | 812.5 | 0 | 423.5 | [5 empty] | 1015 | 0 | 527 | [5 empty] | 1392.5 | 0 | 705.5
[20 empty] | 847 | девиатор | [6 empty] | 1054 | девиатор | [6 empty] | 1411 | девиатор
Испытательная лаборатория ООО «ИнжГео» | [11 empty] | Испытательная лаборатория ООО «ИнжГео» | [7 empty] | 812.5 | x0 |  | Угол | X | Y |  |  | 1015 | x0 |  | Угол | X | Y |  |  | 1392.5 | x0 |  | Угол | X | Y
Адрес места осуществления деятельности лаборатории: г. Москва, просп. Вернадского, д. 51, стр. 1 | [11 empty] | Адрес места осуществления деятельности лаборатории: г. Москва, просп. Вернадского, д. 51, стр. 1 | [10 empty] | 0 | 1236 | 0 | [5 empty] | 0 | 1542 | 0 | [5 empty] | 0 | 2098 | 0
Телефон +7(910)4557682, E-mail: slg85@mail.ru | [11 empty] | Телефон +7(910)4557682, E-mail: slg85@mail.ru | [10 empty] | 5 | 1234.388 | 36.91046 | [5 empty] | 5 | 1539.995 | 45.93108 | [5 empty] | 5 | 2095.315 | 61.48838
[23 empty] | 10 | 1229.566 | 73.54 | [5 empty] | 10 | 1533.994 | 91.51259 | [5 empty] | 10 | 2087.282 | 122.5088
Протокол испытаний № 5-28.12/20 от 28.12.2020 | [11 empty] | Протокол испытаний № 5-28.12/20 от 28.12.2020 | [10 empty] | 15 | 1221.57 | 109.6099 | [5 empty] | 15 | 1524.043 | 136.3976 | [5 empty] | 15 | 2073.961 | 182.5968
[23 empty] | 20 | 1210.46 | 144.8455 | [5 empty] | 20 | 1510.218 | 180.2446 | [5 empty] | 20 | 2055.453 | 241.2952
Наименование и адрес заказчика: | [11 empty] | Наименование и адрес заказчика: | [10 empty] | 25 | 1196.321 | 178.9788 | [5 empty] | 25 | 1492.624 | 222.7198 | [5 empty] | 25 | 2031.9 | 298.1572
Наименование объекта: | [11 empty] | Наименование объекта: | [10 empty] | 30 | 1179.262 | 211.75 | [5 empty] | 30 | 1471.395 | 263.5 | [5 empty] | 30 | 2003.481 | 352.75
Наименование используемого метода/методики: ГОСТ 12248-2010 п. 5.3 | [11 empty] | Наименование используемого метода/методики: ГОСТ 12248.3-2020 | [10 empty] | 35 | 1159.411 | 242.9096 | [5 empty] | 35 | 1446.693 | 302.2748 | [5 empty] | 35 | 1970.412 | 404.6582
Условия проведения испытания: температура окружающей среды (18 - 25)0С, влажность воздуха (40 - 75)% | [11 empty] | Условия проведения испытания: температура окружающей среды (18 - 25)0С, влажность воздуха (40 - 75)% | [10 empty] | 40 | 1136.92 | 272.2206 | [5 empty] | 40 | 1418.705 | 338.7491 | [5 empty] | 40 | 1932.944 | 453.4867
Дата получение объекта подлежащего испытаниям: | [11 empty] | Дата получение объекта подлежащего испытаниям: | [10 empty] | 45 | 1111.96 | 299.4597 | [5 empty] | 45 | 1387.645 | 372.6453 | [5 empty] | 45 | 1891.364 | 498.8638
Дата испытания: | [11 empty] | Дата испытания: | [10 empty] | 50 | 1084.721 | 324.4198 | [5 empty] | 50 | 1353.749 | 403.7054 | [5 empty] | 50 | 1845.987 | 540.4444
[23 empty] | 55 | 1055.41 | 346.9109 | [5 empty] | 55 | 1317.275 | 431.6931 | [5 empty] | 55 | 1797.158 | 577.9118
Испытание грунтов методом трехосного сжатия | [11 empty] | Испытание грунтов методом трехосного сжатия | [10 empty] | 60 | 1024.25 | 366.7618 | [5 empty] | 60 | 1278.5 | 456.3954 | [5 empty] | 60 | 1745.25 | 610.9809
[23 empty] | 65 | 991.4788 | 383.8213 | [5 empty] | 65 | 1237.72 | 477.6242 | [5 empty] | 65 | 1690.657 | 639.4001
Лабораторный номер: |  | 0 |  |  |  |  | We, д.е. = | 0 |  |  |  | Лабораторный номер: |  | 0 |  |  | We, д.е. = | 0 |  |  |  |  | 70 | 957.3455 | 397.9598 | [5 empty] | 70 | 1195.245 | 495.218 | [5 empty] | 70 | 1633.795 | 662.9531
Номер скважины: |  | 0 |  |  |  |  | ρ, г/см3 = | 0 |  |  |  | Номер скважины: |  | 0 |  |  | ρ, г/см3 = | 0 |  |  |  |  | 75 | 922.1099 | 409.0696 | [5 empty] | 75 | 1151.398 | 509.0429 | [5 empty] | 75 | 1575.097 | 681.4607
Глубина отбора, м: |  | 0 |  |  |  |  | ρs, г/см3 = | 0 |  |  |  | Глубина отбора, м: |  | 0 |  |  | ρs, г/см3 = | 0 |  |  |  |  | 80 | 886.04 | 417.0661 | [5 empty] | 80 | 1106.513 | 518.9937 | [5 empty] | 80 | 1515.009 | 694.7819
Наименование грунта: |  | 0 |  |  |  |  | e, д.е. = | 0 |  |  |  | Наименование грунта: |  | 0 |  |  | e, д.е. = | 0 |  |  |  |  | 85 | 849.4105 | 421.8885 | [5 empty] | 85 | 1060.931 | 524.9946 | [5 empty] | 85 | 1453.988 | 702.8154
Схема проведения опыта: |  | КН |  |  |  |  | IL, д.е. = | 0 |  |  |  | Схема проведения опыта: |  | КН |  |  | IL, д.е. = | 0 |  |  |  |  | 90 | 812.5 | 423.5 | [5 empty] | 90 | 1015 | 527 | [5 empty] | 90 | 1392.5 | 705.5
[23 empty] | 95 | 775.5895 | 421.8885 | [5 empty] | 95 | 969.0689 | 524.9946 | [5 empty] | 95 | 1331.012 | 702.8154
[23 empty] | 100 | 738.96 | 417.0661 | [5 empty] | 100 | 923.4874 | 518.9937 | [5 empty] | 100 | 1269.991 | 694.7819
Результаты испытаний | [11 empty] | Результаты испытаний | [10 empty] | 105 | 702.8901 | 409.0696 | [5 empty] | 105 | 878.6024 | 509.0429 | [5 empty] | 105 | 1209.903 | 681.4607
[23 empty] | 110 | 667.6545 | 397.9598 | [5 empty] | 110 | 834.7554 | 495.218 | [5 empty] | 110 | 1151.205 | 662.9531
[23 empty] | 115 | 633.5212 | 383.8213 | [5 empty] | 115 | 792.2802 | 477.6242 | [5 empty] | 115 | 1094.343 | 639.4001
[23 empty] | 120 | 600.75 | 366.7618 | [5 empty] | 120 | 751.5 | 456.3954 | [5 empty] | 120 | 1039.75 | 610.9809
[23 empty] | 125 | 569.5904 | 346.9109 | [5 empty] | 125 | 712.7252 | 431.6931 | [5 empty] | 125 | 987.8418 | 577.9118
[23 empty] | 130 | 540.2794 | 324.4198 | [5 empty] | 130 | 676.2509 | 403.7054 | [5 empty] | 130 | 939.0133 | 540.4444
[23 empty] | 135 | 513.0403 | 299.4597 | [5 empty] | 135 | 642.3547 | 372.6453 | [5 empty] | 135 | 893.6362 | 498.8638
[23 empty] | 140 | 488.0802 | 272.2206 | [5 empty] | 140 | 611.2946 | 338.7491 | [5 empty] | 140 | 852.0556 | 453.4867
[23 empty] | 145 | 465.5891 | 242.9096 | [5 empty] | 145 | 583.3069 | 302.2748 | [5 empty] | 145 | 814.5882 | 404.6582
[23 empty] | 150 | 445.7382 | 211.75 | [5 empty] | 150 | 558.6046 | 263.5 | [5 empty] | 150 | 781.5191 | 352.75
[23 empty] | 155 | 428.6787 | 178.9788 | [5 empty] | 155 | 537.3758 | 222.7198 | [5 empty] | 155 | 753.0999 | 298.1572
[23 empty] | 160 | 414.5402 | 144.8455 | [5 empty] | 160 | 519.782 | 180.2446 | [5 empty] | 160 | 729.5469 | 241.2952
[23 empty] | 165 | 403.4304 | 109.6099 | [5 empty] | 165 | 505.9571 | 136.3976 | [5 empty] | 165 | 711.0393 | 182.5968
[23 empty] | 170 | 395.4339 | 73.54 | [5 empty] | 170 | 496.0063 | 91.51259 | [5 empty] | 170 | 697.7181 | 122.5088
[23 empty] | 175 | 390.6115 | 36.91046 | [5 empty] | 175 | 490.0054 | 45.93108 | [5 empty] | 175 | 689.6846 | 61.48838
[23 empty] | 180 | 389 | 5.188504e-14 | [5 empty] | 180 | 488 | 6.456532e-14 | [5 empty] | 180 | 687 | 8.643422e-14
[13 empty] | Давление в камере, Мпа σ3 | Вертикальная нагрузка, Мпа σ1 | Поровое давление, Мпа u
[13 empty] | 0.39 | 1.237 | 0.001 |  |  |  | 1 | σ3,кПа | σ1,кПа | u, кПа |  |  |  | 4
[13 empty] | 0.49 | 1.544 | 0.002 |  |  |  |  | 390 | 1237 | 1 | [13 empty] | δ3, Мпа | δ1-δ3, МПа | δ1, МПа | δ1, КПа
[13 empty] | 0.69 | 2.101 | 0.003 |  |  |  |  | 490 | 1544 | 2 | [7 empty] | С, МПа: | 0.042 |  |  |  | 0,39 МПа | 0.39 | 0.8166071 | 1.206607 | 1206.607 | -0.06
[20 empty] | 690 | 2101 | 3 | [7 empty] | φ, град: | 29 |  |  |  | 0,49 МПа | 0.49 | 1.094813 | 1.584813 | 1584.813 | 0.03
[30 empty] | E, Мпа | 41 |  |  |  | 0,69 МПа | 0.69 | 1.471225 | 2.161225 | 2161.225 | 0.03
[13 empty] | Эффективные значения угла внутреннего трения и удельного сцепления ϕ', С' | [6 empty] | x | 0 | 2101
[13 empty] | ϕ', град. = | 29 | [5 empty] | y | 42 | 1206.603 |  | С, кПа | φ,°
[13 empty] | С', МПа = | 0.042 | [9 empty] | 42 | 29
| Исполнитель: | [6 empty] | Морозов Д.С. |  |  |  |  | Утверждаю:
| Начальник исп. лаборатории: | [6 empty] | Семиколенова Л.Г. |  |  |  |  | Начальник исп. лаборатории: |  |  |  |  | Семиколенова Л.Г.
Лист 1 , всего листов 2 | [11 empty] | Лист 2 , всего листов 2
Частичное воспроизведение протокола испытаний без письменного разрешения ООО «ИнжГео» ЗАПРЕЩАЕТСЯ | [11 empty] | Частичное воспроизведение протокола испытаний без письменного разрешения ООО «ИнжГео» ЗАПРЕЩАЕТСЯ
#N/A
[5 empty] | второй график |  | первый график | [9 empty] | К Пуассона
dev50 | epsE50 | ind | devE0 | epsE0 | dev | eps | sigma |  | dev1 | eps1 | dev2 | eps2 | dev3 | eps3 |  | Глины
0.4235 | #N/A | #N/A | #N/A | #N/A | 0.46 | 0 | 0 |  | 0.56 | 0 | 0 | 0.66 | 0 | 0 |  | < 0 | 0,20-0,30
[5 empty] | 0.5404996 | 0.001500439 | 0.08049965 |  | 0.6523657 | 0.0006989654 | 0.0923657 | 0.7638336 | 0.0008593222 | 0.1038336 |  | 0-0,25 | 0,30-0,38
[5 empty] | 0.6209993 | 0.003000878 | 0.1609993 |  | 0.7447314 | 0.001397931 | 0.1847314 | 0.8676672 | 0.001816941 | 0.2076672 |  | 0,25< | 0,38-0,45
[5 empty] | 0.7014989 | 0.004501318 | 0.2414989 |  | 0.8370971 | 0.002096896 | 0.2770971 | 0.9715008 | 0.003475085 | 0.3115008 |  | Суглинки | 0,35-0,37
[5 empty] | 0.7819986 | 0.006258178 | 0.3219986 |  | 0.9294628 | 0.003577351 | 0.3694628 | 1.075334 | 0.005133229 | 0.4153344 |  | Пески и супеси | 0,30-0,35
[5 empty] | 0.8624982 | 0.008501529 | 0.4024982 |  | 1.021829 | 0.00681438 | 0.4618285 | 1.179168 | 0.007742255 | 0.5191679
[5 empty] | 0.9429979 | 0.01280378 | 0.4829979 |  | 1.114194 | 0.0117096 | 0.5541942 | 1.283002 | 0.0130755 | 0.6230015
[5 empty] | 1.023498 | 0.02124791 | 0.5634975 |  | 1.20656 | 0.02021336 | 0.6465599 | 1.386835 | 0.01998876 | 0.7268351
[5 empty] | 1.103997 | 0.0423396 | 0.6439972 |  | 1.298926 | 0.03233964 | 0.7389256 | 1.490669 | 0.03080222 | 0.8306687
[5 empty] | 1.184497 | 0.07422055 | 0.7244968 |  | 1.391291 | 0.05444074 | 0.8312913 | 1.594502 | 0.04914271 | 0.9345023
[5 empty] | 1.264996 | 0.1209563 | 0.8049965 |  | 1.483657 | 0.1020964 | 0.923657 | 1.698336 | 0.09414604 | 1.038336
[5 empty] | 1.345496 | 0.1596774 | 0.8854961 |  | 1.576023 | 0.1519355 | 1.016023 | 1.802169 | 0.1590323 | 1.142169