## 1
Общество с ограниченной ответственностью "Инженерная геология" (ООО "ИнжГео") | [10 empty] | Общество с ограниченной ответственностью "Инженерная геология" (ООО "ИнжГео")
Юр. адрес: 117279, г. Москва, ул. Миклухо-Маклая, 36 а, этаж 5, пом. XXIII к. 76-84 | [10 empty] | Юр. адрес: 117279, г. Москва, ул. Миклухо-Маклая, 36 а, этаж 5, пом. XXIII к. 76-84 | [8 empty] | нагр |  |  | X0 | Y0 | R |  | нагр |  |  |  | X0 | Y0 | R | нагр |  |  |  | X0 | Y0 | R |  | нагр |  |  |  | X0 | Y0 | R
Телефон/факс +7 (495) 132-30-00, Адрес электронной почты inbox@inj-geo.ru | [10 empty] | Телефон/факс +7 (495) 132-30-00, Адрес электронной почты inbox@inj-geo.ru | [12 empty] | 0 | [7 empty] | 0 | [6 empty] | 0 | [7 empty] | 0
[20 empty] | девиатор | [6 empty] | девиатор | [6 empty] | девиатор | [7 empty] | девиатор
Испытательная лаборатория ООО «ИнжГео» | [10 empty] | Испытательная лаборатория ООО «ИнжГео» | [8 empty] | x0 | Угол | X | Y |  |  |  | x0 |  | Угол | X | Y |  |  | x0 |  | Угол | X | Y |  |  |  | x0 |  | Угол | X | Y
Адрес места осуществления деятельности лаборатории: г. Москва, просп. Вернадского, д. 51, стр. 1 | [10 empty] | Адрес места осуществления деятельности лаборатории: г. Москва, просп. Вернадского, д. 51, стр. 1 | [9 empty] | 0 | [7 empty] | 0 | [6 empty] | 0 | [7 empty] | 0
Телефон +7(910)4557682, E-mail: slg85@mail.ru | [10 empty] | Телефон +7(910)4557682, E-mail: slg85@mail.ru | [9 empty] | 5 | [7 empty] | 5 | [6 empty] | 5 | [7 empty] | 5
[21 empty] | 10 | [7 empty] | 10 | [6 empty] | 10 | [7 empty] | 10
Протокол испытаний № 13-63/22 от 20-11-2022 | [20 empty] | 15 | [7 empty] | 15 | [6 empty] | 15 | [7 empty] | 15
Наименование и адрес заказчика: ООО Регионстрой | [20 empty] | 20 | [7 empty] | 20 | [6 empty] | 20 | [7 empty] | 20
Наименование объекта: Переход трубопровода через р. Енисей | [20 empty] | 25 | [7 empty] | 25 | [6 empty] | 25 | [7 empty] | 25
Наименование используемого метода/методики: ГОСТ 12248.4-2020 | [20 empty] | 30 | [7 empty] | 30 | [6 empty] | 30 | [7 empty] | 30
Условия проведения испытания: температура окружающей среды (18 - 25)0С, влажность воздуха (40 - 75)% | [20 empty] | 35 | [7 empty] | 35 | [6 empty] | 35 | [7 empty] | 35
Дата получение объекта подлежащего испытаниям: 24.10.2022 | [20 empty] | 40 | [7 empty] | 40 | [6 empty] | 40 | [7 empty] | 40
Дата испытания: 25.10.2022-19.11.2022 | [20 empty] | 45 | [7 empty] | 45 | [6 empty] | 45 | [7 empty] | 45
Испытание грунтов методом трехосного сжатия | [10 empty] | Испытание грунтов методом трехосного сжатия | [9 empty] | 50 | [7 empty] | 50 | [6 empty] | 50 | [7 empty] | 50
Лабораторный номер: |  | 1057 | [5 empty] | We, % = | 0.406669122 |  | Лабораторный номер: | [6 empty] | We, % = |  |  | 55 | [7 empty] | 55 | [6 empty] | 55 | [7 empty] | 55
Номер скважины: |  | BH-001 | [5 empty] | ρ, г/см3 = | 1.9 |  | Номер скважины: | [6 empty] | ρ, г/см3 = |  |  | 60 | [7 empty] | 60 | [6 empty] | 60 | [7 empty] | 60
Глубина отбора, м: |  | 1.7 | [5 empty] | ρs, г/см3 = | 2.7 |  | Глубина отбора, м: | [6 empty] | ρs, г/см3 = |  |  | 65 | [7 empty] | 65 | [6 empty] | 65 | [7 empty] | 65
Наименование грунта: |  | Суглинок, после оттаивания текучий, легкий песчанистый | [5 empty] | e, д.е. = | 0.6 |  | Наименование грунта: | [6 empty] | e, д.е. = |  |  | 70 | [7 empty] | 70 | [6 empty] | 70 | [7 empty] | 70
Схема проведения опыта: |  | КД | [5 empty] | IL, д.е. = | 1.082 |  | Схема проведения опыта: | [6 empty] | IL, д.е. = |  |  | 75 | [7 empty] | 75 | [6 empty] | 75 | [7 empty] | 75
Результаты испытаний | [10 empty] | Результаты испытаний | [9 empty] | 80 | [7 empty] | 80 | [6 empty] | 80 | [7 empty] | 80
[21 empty] | 85 | [7 empty] | 85 | [6 empty] | 85 | [7 empty] | 85
[21 empty] | 90 | [7 empty] | 90 | [6 empty] | 90 | [7 empty] | 90
[21 empty] | 95 | [7 empty] | 95 | [6 empty] | 95 | [7 empty] | 95
[21 empty] | 100 | [7 empty] | 100 | [6 empty] | 100 | [7 empty] | 100
[21 empty] | 105 | [7 empty] | 105 | [6 empty] | 105 | [7 empty] | 105
[21 empty] | 110 | [7 empty] | 110 | [6 empty] | 110 | [7 empty] | 110
[21 empty] | 115 | [7 empty] | 115 | [6 empty] | 115 | [7 empty] | 115
[21 empty] | 120 | [7 empty] | 120 | [6 empty] | 120 | [7 empty] | 120
[21 empty] | 125 | [7 empty] | 125 | [6 empty] | 125 | [7 empty] | 125
[21 empty] | 130 | [7 empty] | 130 | [6 empty] | 130 | [7 empty] | 130
[21 empty] | 135 | [7 empty] | 135 | [6 empty] | 135 | [7 empty] | 135
[21 empty] | 140 | [7 empty] | 140 | [6 empty] | 140 | [7 empty] | 140
[21 empty] | 145 | [7 empty] | 145 | [6 empty] | 145 | [7 empty] | 145
[21 empty] | 150 | [7 empty] | 150 | [6 empty] | 150 | [7 empty] | 150
[21 empty] | 155 | [7 empty] | 155 | [6 empty] | 155 | [7 empty] | 155
[21 empty] | 160 | [7 empty] | 160 | [6 empty] | 160 | [7 empty] | 160
[21 empty] | 165 | [7 empty] | 165 | [6 empty] | 165 | [7 empty] | 165
[21 empty] | 170 | [7 empty] | 170 | [6 empty] | 170 | [7 empty] | 170
[21 empty] | 175 | [7 empty] | 175 | [6 empty] | 175 | [7 empty] | 175
[21 empty] | 180 | [7 empty] | 180 | [6 empty] | 180 | [7 empty] | 180
[13 empty] | Давление в камере, Мпа σ3 | Вертикальная нагрузка, Мпа σ1 | Поровое давление, Мпа u
[13 empty] | 0.05 | 0.08293137 |  |  |  |  | 1 | [6 empty] | σ3,кПа | σ1,кПа | u, кПа |  |  |  | 4
[13 empty] | 0.15 | 0.224959 | [26 empty] | δ3, Мпа | δ1-δ3, МПа | δ1, МПа | δ1, КПа
[13 empty] | 0.25 | 0.3669867 | [20 empty] | С, МПа:
φ, град:
E, Мпа
[26 empty] | x | 0
[26 empty] | y |  |  |  | С, кПа | φ,°
Эффективные значения угла внутреннего трения и удельного сцепления ϕ', С'
[13 empty] | ϕ', град. = | 10
[13 empty] | С', МПа = | 0.005
|  | K0, д.е. | 0.8263518 | Эффективное напряжение, Мпа: |  |  |  |  | 0.04131759
|  | Модуль деформации E0, МПа: |  | Точки нахождения модуля Е0, Мпа (полное напряжение): |  |  |  |  | 0.04131759 | 0.06610815
|  | Модуль деформации E50, МПа: |  | qmax Давление при разрушении образца, Мпа (девиатор): |  |  |  |  | 0.07437166
|  | Коэф. Поперечной деформации, ϑ: |  | 0,5 qmax, Мпа (девиатор): |  |  |  |  | 0.03718583
| Начальник исп. лаборатории: | [6 empty] | Семиколенова Л.Г. |  |  |  |  | Начальник исп. лаборатории: |  |  |  |  | Семиколенова Л.Г.
Лист 1 , всего листов 2 | [11 empty] | Лист 2 , всего листов 2
Частичное воспроизведение протокола испытаний без письменного разрешения ООО «ИнжГео» ЗАПРЕЩАЕТСЯ | [11 empty] | Частичное воспроизведение протокола испытаний без письменного разрешения ООО «ИнжГео» ЗАПРЕЩАЕТСЯ
E0 |  |  | E50 |  | Деформация |  |  |  | Первая прочность |  |  | Вторая прочность |  |  | Третья прочность
devE0 | epsE0 |  | dev50 | epsE50 | dev | eps | ev |  | dev1 | eps1 | ev1 | dev1 | eps1 | ev2 | dev1 | eps1 | ev3
0.02479055 | 0.002477222 |  | 0.03718583 | 0.007431666 | 0 | 0 | 0 |  | 0 | 0 | 0 | 0 | 0 | 0 | 0 | 0 | 0
[5 empty] | 0.009840347 | 0.0007806993 | 0 |  | 0.008068185 | 0.0008062217 | 0 | 0.02023894 | 0.0006544974 | 0 | 0.02573707 | 0.0004898674 | 0
Секущая модуля Е0 |  |  | Линия Q max |  | 0.01872249 | 0.001561399 | 0 |  | 0.01137477 | 0.001519781 | 0 | 0.03257461 | 0.001511071 | 0 | 0.04929252 | 0.001509087 | 0
| 0 |  |  | 0 | 0.02479055 | 0.002477222 | -0.004037873 |  | 0.01480907 | 0.002279671 | -0.00215329 | 0.03747951 | 0.002424064 | -0.00142493 | 0.05849335 | 0.00222667 | -0.001101657
[5 empty] | 0.02796509 | 0.003122797 | -0.004013771 |  | 0.01646568 | 0.003290701 | -0.002193291 | 0.04061216 | 0.003022142 | -0.001425497 | 0.06052703 | 0.003018174 | -0.001092261
[5 empty] | 0.02968122 | 0.003903496 | -0.0040443 |  | 0.01699987 | 0.003799452 | -0.002175682 | 0.0405779 | 0.003777677 | -0.001407759 | 0.06375488 | 0.003772718 | -0.001082755
|  |  | Линия 0,5 Q max |  | 0.0323688 | 0.004684196 | -0.004021403 |  | 0.01733902 | 0.004559343 | -0.002187856 | 0.04259194 | 0.004533213 | -0.001421524 | 0.0671153 | 0.004527261 | -0.001094228
|  |  |  | 0 | 0.0337072 | 0.005464895 | -0.00145858 |  | 0.01855688 | 0.005319233 | -0.002168145 | 0.04304326 | 0.005288748 | -0.001411077 | 0.07120652 | 0.005281805 | -0.001441136
[5 empty] | 0.03434049 | 0.006245594 | -0.001445569 |  | 0.01894 | 0.006079123 | -0.002179694 | 0.04624137 | 0.006044284 | -0.001425815 | 0.07719736 | 0.006036348 | -0.001427516
[5 empty] | 0.03602447 | 0.007026294 | -0.00143328 |  | 0.01985153 | 0.006839014 | -0.002194947 | 0.04598779 | 0.006799819 | -0.001410793 | 0.07791191 | 0.006790892 | -0.001446011
[5 empty] | 0.03718583 | 0.007431666 | -0.001436461 |  | 0.02111202 | 0.007598904 | -0.002181655 | 0.04922919 | 0.007555355 | -0.001421564 | 0.07696516 | 0.007545435 | -0.001445867
[5 empty] | 0.03906751 | 0.008587692 | -0.001004002 |  | 0.0206572 | 0.008358795 | -0.002172184 | 0.0486634 | 0.00831089 | -0.00141242 | 0.07915201 | 0.008299979 | -0.001800842
Коэфф. Точки |  |  |  |  | 0.04019214 | 0.009368392 | -0.001011593 |  | 0.02200246 | 0.009118685 | -0.002153996 | 0.05151105 | 0.009066426 | -0.0014192 | 0.08348033 | 0.009054522 | -0.001799403
[5 empty] | 0.04167862 | 0.01014909 | -0.001021513 |  | 0.0220105 | 0.009878576 | -0.002176515 | 0.05089951 | 0.009821961 | -0.001403238 | 0.085128 | 0.009809066 | -0.00179437
[5 empty] | 0.0441465 | 0.01092979 | -0.001010176 |  | 0.02274696 | 0.01063847 | -0.002159193 | 0.05383713 | 0.0105775 | -0.001408182 | 0.08942925 | 0.01056361 | -0.001803359
[5 empty] | 0.04424139 | 0.01171049 | -0.001141046 |  | 0.02278352 | 0.01139836 | -0.002137179 | 0.05648994 | 0.01133303 | -0.00139882 | 0.08611886 | 0.01131815 | -0.002137902
[5 empty] | 0.04558348 | 0.01249119 | -0.0011367 |  | 0.02288894 | 0.01215825 | -0.002142964 | 0.05435234 | 0.01208857 | -0.001395868 | 0.09129147 | 0.0120727 | -0.002168287
[5 empty] | 0.04659867 | 0.01327189 | -0.001145391 |  | 0.02407757 | 0.01291814 | -0.002163749 | 0.05569774 | 0.0128441 | -0.001409079 | 0.09182356 | 0.01282724 | -0.002166132
[5 empty] | 0.04803696 | 0.01405259 | -0.001137729 |  | 0.02471581 | 0.01367803 | -0.002115333 | 0.05673799 | 0.01359964 | -0.001416809 | 0.09364577 | 0.01358178 | -0.00217626
[5 empty] | 0.04992496 | 0.01483329 | -0.001343807 |  | 0.02488763 | 0.01443792 | -0.002112798 | 0.05789202 | 0.01435517 | -0.001405539 | 0.09330109 | 0.01433633 | -0.002480077
[5 empty] | 0.05190104 | 0.01561399 | -0.001360938 |  | 0.0240521 | 0.01519781 | -0.002117023 | 0.05985563 | 0.01511071 | -0.001407632 | 0.0972434 | 0.01509087 | -0.00248379
[5 empty] | 0.05248051 | 0.01639469 | -0.001351766 |  | 0.0251465 | 0.0159577 | -0.002096322 | 0.05759783 | 0.01586624 | -0.001394511 | 0.09536161 | 0.01584541 | -0.002457306
[5 empty] | 0.0524153 | 0.01717538 | -0.001347719 |  | 0.02562947 | 0.01671759 | -0.002112587 | 0.0577842 | 0.01662178 | -0.001398001 | 0.1007921 | 0.01659996 | -0.002470177
[5 empty] | 0.05458349 | 0.01795608 | -0.001601413 |  | 0.02508932 | 0.01747748 | -0.002087435 | 0.0615772 | 0.01737732 | -0.001375566 | 0.0981619 | 0.0173545 | -0.002709041
[5 empty] | 0.05561665 | 0.01873678 | -0.001596337 |  | 0.02557808 | 0.01823737 | -0.00206212 | 0.05972925 | 0.01813285 | -0.001392868 | 0.09598005 | 0.01810904 | -0.00271668
[5 empty] | 0.05606332 | 0.01951748 | -0.001596654 |  | 0.02607511 | 0.01899726 | -0.002088887 | 0.06241651 | 0.01888839 | -0.001382625 | 0.1026252 | 0.01886359 | -0.002741509
[5 empty] | 0.0567449 | 0.02029818 | -0.001595386 |  | 0.02662088 | 0.01975715 | -0.002070627 | 0.06147652 | 0.01964392 | -0.001389408 | 0.09753913 | 0.01961813 | -0.002747511
[5 empty] | 0.0582268 | 0.02107888 | -0.001825973 |  | 0.026798 | 0.02051704 | -0.002038945 | 0.06360094 | 0.02039946 | -0.001374814 | 0.1040629 | 0.02037268 | -0.0029125
[5 empty] | 0.05872081 | 0.02185958 | -0.001823979 |  | 0.02683548 | 0.02127693 | -0.00204829 | 0.06081413 | 0.02115499 | -0.001383583 | 0.1043184 | 0.02112722 | -0.002911058
[5 empty] | 0.0601473 | 0.02264028 | -0.001806578 |  | 0.0265347 | 0.02203682 | -0.002037117 | 0.06249526 | 0.02191053 | -0.001374677 | 0.1015594 | 0.02188176 | -0.002901249
[5 empty] | 0.06169064 | 0.02342098 | -0.002001336 |  | 0.02635739 | 0.02279671 | -0.002018225 | 0.06235255 | 0.02266606 | -0.001370018 | 0.1049985 | 0.02263631 | -0.002871824
[5 empty] | 0.06200354 | 0.02420168 | -0.001987234 |  | 0.02737346 | 0.0235566 | -0.00198712 | 0.06460013 | 0.0234216 | -0.001343341 | 0.1035306 | 0.02339085 | -0.002895014
[5 empty] | 0.06322498 | 0.02498238 | -0.001980679 |  | 0.02744864 | 0.02431649 | -0.001966303 | 0.06366673 | 0.02417714 | -0.00134253 | 0.1078663 | 0.02414539 | -0.002908717
[5 empty] | 0.0621187 | 0.02576308 | -0.001969358 |  | 0.02713986 | 0.02507638 | -0.001997429 | 0.06507225 | 0.02493267 | -0.001350241 | 0.1080527 | 0.02489994 | -0.002943119
[5 empty] | 0.06443249 | 0.02654378 | -0.00198485 |  | 0.02849853 | 0.02583627 | -0.001994058 | 0.06669597 | 0.02568821 | -0.001366071 | 0.1090473 | 0.02565448 | -0.002902011
[5 empty] | 0.06443423 | 0.02732448 | -0.00208316 |  | 0.0284563 | 0.02659616 | -0.001887891 | 0.06830045 | 0.02644374 | -0.001290613 | 0.1028734 | 0.02640902 | -0.002833075
[5 empty] | 0.06460876 | 0.02810517 | -0.002084399 |  | 0.02830251 | 0.02735606 | -0.001884866 | 0.06689312 | 0.02719928 | -0.00128841 | 0.109978 | 0.02716357 | -0.002838437
[5 empty] | 0.06433797 | 0.02888587 | -0.002085019 |  | 0.02805913 | 0.02811595 | -0.001873332 | 0.06738407 | 0.02795481 | -0.00129748 | 0.1063355 | 0.02791811 | -0.002802597
[5 empty] | 0.06577039 | 0.02966657 | -0.00207965 |  | 0.02911507 | 0.02887584 | -0.001884487 | 0.06752076 | 0.02871035 | -0.001304217 | 0.109721 | 0.02867265 | -0.002818682
[5 empty] | 0.06663801 | 0.03044727 | -0.00204712 |  | 0.02904911 | 0.02963573 | -0.001734571 | 0.066427 | 0.02946588 | -0.001179134 | 0.106579 | 0.0294272 | -0.002644417
[5 empty] | 0.06651373 | 0.03122797 | -0.002023103 |  | 0.02954325 | 0.03039562 | -0.00173043 | 0.06973602 | 0.03022142 | -0.001183056 | 0.1071123 | 0.03018174 | -0.002630765
[5 empty] | 0.0657421 | 0.03200867 | -0.002022696 |  | 0.02912719 | 0.03115551 | -0.001736814 | 0.06802968 | 0.03097695 | -0.001200052 | 0.1100066 | 0.03093629 | -0.002612389
[5 empty] | 0.06702709 | 0.03278937 | -0.002024528 |  | 0.02923137 | 0.0319154 | -0.00173923 | 0.06812705 | 0.03173249 | -0.001045129 | 0.1132549 | 0.03169083 | -0.002335116
[5 empty] | 0.06805093 | 0.03357007 | -0.001920134 |  | 0.03006832 | 0.03267529 | -0.001506643 | 0.07184271 | 0.03248803 | -0.001048246 | 0.1108 | 0.03244537 | -0.002323636
[5 empty] | 0.06853698 | 0.03435077 | -0.001936753 |  | 0.03032497 | 0.03343518 | -0.001485491 | 0.06839404 | 0.03324356 | -0.001033077 | 0.1125474 | 0.03319992 | -0.002339567
[5 empty] | 0.06880789 | 0.03513147 | -0.001916655 |  | 0.0301813 | 0.03419507 | -0.001493292 | 0.07132318 | 0.0339991 | -0.001033077 | 0.109692 | 0.03395446 | -0.002347533
[5 empty] | 0.06899303 | 0.03591217 | -0.001926124 |  | 0.03108053 | 0.03495496 | -0.001486841 | 0.06946783 | 0.03475463 | -0.001045857 | 0.1152111 | 0.034709 | -0.002319653
[5 empty] | 0.06863853 | 0.03669287 | -0.001750285 |  | 0.03127963 | 0.03571485 | -0.001223154 | 0.07255488 | 0.03551017 | -0.0008605568 | 0.1160514 | 0.03546355 | -0.001973001
[5 empty] | 0.0690569 | 0.03747357 | -0.00176283 |  | 0.03160946 | 0.03647474 | -0.00123888 | 0.07199355 | 0.0362657 | -0.0008523529 | 0.1138646 | 0.03621809 | -0.0020007
[5 empty] | 0.07087777 | 0.03825427 | -0.001781205 |  | 0.03143518 | 0.03723463 | -0.0012191 | 0.07416971 | 0.03702124 | -0.0008539765 | 0.1102744 | 0.03697263 | -0.001993726
[5 empty] | 0.07071385 | 0.03903496 | -0.001762476 |  | 0.03169955 | 0.03799452 | -0.001217257 | 0.07225735 | 0.03777677 | -0.0008544893 | 0.1124764 | 0.03772718 | -0.002008472
[5 empty] | 0.07083848 | 0.03981566 | -0.001554654 |  | 0.03161973 | 0.03875441 | -0.0009152868 | 0.07319653 | 0.03853231 | -0.0006476788 | 0.1129897 | 0.03848172 | -0.001596755
[5 empty] | 0.06970651 | 0.04059636 | -0.001536071 |  | 0.03220929 | 0.0395143 | -0.0009254515 | 0.07134784 | 0.03928784 | -0.0006384235 | 0.1165089 | 0.03923626 | -0.001596596
[5 empty] | 0.07165883 | 0.04137706 | -0.001543969 |  | 0.03178831 | 0.04027419 | -0.0009188907 | 0.07139572 | 0.04004338 | -0.0006471003 | 0.1157477 | 0.03999081 | -0.001587358
[5 empty] | 0.07064322 | 0.04215776 | -0.001275298 |  | 0.03307328 | 0.04103408 | -0.0009304415 | 0.07453273 | 0.04079892 | -0.0004142735 | 0.1136143 | 0.04074535 | -0.001170025
[5 empty] | 0.07226521 | 0.04293846 | -0.001298735 |  | 0.03255433 | 0.04179397 | -0.0005974234 | 0.07581507 | 0.04155445 | -0.0004139036 | 0.1187259 | 0.04149989 | -0.00117107
[5 empty] | 0.0711504 | 0.04371916 | -0.001290365 |  | 0.03292858 | 0.04255386 | -0.0005970633 | 0.07620024 | 0.04230999 | -0.0004138215 | 0.1176457 | 0.04225444 | -0.001152497
[5 empty] | 0.07176527 | 0.04449986 | -0.001293584 |  | 0.033084 | 0.04331375 | -0.0005980237 | 0.07453995 | 0.04306552 | -0.0004095887 | 0.1135058 | 0.04300898 | -0.001157372
[5 empty] | 0.07211796 | 0.04528056 | -0.001282509 |  | 0.0333665 | 0.04407364 | -0.0005959228 | 0.07556859 | 0.04382106 | -0.0004076573 | 0.1126325 | 0.04376353 | -0.001167239
[5 empty] | 0.07178428 | 0.04606126 | -0.0009984203 |  | 0.03262524 | 0.04483354 | -0.0002729609 | 0.07533472 | 0.04457659 | -0.0001678172 | 0.1182179 | 0.04451807 | -0.0007117746
[5 empty] | 0.07227988 | 0.04684196 | -0.001001503 |  | 0.03298612 | 0.04559343 | -0.0002728797 | 0.0763312 | 0.04533213 | -0.000168334 | 0.1199382 | 0.04527261 | -0.0007149914
[5 empty] | 0.07259008 | 0.04762266 | -0.0009939449 |  | 0.03272689 | 0.04635332 | -0.0002684413 | 0.07585931 | 0.04608766 | -0.0001677839 | 0.116907 | 0.04602716 | -0.00071685
[5 empty] | 0.07390627 | 0.04840336 | -0.0009879776 |  | 0.03293137 | 0.04711321 | -0.0002714724 | 0.07495903 | 0.0468432 | -0.000166517 | 0.1130421 | 0.0467817 | -0.0007129898
[5 empty] | 0.07288989 | 0.04918406 | -0.0006728849 |  | 0.03302982 | 0.0478731 | 5.198621e-05 | 0.07435029 | 0.04759873 | 8.56861e-05 | 0.1136985 | 0.04753624 | -0.0002750561
[5 empty] | 0.07272818 | 0.04996475 | -0.0006737676 |  | 0.03234856 | 0.04863299 | 5.122421e-05 | 0.07576891 | 0.04835427 | 8.481637e-05 | 0.1202368 | 0.04829079 | -0.0002729296
[5 empty] | 0.07412709 | 0.05074545 | -0.0006794712 |  | 0.03220359 | 0.04939288 | 5.140956e-05 | 0.07678005 | 0.04910981 | 8.594191e-05 | 0.1169867 | 0.04904533 | -0.0002720845
[5 empty] | 0.07395521 | 0.05152615 | -0.0006827983 |  | 0.03296854 | 0.05015277 | 5.131173e-05 | 0.07468678 | 0.04986534 | 0.0003722644 | 0.1166521 | 0.04979987 | 0.0001512342
[5 empty] | 0.07339583 | 0.05230685 | -0.0003534893 |  | 0.03235577 | 0.05091266 | 0.0003700423 | 0.07652765 | 0.05062088 | 0.000379479 | 0.1187806 | 0.05055442 | 0.0001512342
[5 empty] | 0.07322167 | 0.05308755 | -0.0003538054 |  | 0.03350635 | 0.05167255 | 0.0003694513 | 0.07551488 | 0.05137641 | 0.0003726402 | 0.1183356 | 0.05130896 | 0.0001502652
[5 empty] | 0.07313284 | 0.05386825 | -0.000348993 |  | 0.0323371 | 0.05243244 | 0.0003673461 | 0.07666002 | 0.05213195 | 0.0003776002 | 0.119573 | 0.0520635 | 0.0001510677
[5 empty] | 0.0736611 | 0.05464895 | -0.0003546134 |  | 0.03289747 | 0.05319233 | 0.0003658687 | 0.07453112 | 0.05288748 | 0.0003771869 | 0.1135452 | 0.05281805 | 0.0001518247
[5 empty] | 0.07437166 | 0.05542965 | -2.152195e-05 |  | 0.03283694 | 0.05395222 | 0.0007006438 | 0.07610767 | 0.05364302 | 0.0007110434 | 0.1148897 | 0.05357259 | 0.0005832946
[5 empty] | 0.0740586 | 0.05621035 | -2.164884e-05 |  | 0.0330078 | 0.05471211 | 0.0006971749 | 0.07222147 | 0.05439855 | 0.0007087553 | 0.1200079 | 0.05432713 | 0.0005844085
[5 empty] | 0.07421015 | 0.05699105 | -2.131763e-05 |  | 0.03243647 | 0.055472 | 0.0006977993 | 0.07573214 | 0.05515409 | 0.0007080402 | 0.1173608 | 0.05508168 | 0.0005866361
[5 empty] | 0.07372113 | 0.05777175 | -2.171336e-05 |  | 0.03229562 | 0.05623189 | 0.0006924572 | 0.07577777 | 0.05590962 | 0.0007217691 | 0.1167348 | 0.05583622 | 0.001049825
[5 empty] | 0.07511283 | 0.05855245 | 0.0003228473 |  | 0.0331026 | 0.05699178 | 0.001022239 | 0.07245888 | 0.05666516 | 0.001109204 | 0.1175064 | 0.05659077 | 0.00105454
[5 empty] | 0.07509214 | 0.05933315 | 0.0003223603 |  | 0.03164082 | 0.05775167 | 0.001030489 | 0.07357239 | 0.0574207 | 0.001107771 | 0.1175554 | 0.05734531 | 0.001039348
[5 empty] | 0.07329657 | 0.06011385 | 0.0003254124 |  | 0.03203963 | 0.05851156 | 0.001035129 | 0.07117267 | 0.05817623 | 0.001093215 | 0.1163383 | 0.05809985 | 0.0010427
[5 empty] | 0.0734189 | 0.06089455 | 0.0003246981 |  | 0.03135778 | 0.05927145 | 0.00139334 | 0.07355138 | 0.05893177 | 0.001107109 | 0.1155744 | 0.0588544 | 0.001043329
[5 empty] | 0.07280975 | 0.06167524 | 0.0007217224 |  | 0.03261182 | 0.06003134 | 0.001385844 | 0.07444657 | 0.0596873 | 0.001524738 | 0.1116953 | 0.05960894 | 0.001543611
[5 empty] | 0.07255271 | 0.06245594 | 0.0007124006 |  | 0.03159348 | 0.06079123 | 0.001386955 | 0.07337641 | 0.06044284 | 0.001528122 | 0.1134813 | 0.06036348 | 0.001527723
[5 empty] | 0.0729332 | 0.06323664 | 0.0007234434 |  | 0.03215607 | 0.06155112 | 0.001375156 | 0.07072651 | 0.06119837 | 0.001538429 | 0.1132842 | 0.06111803 | 0.00154068
[5 empty] | 0.07325247 | 0.06401734 | 0.0007158425 |  | 0.03118119 | 0.06231102 | 0.001399725 | 0.06993546 | 0.06195391 | 0.001541198 | 0.1115485 | 0.06187257 | 0.001550244
[5 empty] | 0.07322814 | 0.06479804 | 0.001154737 |  | 0.03194535 | 0.06307091 | 0.001768634 | 0.07249972 | 0.06270944 | 0.00200699 | 0.1142996 | 0.06262711 | 0.002094267
[5 empty] | 0.0714589 | 0.06557874 | 0.001168759 |  | 0.0313071 | 0.0638308 | 0.001787758 | 0.06862786 | 0.06346498 | 0.002019725 | 0.1154404 | 0.06338166 | 0.002095306
[5 empty] | 0.07214466 | 0.06635944 | 0.001159024 |  | 0.03078923 | 0.06459069 | 0.001783508 | 0.06958932 | 0.06422051 | 0.002001735 | 0.1091568 | 0.0641362 | 0.00207848
[5 empty] | 0.07080282 | 0.06714014 | 0.001159952 |  | 0.0304562 | 0.06535058 | 0.001782445 | 0.07094044 | 0.06497605 | 0.002556055 | 0.1122368 | 0.06489074 | 0.002093436
[5 empty] | 0.07194617 | 0.06792084 | 0.001658248 |  | 0.03018633 | 0.06611047 | 0.002195108 | 0.07081253 | 0.06573159 | 0.002538705 | 0.108055 | 0.06564529 | 0.002645681
[5 empty] | 0.07117659 | 0.06870154 | 0.001660067 |  | 0.03096258 | 0.06687036 | 0.002172814 | 0.06765518 | 0.06648712 | 0.002536919 | 0.1116628 | 0.06639983 | 0.002683697
[5 empty] | 0.07074554 | 0.06948224 | 0.001654445 |  | 0.03043931 | 0.06763025 | 0.002200791 | 0.07013764 | 0.06724266 | 0.002546614 | 0.1110883 | 0.06715437 | 0.002676785
[5 empty] | 0.06967407 | 0.07026294 | 0.001650477 |  | 0.03091177 | 0.06839014 | 0.002201228 | 0.06769055 | 0.06799819 | 0.002558096 | 0.1094398 | 0.06790892 | 0.002638769
[5 empty] | 0.06977464 | 0.07104364 | 0.002223743 |  | 0.02962692 | 0.06915003 | 0.002631156 | 0.06673769 | 0.06875373 | 0.003103175 | 0.1106707 | 0.06866346 | 0.003280245
[5 empty] | 0.0697575 | 0.07182434 | 0.002221979 |  | 0.02923375 | 0.06990992 | 0.00265491 | 0.07000036 | 0.06950926 | 0.003104739 | 0.1116545 | 0.06941801 | 0.003309551
[5 empty] | 0.06756208 | 0.07260503 | 0.002182309 |  | 0.02986318 | 0.07066981 | 0.002628517 | 0.06948874 | 0.0702648 | 0.003119129 | 0.1069175 | 0.07017255 | 0.003307246
[5 empty] | 0.06761171 | 0.07338573 | 0.002218012 |  | 0.0302513 | 0.0714297 | 0.002639866 | 0.06924431 | 0.07102033 | 0.003119441 | 0.1055637 | 0.07092709 | 0.003320746
[5 empty] | 0.06658181 | 0.07416643 | 0.002829242 |  | 0.02881797 | 0.07218959 | 0.003119234 | 0.06668205 | 0.07177587 | 0.003725613 | 0.1038336 | 0.07168164 | 0.004004328
[5 empty] | 0.06800279 | 0.07494713 | 0.00280392 |  | 0.02903333 | 0.07294948 | 0.003156891 | 0.06712726 | 0.07253141 | 0.003749245 | 0.1033357 | 0.07243618 | 0.003996354
[5 empty] | 0.06597865 | 0.07572783 | 0.002831492 |  | 0.02933622 | 0.07370937 | 0.003161912 | 0.06714592 | 0.07328694 | 0.003780379 | 0.1090569 | 0.07319072 | 0.004017484
[5 empty] | 0.06699094 | 0.07650853 | 0.002787321 |  | 0.02836698 | 0.07446926 | 0.003117979 | 0.06643787 | 0.07404248 | 0.003755997 | 0.1068124 | 0.07394527 | 0.00476422
[5 empty] | 0.06578216 | 0.07728923 | 0.003505269 |  | 0.02824761 | 0.07522915 | 0.003680926 | 0.06768667 | 0.07479801 | 0.004444537 | 0.1041677 | 0.07469981 | 0.004768018
[5 empty] | 0.06624941 | 0.07806993 | 0.003501087 |  | 0.02830439 | 0.07598904 | 0.003675025 | 0.06391429 | 0.07555355 | 0.00438708 | 0.1088369 | 0.07545435 | 0.004755675
[5 empty] | 0.066278 | 0.07885063 | 0.003486448 |  | 0.02924442 | 0.07674893 | 0.003680557 | 0.06609215 | 0.07630908 | 0.004441885 | 0.1060284 | 0.0762089 | 0.004729091
[5 empty] | 0.06440881 | 0.07963133 | 0.004216957 |  | 0.02782985 | 0.07750882 | 0.003720022 | 0.06618943 | 0.07706462 | 0.004454261 | 0.1047883 | 0.07696344 | 0.004766119
[5 empty] | 0.06514127 | 0.08041203 | 0.004221602 |  | 0.02853159 | 0.07826871 | 0.004272847 | 0.06321925 | 0.07782015 | 0.005219656 | 0.1047918 | 0.07771798 | 0.005746121
[5 empty] | 0.06480071 | 0.08119273 | 0.004212312 |  | 0.02840591 | 0.0790286 | 0.004317101 | 0.06394896 | 0.07857569 | 0.00518244 | 0.1039463 | 0.07847253 | 0.005748976
[5 empty] | 0.06388302 | 0.08197343 | 0.004262986 |  | 0.02859765 | 0.07978849 | 0.004261246 | 0.06570408 | 0.07933122 | 0.005185541 | 0.1017227 | 0.07922707 | 0.00573356
[5 empty] | 0.06468468 | 0.08275413 | 0.004238071 |  | 0.02785785 | 0.08054839 | 0.005013443 | 0.06612219 | 0.08008676 | 0.00516745 | 0.1026162 | 0.07998161 | 0.005718715
[5 empty] | 0.06378955 | 0.08353482 | 0.005027454 |  | 0.02768637 | 0.08130828 | 0.004971622 | 0.06255075 | 0.0808423 | 0.006257387 | 0.1058774 | 0.08073616 | 0.007043126
[5 empty] | 0.0643267 | 0.08431552 | 0.005030987 |  | 0.02813982 | 0.08206817 | 0.004993528 | 0.06617683 | 0.08159783 | 0.006312413 | 0.1014368 | 0.0814907 | 0.006968147
[5 empty] | 0.06289314 | 0.08509622 | 0.00507893 |  | 0.02838564 | 0.08282806 | 0.00494424 | 0.06393429 | 0.08235337 | 0.006200484 | 0.09965088 | 0.08224525 | 0.006978658
[5 empty] | 0.06236542 | 0.08587692 | 0.005013323 |  | 0.0269436 | 0.08358795 | 0.004944738 | 0.06521943 | 0.0831089 | 0.007688877 | 0.09942072 | 0.08299979 | 0.006940117
[5 empty] | 0.06276917 | 0.08665762 | 0.00633515 |  | 0.02668698 | 0.08434784 | 0.006034695 | 0.06236152 | 0.08386444 | 0.007659874 | 0.1021169 | 0.08375433 | 0.008520552
[5 empty] | 0.06264589 | 0.08743832 | 0.006320626 |  | 0.02659797 | 0.08510773 | 0.006029885 | 0.06364407 | 0.08461997 | 0.007707958 | 0.102452 | 0.08450888 | 0.008489776
[5 empty] | 0.06309648 | 0.08821902 | 0.006371777 |  | 0.02734778 | 0.08586762 | 0.006052732 | 0.06085738 | 0.08537551 | 0.007616369 | 0.09979823 | 0.08526342 | 0.00856586
[5 empty] | 0.06118084 | 0.08899972 | 0.007960308 |  | 0.02712166 | 0.08662751 | 0.006049125 | 0.0607143 | 0.08613104 | 0.007615606 | 0.1015446 | 0.08601796 | 0.008561586
[5 empty] | 0.06173203 | 0.08978042 | 0.008047069 |  | 0.0265403 | 0.0873874 | 0.007456319 | 0.06186835 | 0.08688658 | 0.009132179 | 0.1006559 | 0.08677251 | 0.01028118
[5 empty] | 0.06120236 | 0.09056112 | 0.008009312 |  | 0.02756464 | 0.08814729 | 0.007404287 | 0.06249082 | 0.08764211 | 0.009171724 | 0.1007887 | 0.08752705 | 0.01029347
[5 empty] | 0.06068764 | 0.09134182 | 0.008014132 |  | 0.02665961 | 0.08890718 | 0.007467469 | 0.0628807 | 0.08839765 | 0.009283922 | 0.1030633 | 0.08828159 | 0.01025251
[5 empty] | 0.0607216 | 0.09212252 | 0.007977178 |  | 0.02690519 | 0.08966707 | 0.007465983 | 0.05984154 | 0.08915319 | 0.009245296 | 0.1016215 | 0.08903614 | 0.01014806
[5 empty] | 0.06159862 | 0.09290322 | 0.01011672 |  | 0.02630132 | 0.09042696 | 0.009043669 | 0.06055601 | 0.08990872 | 0.01076553 | 0.101235 | 0.08979068 | 0.01194991
[5 empty] | 0.06173804 | 0.09368392 | 0.01012173 |  | 0.02675248 | 0.09118685 | 0.009168592 | 0.06325898 | 0.09066426 | 0.01092914 | 0.09840137 | 0.09054522 | 0.01203862
[5 empty] | 0.06100022 | 0.09446461 | 0.01005558 |  | 0.02548895 | 0.09194674 | 0.009062818 | 0.06213909 | 0.09141979 | 0.01081212 | 0.09634388 | 0.09129977 | 0.01201944
[5 empty] | 0.0611747 | 0.09524531 | 0.01009667 |  | 0.02578947 | 0.09270663 | 0.009164033 | 0.06302959 | 0.09217533 | 0.01080454 | 0.09862662 | 0.09205431 | 0.0135912
[5 empty] | 0.06151329 | 0.09602601 | 0.01209058 |  | 0.02617396 | 0.09346652 | 0.01084461 | 0.05922427 | 0.09293086 | 0.01254246 | 0.1002454 | 0.09280886 | 0.01371861
[5 empty] | 0.06134371 | 0.09680671 | 0.01215836 |  | 0.02516453 | 0.09422641 | 0.0110066 | 0.06166303 | 0.0936864 | 0.01250017 | 0.09739655 | 0.0935634 | 0.01367888
[5 empty] | 0.06049546 | 0.09758741 | 0.01220072 |  | 0.02615089 | 0.0949863 | 0.01097376 | 0.06174754 | 0.09444193 | 0.01234347 | 0.1007296 | 0.09431794 | 0.01361449
[5 empty] | 0.06019842 | 0.09836811 | 0.0141522 |  | 0.02508942 | 0.09574619 | 0.0127388 | 0.058665 | 0.09519747 | 0.01234596 | 0.1017954 | 0.09507249 | 0.01377889
[5 empty] | 0.06001448 | 0.09914881 | 0.01409019 |  | 0.02567912 | 0.09650608 | 0.0127695 | 0.06044517 | 0.095953 | 0.0139638 | 0.09544135 | 0.09582703 | 0.01525882
[5 empty] | 0.06021588 | 0.09992951 | 0.01396193 |  | 0.02545723 | 0.09726597 | 0.01287055 | 0.06132771 | 0.09670854 | 0.01394574 | 0.09860509 | 0.09658157 | 0.0153612
[5 empty] | 0.05983157 | 0.1007102 | 0.0142269 |  | 0.02508971 | 0.09802587 | 0.01284241 | 0.05796083 | 0.09746408 | 0.01383877 | 0.1007244 | 0.09733612 | 0.01538259
[5 empty] | 0.05978122 | 0.1014909 | 0.01415502 |  | 0.0244198 | 0.09878576 | 0.01274135 | 0.05821085 | 0.09821961 | 0.01390129 | 0.09550617 | 0.09809066 | 0.01524507
[5 empty] | 0.05938878 | 0.1022716 | 0.01572958 |  | 0.02509992 | 0.09954565 | 0.01463825 | 0.06064689 | 0.09897515 | 0.01502685 | 0.09881393 | 0.0988452 | 0.01672199
[5 empty] | 0.06011276 | 0.1030523 | 0.0158324 |  | 0.02471968 | 0.1003055 | 0.01441152 | 0.05821406 | 0.09973068 | 0.01508268 | 0.09757076 | 0.09959975 | 0.01676026
[5 empty] | 0.05968013 | 0.103833 | 0.01594155 |  | 0.02436883 | 0.1010654 | 0.01459319 | 0.05995556 | 0.1004862 | 0.01496197 | 0.09855498 | 0.1003543 | 0.01669704
[5 empty] | 0.05808583 | 0.1046137 | 0.01590042 |  | 0.0244291 | 0.1018253 | 0.01444059 | 0.05702388 | 0.1012418 | 0.01520641 | 0.09416348 | 0.1011088 | 0.01665211
[5 empty] | 0.05929665 | 0.1053944 | 0.01723115 |  | 0.02522856 | 0.1025852 | 0.01605619 | 0.0602898 | 0.1019973 | 0.0157823 | 0.09963057 | 0.1018634 | 0.01758657
[5 empty] | 0.05854477 | 0.1061751 | 0.01717816 |  | 0.02420482 | 0.1033451 | 0.01606743 | 0.05742498 | 0.1027528 | 0.01599878 | 0.09393431 | 0.1026179 | 0.01764667
[5 empty] | 0.05878124 | 0.1069558 | 0.01721063 |  | 0.02514544 | 0.104105 | 0.01615249 | 0.05883151 | 0.1035084 | 0.01587144 | 0.09639006 | 0.1033725 | 0.01773682
[5 empty] | 0.0574021 | 0.1077365 | 0.0170226 |  | 0.02488524 | 0.1048649 | 0.01589088 | 0.05702571 | 0.1042639 | 0.01582527 | 0.09451914 | 0.104127 | 0.01782344
[5 empty] | 0.05872 | 0.1085172 | 0.01756992 |  | 0.02520071 | 0.1056248 | 0.01708625 | 0.05716179 | 0.1050194 | 0.01639112 | 0.09514622 | 0.1048816 | 0.0183623
[5 empty] | 0.05730169 | 0.1092979 | 0.01784495 |  | 0.02427352 | 0.1063847 | 0.01716545 | 0.0592586 | 0.105775 | 0.01642403 | 0.098403 | 0.1056361 | 0.01818812
[5 empty] | 0.05791876 | 0.1100786 | 0.01769058 |  | 0.02401959 | 0.1071446 | 0.01714823 | 0.0569145 | 0.1065305 | 0.01656393 | 0.09906372 | 0.1063906 | 0.01828163
[5 empty] | 0.05837533 | 0.1108593 | 0.01772962 |  | 0.02499751 | 0.1079044 | 0.01727047 | 0.06003241 | 0.107286 | 0.01650139 | 0.09298489 | 0.1071452 | 0.01837147
[5 empty] | 0.05834611 | 0.11164 | 0.0178547 |  | 0.02421437 | 0.1086643 | 0.01793015 | 0.05887844 | 0.1080416 | 0.01702734 | 0.09585949 | 0.1078997 | 0.01886197
[5 empty] | 0.05702449 | 0.1124207 | 0.01795566 |  | 0.02476463 | 0.1094242 | 0.01804885 | 0.05826741 | 0.1087971 | 0.01703073 | 0.09731626 | 0.1086543 | 0.01878832
[5 empty] | 0.05646525 | 0.1132014 | 0.01789256 |  | 0.02453277 | 0.1101841 | 0.0181136 | 0.0580947 | 0.1095526 | 0.01695604 | 0.09514858 | 0.1094088 | 0.01906026
[5 empty] | 0.05781532 | 0.1139821 | 0.01819726 |  | 0.02477021 | 0.110944 | 0.01815677 | 0.05937964 | 0.1103082 | 0.0171292 | 0.09481187 | 0.1101634 | 0.01872034
[5 empty] | 0.05703041 | 0.1147628 | 0.01825188 |  | 0.02512684 | 0.1117039 | 0.01862925 | 0.05827204 | 0.1110637 | 0.01740128 | 0.0968897 | 0.1109179 | 0.01940417
[5 empty] | 0.05682616 | 0.1155435 | 0.0182903 |  | 0.0248429 | 0.1124638 | 0.0185265 | 0.05966166 | 0.1118192 | 0.01751136 | 0.09252186 | 0.1116724 | 0.01938864
[5 empty] | 0.05624069 | 0.1163242 | 0.01847875 |  | 0.02516977 | 0.1132237 | 0.01856386 | 0.056893 | 0.1125748 | 0.01755155 | 0.09349809 | 0.112427 | 0.01957695
[5 empty] | 0.05734741 | 0.1171049 | 0.01847875 |  | 0.02446878 | 0.1139836 | 0.0193154 | 0.05747323 | 0.1133303 | 0.01785433 | 0.09144439 | 0.1131815 | 0.019509
[5 empty] | 0.05651874 | 0.1178856 | 0.01845891 |  | 0.02399127 | 0.1147435 | 0.01921668 | 0.05979934 | 0.1140859 | 0.01782921 | 0.09631075 | 0.1139361 | 0.01995366
[5 empty] | 0.05584838 | 0.1186663 | 0.01836435 |  | 0.02452674 | 0.1155033 | 0.01935798 | 0.05813667 | 0.1148414 | 0.0178328 | 0.0958762 | 0.1146906 | 0.01977637
[5 empty] | 0.05644432 | 0.119447 | 0.018407 |  | 0.02483134 | 0.1162632 | 0.01923991 | 0.05950771 | 0.1155969 | 0.01804097 | 0.0913171 | 0.1154452 | 0.0199676
[5 empty] | 0.0551059 | 0.1202277 | 0.01861467 |  | 0.0245401 | 0.1170231 | 0.01923023 | 0.05730816 | 0.1163525 | 0.01789381 | 0.09164329 | 0.1161997 | 0.02048333
[5 empty] | 0.05477014 | 0.1210084 | 0.01864158 |  | 0.02487452 | 0.117783 | 0.02015629 | 0.05631453 | 0.117108 | 0.01838559 | 0.09454661 | 0.1169542 | 0.02055473
[5 empty] | 0.05589697 | 0.1217891 | 0.01887432 |  | 0.02411411 | 0.1185429 | 0.01997625 | 0.05783292 | 0.1178635 | 0.01841318 | 0.09507923 | 0.1177088 | 0.02055473
[5 empty] | 0.05537715 | 0.1225698 | 0.0185909 |  | 0.02446346 | 0.1193028 | 0.02003227 | 0.05607414 | 0.1186191 | 0.01832857 | 0.09465155 | 0.1184633 | 0.02035889
[5 empty] | 0.05591065 | 0.1233505 | 0.0188837 |  | 0.02517776 | 0.1200627 | 0.01980822 | 0.05543708 | 0.1193746 | 0.01851434 | 0.09010874 | 0.1192179 | 0.02020385
[5 empty] | 0.05470818 | 0.1241312 | 0.01878651 |  | 0.02400781 | 0.1208226 | 0.02076954 | 0.05596229 | 0.1201301 | 0.01882886 | 0.09253219 | 0.1199724 | 0.02087794
[5 empty] | 0.05450979 | 0.1249119 | 0.01890606 |  | 0.02513921 | 0.1215825 | 0.02050147 | 0.05694418 | 0.1208857 | 0.01879499 | 0.0951262 | 0.120727 | 0.0206465
[5 empty] | 0.05543562 | 0.1256926 | 0.01909203 |  | 0.02406613 | 0.1223424 | 0.02046435 | 0.05745002 | 0.1216412 | 0.018874 | 0.09463579 | 0.1214815 | 0.02067569
[5 empty] | 0.0544598 | 0.1264733 | 0.01894591 |  | 0.02472836 | 0.1231022 | 0.02056952 | 0.05913741 | 0.1223967 | 0.01874044 | 0.08972931 | 0.1222361 | 0.02109185
[5 empty] | 0.05499011 | 0.127254 | 0.01910024 |  | 0.02513738 | 0.1238621 | 0.02103599 | 0.05529553 | 0.1231523 | 0.019381 | 0.0955774 | 0.1229906 | 0.02134709
[5 empty] | 0.05462012 | 0.1280347 | 0.01925164 |  | 0.02372925 | 0.124622 | 0.02126073 | 0.05584601 | 0.1239078 | 0.0192082 | 0.09054065 | 0.1237451 | 0.02120458
[5 empty] | 0.05488115 | 0.1288154 | 0.01902167 |  | 0.02480112 | 0.1253819 | 0.02131585 | 0.05538303 | 0.1246634 | 0.01908915 | 0.08964827 | 0.1244997 | 0.02140027
[5 empty] | 0.05348315 | 0.1295961 | 0.01913857 |  | 0.02374307 | 0.1261418 | 0.02116532 | 0.05862578 | 0.1254189 | 0.01932916 | 0.09337385 | 0.1252542 | 0.02113864
[5 empty] | 0.05327879 | 0.1303768 | 0.01944481 |  | 0.02372767 | 0.1269017 | 0.02176611 | 0.05646803 | 0.1261744 | 0.01947823 | 0.09402213 | 0.1260088 | 0.02167985
[5 empty] | 0.05368303 | 0.1311575 | 0.01944287 |  | 0.02459105 | 0.1276616 | 0.02181828 | 0.05878051 | 0.12693 | 0.01965033 | 0.09098191 | 0.1267633 | 0.02147628
[5 empty] | 0.053422 | 0.1319382 | 0.0192399 |  | 0.0249257 | 0.1284215 | 0.02171828 | 0.05768077 | 0.1276855 | 0.01958383 | 0.09122415 | 0.1275179 | 0.02150443
[5 empty] | 0.05408987 | 0.1327189 | 0.01931336 |  | 0.024255 | 0.1291814 | 0.02186611 | 0.05476312 | 0.128441 | 0.01957797 | 0.08887354 | 0.1282724 | 0.02172749
[5 empty] | 0.05261859 | 0.1334996 | 0.01930467 |  | 0.02378539 | 0.1299413 | 0.02236531 | 0.05540358 | 0.1291966 | 0.01980789 | 0.09297583 | 0.1290269 | 0.02192762
[5 empty] | 0.05215262 | 0.1342803 | 0.01944296 |  | 0.02381476 | 0.1307012 | 0.02238754 | 0.05813253 | 0.1299521 | 0.01986753 | 0.08964071 | 0.1297815 | 0.02207725
[5 empty] | 0.05254592 | 0.135061 | 0.01952087 |  | 0.02503566 | 0.131461 | 0.02201404 | 0.05579885 | 0.1307076 | 0.01975224 | 0.0883217 | 0.130536 | 0.02213666
[5 empty] | 0.0524015 | 0.1358417 | 0.01950334 |  | 0.02521399 | 0.1322209 | 0.02218078 | 0.05733087 | 0.1314632 | 0.01974826 | 0.08836898 | 0.1312906 | 0.02179779
[5 empty] | 0.05300936 | 0.1366224 | 0.01947385 |  | 0.02502744 | 0.1329808 | 0.02260392 | 0.05665331 | 0.1322187 | 0.02011894 | 0.09049665 | 0.1320451 | 0.02222215
[5 empty] | 0.05259257 | 0.1374031 | 0.0196052 |  | 0.02456538 | 0.1337407 | 0.0228329 | 0.05756761 | 0.1329742 | 0.02018548 | 0.09265885 | 0.1327997 | 0.02249438
[5 empty] | 0.05178356 | 0.1381838 | 0.01975812 |  | 0.02463951 | 0.1345006 | 0.02279436 | 0.05497242 | 0.1337298 | 0.02006048 | 0.09059942 | 0.1335542 | 0.02228909
[5 empty] | 0.05151962 | 0.1389645 | 0.01959344 |  | 0.02440833 | 0.1352605 | 0.02301115 | 0.05832566 | 0.1344853 | 0.0201008 | 0.09378536 | 0.1343087 | 0.0224676
[5 empty] | 0.05238673 | 0.1397452 | 0.01957424 |  | 0.02517504 | 0.1360204 | 0.02305956 | 0.05542422 | 0.1352408 | 0.02032197 | 0.09363667 | 0.1350633 | 0.0225216
[5 empty] | 0.05169374 | 0.1405259 | 0.01954468 |  | 0.02461625 | 0.1367803 | 0.02327397 | 0.05456842 | 0.1359964 | 0.02043828 | 0.090735 | 0.1358178 | 0.02239515
[5 empty] | 0.05207379 | 0.1413066 | 0.01980685 |  | 0.02413194 | 0.1375402 | 0.02283132 | 0.05462231 | 0.1367519 | 0.02033013 | 0.09079584 | 0.1365724 | 0.02280159
[5 empty] | 0.05234117 | 0.1420873 | 0.01966295 |  | 0.02449657 | 0.1383001 | 0.02315639 | 0.05680297 | 0.1375075 | 0.02033625 | 0.08827535 | 0.1373269 | 0.02277229
[5 empty] | 0.05090883 | 0.142868 | 0.01992178 |  | 0.02490589 | 0.1390599 | 0.02347871 | 0.05537384 | 0.138263 | 0.02056497 | 0.0874579 | 0.1380815 | 0.02302083
[5 empty] | 0.05049131 | 0.1436487 | 0.01991386 |  | 0.0244812 | 0.1398198 | 0.02338053 | 0.05728853 | 0.1390185 | 0.02064328 | 0.09296235 | 0.138836 | 0.02281333
[5 empty] | 0.05112104 | 0.1444294 | 0.01969013 |  | 0.02426504 | 0.1405797 | 0.02324495 | 0.05487247 | 0.1397741 | 0.02053612 | 0.08671456 | 0.1395906 | 0.02260128
[5 empty] | 0.0511205 | 0.1452101 | 0.01969805 |  | 0.02509887 | 0.1413396 | 0.02333611 | 0.05757349 | 0.1405296 | 0.02042689 | 0.08947056 | 0.1403451 | 0.02280877
[5 empty] | 0.05033565 | 0.1459908 | 0.0200602 |  | 0.02414552 | 0.1420995 | 0.02348774 | 0.05660451 | 0.1412851 | 0.02072324 | 0.08900278 | 0.1410996 | 0.02289079
[5 empty] | 0.05146061 | 0.1467715 | 0.01968077 |  | 0.02494214 | 0.1428594 | 0.02342158 | 0.05798808 | 0.1420407 | 0.02068586 | 0.08667133 | 0.1418542 | 0.02296661
[5 empty] | 0.050687 | 0.1475522 | 0.02006219 |  | 0.02469625 | 0.1436193 | 0.02353264 | 0.05745531 | 0.1427962 | 0.02066094 | 0.08753274 | 0.1426087 | 0.0229758
[5 empty] | 0.05008117 | 0.1483329 | 0.01990724 |  | 0.023877 | 0.1443792 | 0.02386109 | 0.05659429 | 0.1435517 | 0.02060695 | 0.09117756 | 0.1433633 | 0.02301256
[5 empty] | 0.05033953 | 0.1491136 | 0.01975632 |  | 0.02498641 | 0.1451391 | 0.02372034 | 0.0573637 | 0.1443073 | 0.02108588 | 0.09112711 | 0.1441178 | 0.02318697
[5 empty] | 0.05053313 | 0.1498943 | 0.01977624 |  | 0.02465121 | 0.145899 | 0.02377273 | 0.05572257 | 0.1450628 | 0.02084369 | 0.08982506 | 0.1448724 | 0.02315232
[5 empty] | 0.04950074 | 0.150675 | 0.01981009 |  | 0.02401817 | 0.1466589 | 0.02369415 | 0.05478412 | 0.1458183 | 0.02069544 | 0.09110226 | 0.1456269 | 0.02304144
[5 empty] | 0.04977747 | 0.1514557 | 0.02005102 |  | 0.02512762 | 0.1474187 | 0.02359891 | 0.05619732 | 0.1465739 | 0.02093973 | 0.08943363 | 0.1463814 | 0.02301603
[5 empty] | 0.0502359 | 0.1522364 | 0.02000309 |  | 0.02446482 | 0.1481786 | 0.02401988 | 0.05484992 | 0.1473294 | 0.02090736 | 0.08685385 | 0.147136 | 0.02328987
[5 empty] | 0.05050193 | 0.1530171 | 0.01976783 |  | 0.02457647 | 0.1489385 | 0.02396249 | 0.05612199 | 0.148085 | 0.02110422 | 0.08871519 | 0.1478905 | 0.02320646
[5 empty] | 0.05029454 | 0.1537978 | 0.01982765 |  | 0.02397327 | 0.1496984 | 0.0237616 | 0.05702466 | 0.1488405 | 0.02098275 | 0.08654878 | 0.1486451 | 0.02327365
[5 empty] | 0.04983372 | 0.1545785 | 0.02012058 |  | 0.02464343 | 0.1504583 | 0.02410378 | 0.0573931 | 0.149596 | 0.02092195 | 0.08560505 | 0.1493996 | 0.02316694
[5 empty] | 0.0489846 | 0.1553592 | 0.01993112 |  | 0.02503809 | 0.1512182 | 0.02379019 | 0.05597005 | 0.1503516 | 0.0209471 | 0.09021645 | 0.1501542 | 0.02296755