## 1
Общество с ограниченной ответственностью "Инженерная геология" (ООО "ИнжГео") | [10 empty] | Общество с ограниченной ответственностью "Инженерная геология" (ООО "ИнжГео")
Юр. адрес: 117279, г. Москва, ул. Миклухо-Маклая, 36 а, этаж 5, пом. XXIII к. 76-84 | [10 empty] | Юр. адрес: 117279, г. Москва, ул. Миклухо-Маклая, 36 а, этаж 5, пом. XXIII к. 76-84 | [8 empty] | нагр |  |  | X0 | Y0 | R |  | нагр |  |  |  | X0 | Y0 | R | нагр |  |  |  | X0 | Y0 | R |  | нагр |  |  |  | X0 | Y0 | R
Телефон/факс +7 (495) 132-30-00, Адрес электронной почты inbox@inj-geo.ru | [10 empty] | Телефон/факс +7 (495) 132-30-00, Адрес электронной почты inbox@inj-geo.ru | [12 empty] | 0 | [7 empty] | 0 | [6 empty] | 0 | [7 empty] | 0
[20 empty] | девиатор | [6 empty] | девиатор | [6 empty] | девиатор | [7 empty] | девиатор
Испытательная лаборатория ООО «ИнжГео» | [10 empty] | Испытательная лаборатория ООО «ИнжГео» | [8 empty] | x0 | Угол | X | Y |  |  |  | x0 |  | Угол | X | Y |  |  | x0 |  | Угол | X | Y |  |  |  | x0 |  | Угол | X | Y
Адрес места осуществления деятельности лаборатории: г. Москва, просп. Вернадского, д. 51, стр. 1 | [10 empty] | Адрес места осуществления деятельности лаборатории: г. Москва, просп. Вернадского, д. 51, стр. 1 | [9 empty] | 0 | [7 empty] | 0 | [6 empty] | 0 | [7 empty] | 0
Телефон +7(910)4557682, E-mail: slg85@mail.ru | [10 empty] | Телефон +7(910)4557682, E-mail: slg85@mail.ru | [9 empty] | 5 | [7 empty] | 5 | [6 empty] | 5 | [7 empty] | 5
[21 empty] | 10 | [7 empty] | 10 | [6 empty] | 10 | [7 empty] | 10
Протокол испытаний № 13-63/23 от 21-11-2022 | [20 empty] | 15 | [7 empty] | 15 | [6 empty] | 15 | [7 empty] | 15
Наименование и адрес заказчика: ООО Регионстрой | [20 empty] | 20 | [7 empty] | 20 | [6 empty] | 20 | [7 empty] | 20
Наименование объекта: Переход трубопровода через р. Енисей | [20 empty] | 25 | [7 empty] | 25 | [6 empty] | 25 | [7 empty] | 25
Наименование используемого метода/методики: ГОСТ 12248.4-2020 | [20 empty] | 30 | [7 empty] | 30 | [6 empty] | 30 | [7 empty] | 30
Условия проведения испытания: температура окружающей среды (18 - 25)0С, влажность воздуха (40 - 75)% | [20 empty] | 35 | [7 empty] | 35 | [6 empty] | 35 | [7 empty] | 35
Дата получение объекта подлежащего испытаниям: 25.10.2022 | [20 empty] | 40 | [7 empty] | 40 | [6 empty] | 40 | [7 empty] | 40
Дата испытания: 25.10.2022-19.11.2023 | [20 empty] | 45 | [7 empty] | 45 | [6 empty] | 45 | [7 empty] | 45
Испытание грунтов методом трехосного сжатия | [10 empty] | Испытание грунтов методом трехосного сжатия | [9 empty] | 50 | [7 empty] | 50 | [6 empty] | 50 | [7 empty] | 50
Лабораторный номер: |  | 1058 | [5 empty] | We, % = | 0.322890956 |  | Лабораторный номер: | [6 empty] | We, % = |  |  | 55 | [7 empty] | 55 | [6 empty] | 55 | [7 empty] | 55
Номер скважины: |  | BH-032 | [5 empty] | ρ, г/см3 = | 1.9 |  | Номер скважины: | [6 empty] | ρ, г/см3 = |  |  | 60 | [7 empty] | 60 | [6 empty] | 60 | [7 empty] | 60
Глубина отбора, м: |  | 0.9 | [5 empty] | ρs, г/см3 = | 2.72 |  | Глубина отбора, м: | [6 empty] | ρs, г/см3 = |  |  | 65 | [7 empty] | 65 | [6 empty] | 65 | [7 empty] | 65
Наименование грунта: |  | Суглинок, после оттаивания текучепластичный, легкий песчанистый | [5 empty] | e, д.е. = | 0.6 |  | Наименование грунта: | [6 empty] | e, д.е. = |  |  | 70 | [7 empty] | 70 | [6 empty] | 70 | [7 empty] | 70
Схема проведения опыта: |  | КД | [5 empty] | IL, д.е. = | 0.892 |  | Схема проведения опыта: | [6 empty] | IL, д.е. = |  |  | 75 | [7 empty] | 75 | [6 empty] | 75 | [7 empty] | 75
Результаты испытаний | [10 empty] | Результаты испытаний | [9 empty] | 80 | [7 empty] | 80 | [6 empty] | 80 | [7 empty] | 80
[21 empty] | 85 | [7 empty] | 85 | [6 empty] | 85 | [7 empty] | 85
[21 empty] | 90 | [7 empty] | 90 | [6 empty] | 90 | [7 empty] | 90
[21 empty] | 95 | [7 empty] | 95 | [6 empty] | 95 | [7 empty] | 95
[21 empty] | 100 | [7 empty] | 100 | [6 empty] | 100 | [7 empty] | 100
[21 empty] | 105 | [7 empty] | 105 | [6 empty] | 105 | [7 empty] | 105
[21 empty] | 110 | [7 empty] | 110 | [6 empty] | 110 | [7 empty] | 110
[21 empty] | 115 | [7 empty] | 115 | [6 empty] | 115 | [7 empty] | 115
[21 empty] | 120 | [7 empty] | 120 | [6 empty] | 120 | [7 empty] | 120
[21 empty] | 125 | [7 empty] | 125 | [6 empty] | 125 | [7 empty] | 125
[21 empty] | 130 | [7 empty] | 130 | [6 empty] | 130 | [7 empty] | 130
[21 empty] | 135 | [7 empty] | 135 | [6 empty] | 135 | [7 empty] | 135
[21 empty] | 140 | [7 empty] | 140 | [6 empty] | 140 | [7 empty] | 140
[21 empty] | 145 | [7 empty] | 145 | [6 empty] | 145 | [7 empty] | 145
[21 empty] | 150 | [7 empty] | 150 | [6 empty] | 150 | [7 empty] | 150
[21 empty] | 155 | [7 empty] | 155 | [6 empty] | 155 | [7 empty] | 155
[21 empty] | 160 | [7 empty] | 160 | [6 empty] | 160 | [7 empty] | 160
[21 empty] | 165 | [7 empty] | 165 | [6 empty] | 165 | [7 empty] | 165
[21 empty] | 170 | [7 empty] | 170 | [6 empty] | 170 | [7 empty] | 170
[21 empty] | 175 | [7 empty] | 175 | [6 empty] | 175 | [7 empty] | 175
[21 empty] | 180 | [7 empty] | 180 | [6 empty] | 180 | [7 empty] | 180
[13 empty] | Давление в камере, Мпа σ3 | Вертикальная нагрузка, Мпа σ1 | Поровое давление, Мпа u
[13 empty] | 0.05 | 0.08571119 |  |  |  |  | 1 | [6 empty] | σ3,кПа | σ1,кПа | u, кПа |  |  |  | 4
[13 empty] | 0.15 | 0.2328716 | [26 empty] | δ3, Мпа | δ1-δ3, МПа | δ1, МПа | δ1, КПа
[13 empty] | 0.25 | 0.3800321 | [20 empty] | С, МПа:
φ, град:
E, Мпа
[26 empty] | x | 0
[26 empty] | y |  |  |  | С, кПа | φ,°
Эффективные значения угла внутреннего трения и удельного сцепления ϕ', С'
[13 empty] | ϕ', град. = | 11
[13 empty] | С', МПа = | 0.005
|  | K0, д.е. | 0.809191 | Эффективное напряжение, Мпа: |  |  |  |  | 0.04045955
|  | Модуль деформации E0, МПа: |  | Точки нахождения модуля Е0, Мпа (полное напряжение): |  |  |  |  | 0.04045955 | 0.06473528
|  | Модуль деформации E50, МПа: |  | qmax Давление при разрушении образца, Мпа (девиатор): |  |  |  |  | 0.07944784
|  | Коэф. Поперечной деформации, ϑ: |  | 0,5 qmax, Мпа (девиатор): |  |  |  |  | 0.03972392
| Начальник исп. лаборатории: | [6 empty] | Семиколенова Л.Г. |  |  |  |  | Начальник исп. лаборатории: |  |  |  |  | Семиколенова Л.Г.
Лист 1 , всего листов 2 | [11 empty] | Лист 2 , всего листов 2
Частичное воспроизведение протокола испытаний без письменного разрешения ООО «ИнжГео» ЗАПРЕЩАЕТСЯ | [11 empty] | Частичное воспроизведение протокола испытаний без письменного разрешения ООО «ИнжГео» ЗАПРЕЩАЕТСЯ
E0 |  |  | E50 |  | Деформация |  |  |  | Первая прочность |  |  | Вторая прочность |  |  | Третья прочность
devE0 | epsE0 |  | dev50 | epsE50 | dev | eps | ev |  | dev1 | eps1 | ev1 | dev1 | eps1 | ev2 | dev1 | eps1 | ev3
0.02427573 | 0.002205252 |  | 0.03972392 | 0.006615757 | 0 | 0 | 0 |  | 0 | 0 | 0 | 0 | 0 | 0 | 0 | 0 | 0
[5 empty] | 0.01018375 | 0.0007765993 | 0 |  | 0.007677905 | 0.0006974751 | 0 | 0.0225 | 0.0006250586 | 0 | 0.0375 | 0.0006551095 | 0
Секущая модуля Е0 |  |  | Линия Q max |  | 0.01869742 | 0.001553199 | 0 |  | 0.01277232 | 0.001516595 | 0 | 0.03589329 | 0.001507918 | 0 | 0.05758367 | 0.001507636 | 0
| 0 |  |  | 0 | 0.02427573 | 0.002205252 | -0.00347483 |  | 0.01596443 | 0.002274893 | -0.001805453 | 0.04143581 | 0.002110355 | -0.002899409 | 0.06501603 | 0.002082306 | -0.002314584
[5 empty] | 0.02878931 | 0.003106397 | -0.003431235 |  | 0.01785559 | 0.002973731 | -0.001815065 | 0.04445659 | 0.003015836 | -0.002901152 | 0.07121563 | 0.003015272 | -0.002347969
[5 empty] | 0.03198977 | 0.003882996 | -0.003425699 |  | 0.0185557 | 0.003791488 | -0.001820687 | 0.04768804 | 0.003769795 | -0.002900861 | 0.07601086 | 0.00376909 | -0.002350771
|  |  | Линия 0,5 Q max |  | 0.03426448 | 0.004659596 | -0.00348694 |  | 0.02028233 | 0.004549786 | -0.001798198 | 0.04862057 | 0.004523754 | -0.002876755 | 0.07698446 | 0.004522909 | -0.002330226
|  |  |  | 0 | 0.0361757 | 0.005436195 | -0.001428102 |  | 0.02023503 | 0.005308083 | -0.001768605 | 0.05024676 | 0.005277713 | -0.002759101 | 0.07989205 | 0.005276727 | -0.002326055
[5 empty] | 0.03934033 | 0.006212794 | -0.001437583 |  | 0.02064078 | 0.006066381 | -0.001764382 | 0.05142334 | 0.006031672 | -0.002778644 | 0.08775575 | 0.006030545 | -0.002343941
[5 empty] | 0.03972392 | 0.006615757 | -0.001442755 |  | 0.02269454 | 0.006824679 | -0.00176403 | 0.05296792 | 0.006785631 | -0.002739283 | 0.0881719 | 0.006784363 | -0.002327216
[5 empty] | 0.04205798 | 0.007765993 | -0.001436721 |  | 0.02249113 | 0.007582976 | -0.001763678 | 0.05547788 | 0.00753959 | -0.002764881 | 0.09293518 | 0.007538181 | -0.002304372
[5 empty] | 0.04470217 | 0.008542592 | -0.001296483 |  | 0.02265778 | 0.008341274 | -0.001632365 | 0.05607502 | 0.008293549 | -0.00245871 | 0.09386679 | 0.008291999 | -0.002314712
Коэфф. Точки |  |  |  |  | 0.04468351 | 0.009319191 | -0.001281033 |  | 0.02389622 | 0.009099571 | -0.001619721 | 0.05886925 | 0.009047508 | -0.00247813 | 0.09296595 | 0.009045817 | -0.002283004
[5 empty] | 0.04636146 | 0.01009579 | -0.00128026 |  | 0.02424668 | 0.009857869 | -0.001622801 | 0.0619119 | 0.009801468 | -0.002451827 | 0.09931955 | 0.009799635 | -0.002304832
[5 empty] | 0.04844345 | 0.01087239 | -0.001277428 |  | 0.02529718 | 0.01061617 | -0.001607239 | 0.06040779 | 0.01055543 | -0.002470509 | 0.1020255 | 0.01055345 | -0.002275421
[5 empty] | 0.04995655 | 0.01164899 | -0.001233877 |  | 0.02558677 | 0.01137446 | -0.001438811 | 0.06188732 | 0.01130939 | -0.002080649 | 0.1015203 | 0.01130727 | -0.002273474
[5 empty] | 0.05198547 | 0.01242559 | -0.00121365 |  | 0.02529465 | 0.01213276 | -0.001428828 | 0.06484391 | 0.01206334 | -0.00207234 | 0.1060712 | 0.01206109 | -0.00226036
[5 empty] | 0.05263569 | 0.01320219 | -0.001220024 |  | 0.02620564 | 0.01289106 | -0.001437955 | 0.06314106 | 0.0128173 | -0.002081688 | 0.1072052 | 0.01281491 | -0.002249055
[5 empty] | 0.05361602 | 0.01397879 | -0.001234245 |  | 0.0268712 | 0.01364936 | -0.001417276 | 0.06504954 | 0.01357126 | -0.002085012 | 0.1036726 | 0.01356873 | -0.002283196
[5 empty] | 0.05528819 | 0.01475539 | -0.001199739 |  | 0.02736743 | 0.01440765 | -0.001209893 | 0.06769784 | 0.01432522 | -0.00168012 | 0.1049174 | 0.01432254 | -0.002223307
[5 empty] | 0.05596489 | 0.01553199 | -0.001185121 |  | 0.02704662 | 0.01516595 | -0.001209051 | 0.06747368 | 0.01507918 | -0.001665629 | 0.1097487 | 0.01507636 | -0.002204706
[5 empty] | 0.0567197 | 0.01630858 | -0.00117906 |  | 0.02707226 | 0.01592425 | -0.001215067 | 0.06790544 | 0.01583314 | -0.001661631 | 0.1136693 | 0.01583018 | -0.00221002
[5 empty] | 0.05900746 | 0.01708518 | -0.001193916 |  | 0.02794897 | 0.01668255 | -0.0009761243 | 0.06848208 | 0.0165871 | -0.001655802 | 0.1103136 | 0.016584 | -0.00217731
[5 empty] | 0.06026153 | 0.01786178 | -0.001163696 |  | 0.02834657 | 0.01744085 | -0.0009760262 | 0.06811672 | 0.01734106 | -0.001281241 | 0.1109413 | 0.01733782 | -0.002161329
[5 empty] | 0.06065171 | 0.01863838 | -0.001157528 |  | 0.02884206 | 0.01819914 | -0.0009889732 | 0.06764317 | 0.01809502 | -0.00128495 | 0.1166127 | 0.01809163 | -0.002168456
[5 empty] | 0.06101367 | 0.01941498 | -0.001171609 |  | 0.02835601 | 0.01895744 | -0.0009744569 | 0.06889378 | 0.01884898 | -0.001278939 | 0.113127 | 0.01884545 | -0.002139301
[5 empty] | 0.06193807 | 0.02019158 | -0.00116707 |  | 0.02801602 | 0.01971574 | -0.0009884828 | 0.07093857 | 0.01960294 | -0.001277788 | 0.1121883 | 0.01959927 | -0.002151179
[5 empty] | 0.06462996 | 0.02096818 | -0.001129081 |  | 0.02957063 | 0.02047404 | -0.0007862669 | 0.06886127 | 0.02035689 | -0.0009647958 | 0.1175911 | 0.02035309 | -0.002110952
[5 empty] | 0.06411166 | 0.02174478 | -0.001131817 |  | 0.0289701 | 0.02123233 | -0.0007947679 | 0.07349185 | 0.02111085 | -0.00097151 | 0.1139866 | 0.02110691 | -0.002111371
[5 empty] | 0.06516684 | 0.02252138 | -0.001145614 |  | 0.03001687 | 0.02199063 | -0.0007909897 | 0.07405078 | 0.02186481 | -0.0009693692 | 0.1170125 | 0.02186072 | -0.002104237
[5 empty] | 0.06530549 | 0.02329798 | -0.001146184 |  | 0.02911378 | 0.02274893 | -0.0007792614 | 0.07316513 | 0.02261877 | -0.0007958279 | 0.1164143 | 0.02261454 | -0.002118295
[5 empty] | 0.06792323 | 0.02407458 | -0.001095997 |  | 0.03031001 | 0.02350723 | -0.0006536502 | 0.07299248 | 0.02337273 | -0.0007924038 | 0.1162716 | 0.02336836 | -0.002034163
[5 empty] | 0.0681105 | 0.02485118 | -0.001106069 |  | 0.02931046 | 0.02426552 | -0.000649358 | 0.07308401 | 0.02412669 | -0.0007886612 | 0.116706 | 0.02412218 | -0.002043291
[5 empty] | 0.06708341 | 0.02562778 | -0.001112045 |  | 0.03023342 | 0.02502382 | -0.0006548858 | 0.07498051 | 0.02488065 | -0.000800128 | 0.1196059 | 0.024876 | -0.002043494
[5 empty] | 0.06838421 | 0.02640437 | -0.001049395 |  | 0.03074142 | 0.02578212 | -0.0005619364 | 0.07226127 | 0.02563461 | -0.0007900149 | 0.1176912 | 0.02562982 | -0.002033757
[5 empty] | 0.07034889 | 0.02718097 | -0.001056547 |  | 0.03088682 | 0.02654042 | -0.0005535051 | 0.07376717 | 0.02638857 | -0.0006812566 | 0.1194276 | 0.02638363 | -0.001927412
[5 empty] | 0.06882259 | 0.02795757 | -0.001046239 |  | 0.03132235 | 0.02729871 | -0.0005606522 | 0.07464112 | 0.02714253 | -0.000677852 | 0.1221214 | 0.02713745 | -0.001922062
[5 empty] | 0.07010029 | 0.02873417 | -0.001059072 |  | 0.03105046 | 0.02805701 | -0.0005530026 | 0.07555519 | 0.02789648 | -0.0006772392 | 0.120795 | 0.02789127 | -0.00190372
[5 empty] | 0.06969054 | 0.02951077 | -0.001044977 |  | 0.03180081 | 0.02881531 | -0.000562439 | 0.07567386 | 0.02865044 | -0.0006784649 | 0.123918 | 0.02864509 | -0.001908306
[5 empty] | 0.07028394 | 0.03028737 | -0.0009751641 |  | 0.03247009 | 0.02957361 | -0.0004865346 | 0.07519598 | 0.0294044 | -0.0005885148 | 0.1264392 | 0.02939891 | -0.001739202
[5 empty] | 0.07225117 | 0.03106397 | -0.0009831757 |  | 0.0317782 | 0.0303319 | -0.0004848375 | 0.07776579 | 0.03015836 | -0.0005847956 | 0.120368 | 0.03015272 | -0.001752422
[5 empty] | 0.07277234 | 0.03184057 | -0.0009719399 |  | 0.03260713 | 0.0310902 | -0.0004841102 | 0.07824689 | 0.03091232 | -0.0005948905 | 0.1220022 | 0.03090654 | -0.001731375
[5 empty] | 0.0722248 | 0.03261717 | -0.0008949704 |  | 0.03227346 | 0.0318485 | -0.0004864861 | 0.07799213 | 0.03166628 | -0.0005909942 | 0.1239249 | 0.03166036 | -0.00173868
[5 empty] | 0.07250093 | 0.03339377 | -0.0008882213 |  | 0.03185839 | 0.0326068 | -0.0004199389 | 0.07916075 | 0.03242024 | -0.000516047 | 0.1268108 | 0.03241418 | -0.001524601
[5 empty] | 0.07445225 | 0.03417037 | -0.0008911518 |  | 0.03209863 | 0.0333651 | -0.0004224378 | 0.0791365 | 0.0331742 | -0.0005129968 | 0.1281872 | 0.033168 | -0.001526735
[5 empty] | 0.07304643 | 0.03494697 | -0.0008839586 |  | 0.03236749 | 0.03412339 | -0.0004245978 | 0.07695405 | 0.03392816 | -0.0005123247 | 0.1253824 | 0.03392181 | -0.001530545
[5 empty] | 0.07306251 | 0.03572357 | -0.0008873332 |  | 0.03313126 | 0.03488169 | -0.0004251061 | 0.07967203 | 0.03468212 | -0.0004546051 | 0.12575 | 0.03467563 | -0.001521249
[5 empty] | 0.07390552 | 0.03650016 | -0.0007883513 |  | 0.03387546 | 0.03563999 | -0.0003661549 | 0.07895002 | 0.03543607 | -0.0004533814 | 0.1277193 | 0.03542945 | -0.001268272
[5 empty] | 0.07584898 | 0.03727676 | -0.0007796424 |  | 0.03382943 | 0.03639829 | -0.0003646095 | 0.07938398 | 0.03619003 | -0.0004528376 | 0.1236486 | 0.03618327 | -0.001266871
[5 empty] | 0.07448983 | 0.03805336 | -0.0007892928 |  | 0.03335637 | 0.03715658 | -0.0003714535 | 0.07831369 | 0.03694399 | -0.0004512514 | 0.1271305 | 0.03693709 | -0.001285465
[5 empty] | 0.07607029 | 0.03882996 | -0.0007817608 |  | 0.03379828 | 0.03791488 | -0.0003682155 | 0.08081621 | 0.03769795 | -0.0004520218 | 0.1293553 | 0.0376909 | -0.001261776
[5 empty] | 0.07588545 | 0.03960656 | -0.0006643482 |  | 0.03495851 | 0.03867318 | -0.0003139303 | 0.08137757 | 0.03845191 | -0.000388737 | 0.1269201 | 0.03844472 | -0.001000731
[5 empty] | 0.0755787 | 0.04038316 | -0.0006684129 |  | 0.0349923 | 0.03943148 | -0.0003132755 | 0.07943681 | 0.03920587 | -0.0003920639 | 0.1311144 | 0.03919854 | -0.0009988357
[5 empty] | 0.07719975 | 0.04115976 | -0.0006661473 |  | 0.034992 | 0.04018977 | -0.0003112802 | 0.08038641 | 0.03995983 | -0.0003906157 | 0.1246288 | 0.03995236 | -0.00100093
[5 empty] | 0.07653319 | 0.04193636 | -0.0006600835 |  | 0.03531292 | 0.04094807 | -0.0003092536 | 0.07975288 | 0.04071379 | -0.0003906157 | 0.1250413 | 0.04070618 | -0.00098936
[5 empty] | 0.07671795 | 0.04271296 | -0.0005378282 |  | 0.0354896 | 0.04170637 | -0.0002504535 | 0.08030658 | 0.04146775 | -0.0003216907 | 0.1321388 | 0.04145999 | -0.0007051868
[5 empty] | 0.07812596 | 0.04348956 | -0.0005296195 |  | 0.03474749 | 0.04246467 | -0.0002462763 | 0.08124036 | 0.04222171 | -0.0003224682 | 0.1276652 | 0.04221381 | -0.0007012409
[5 empty] | 0.07759338 | 0.04426616 | -0.0005304724 |  | 0.03565275 | 0.04322296 | -0.0002465001 | 0.08063151 | 0.04297567 | -0.0003239584 | 0.1328354 | 0.04296763 | -0.0007072302
[5 empty] | 0.07930493 | 0.04504276 | -0.0005348432 |  | 0.03473449 | 0.04398126 | -0.0002507518 | 0.08079487 | 0.04372962 | -0.0003215287 | 0.1329436 | 0.04372145 | -0.0007046231
[5 empty] | 0.07841414 | 0.04581936 | -0.0003814941 |  | 0.03529634 | 0.04473956 | -0.0001724477 | 0.07992172 | 0.04448358 | -0.0002418791 | 0.1317018 | 0.04447527 | -0.0004065314
[5 empty] | 0.07785764 | 0.04659596 | -0.0003822244 |  | 0.03487436 | 0.04549786 | -0.0001735324 | 0.08198087 | 0.04523754 | -0.0002427792 | 0.1304369 | 0.04522909 | -0.0004073806
[5 empty] | 0.07946068 | 0.04737255 | -0.0003824934 |  | 0.03510684 | 0.04625615 | -0.0001736013 | 0.08300383 | 0.0459915 | -0.0002439469 | 0.1333644 | 0.0459829 | -0.0004060867
[5 empty] | 0.07984229 | 0.04814915 | -0.0003848379 |  | 0.0359695 | 0.04701445 | -0.0001708982 | 0.08047717 | 0.04674546 | -0.0002454308 | 0.1280649 | 0.04673672 | -0.0004020836
[5 empty] | 0.07906842 | 0.04892575 | -0.0002205867 |  | 0.03623868 | 0.04777275 | -7.548454e-05 | 0.08207146 | 0.04749942 | -0.0001426274 | 0.1264256 | 0.04749054 | -0.0001052715
[5 empty] | 0.0790608 | 0.04970235 | -0.0002210486 |  | 0.03650383 | 0.04853105 | -7.641955e-05 | 0.08320755 | 0.04825338 | -0.0001427408 | 0.1300321 | 0.04824436 | -0.0001055994
[5 empty] | 0.08046784 | 0.05047895 | -0.0002193548 |  | 0.03608746 | 0.04928934 | -7.567458e-05 | 0.08190578 | 0.04900734 | -0.0001423582 | 0.1304476 | 0.04899818 | -0.0001057898
[5 empty] | 0.0805003 | 0.05125555 | -0.0002219505 |  | 0.03571119 | 0.05004764 | -7.579621e-05 | 0.08442672 | 0.0497613 | -0.0001413238 | 0.1275951 | 0.04975199 | -0.0001056629
[5 empty] | 0.0783038 | 0.05203215 | -3.980458e-05 |  | 0.03570207 | 0.05080594 | 4.894656e-05 | 0.08287162 | 0.05051526 | -1.168822e-05 | 0.1274486 | 0.05050581 | 0.0001810708
[5 empty] | 0.07944784 | 0.05280875 | -3.956284e-05 |  | 0.03490755 | 0.05156424 | 4.849969e-05 | 0.08158987 | 0.05126921 | -1.168588e-05 | 0.1283363 | 0.05125963 | 0.0001805268
[5 empty] | 0.07877593 | 0.05358535 | -3.984421e-05 |  | 0.03630048 | 0.05232254 | 4.889313e-05 | 0.08505372 | 0.05202317 | -1.178155e-05 | 0.126232 | 0.05201345 | 0.0001819049
[5 empty] | 0.08055351 | 0.05436195 | -3.968965e-05 |  | 0.03640144 | 0.05308083 | 4.846569e-05 | 0.083087 | 0.05277713 | 0.0001696304 | 0.1273668 | 0.05276727 | 0.000181923
[5 empty] | 0.07882428 | 0.05513855 | 0.0001655898 |  | 0.03505731 | 0.05383913 | 0.000231683 | 0.08428268 | 0.05353109 | 0.0001670712 | 0.129347 | 0.05352108 | 0.0004590321
[5 empty] | 0.07854109 | 0.05591515 | 0.0001635672 |  | 0.0354462 | 0.05459743 | 0.0002341569 | 0.08300816 | 0.05428505 | 0.0001684013 | 0.1329312 | 0.0542749 | 0.0004519868
[5 empty] | 0.0791162 | 0.05669175 | 0.000163633 |  | 0.03570072 | 0.05535573 | 0.0002319864 | 0.08110509 | 0.05503901 | 0.0001681488 | 0.1267032 | 0.05502872 | 0.0004567594
[5 empty] | 0.07948442 | 0.05746834 | 0.0001632219 |  | 0.03535925 | 0.05611402 | 0.0002332 | 0.0810632 | 0.05579297 | 0.0001682498 | 0.1322447 | 0.05578254 | 0.0004583503
[5 empty] | 0.07912219 | 0.05824494 | 0.00041187 |  | 0.03603872 | 0.05687232 | 0.0004797236 | 0.08069698 | 0.05654693 | 0.0004173516 | 0.1291589 | 0.05653636 | 0.0007270984
[5 empty] | 0.07798611 | 0.05902154 | 0.0004068407 |  | 0.0347044 | 0.05763062 | 0.0004880565 | 0.08393078 | 0.05730089 | 0.0004158856 | 0.1251848 | 0.05729017 | 0.0007212383
[5 empty] | 0.07817532 | 0.05979814 | 0.0004086398 |  | 0.03462201 | 0.05838892 | 0.0004859249 | 0.08229228 | 0.05805485 | 0.0004166395 | 0.1255827 | 0.05804399 | 0.0007271708
[5 empty] | 0.07873406 | 0.06057474 | 0.0004096211 |  | 0.03602812 | 0.05914721 | 0.0004798205 | 0.08056815 | 0.05880881 | 0.0004192784 | 0.1315529 | 0.05879781 | 0.0007245663
[5 empty] | 0.07863011 | 0.06135134 | 0.0007014042 |  | 0.03607198 | 0.05990551 | 0.0008001711 | 0.08093574 | 0.05956276 | 0.0007365468 | 0.1258273 | 0.05955163 | 0.0009939269
[5 empty] | 0.07818793 | 0.06212794 | 0.0007006391 |  | 0.03502953 | 0.06066381 | 0.0008007304 | 0.08251121 | 0.06031672 | 0.0007414172 | 0.1274497 | 0.06030545 | 0.001000916
[5 empty] | 0.07685667 | 0.06290454 | 0.0006922932 |  | 0.03559322 | 0.06142211 | 0.0008038467 | 0.08316691 | 0.06107068 | 0.0007325619 | 0.1301073 | 0.06105927 | 0.001000616
[5 empty] | 0.07735044 | 0.06368114 | 0.0006958402 |  | 0.03443428 | 0.0621804 | 0.0008053649 | 0.08053134 | 0.06182464 | 0.000739351 | 0.1300328 | 0.06181308 | 0.0009893342
[5 empty] | 0.07665233 | 0.06445774 | 0.001022663 |  | 0.03427613 | 0.0629387 | 0.001166605 | 0.07917908 | 0.0625786 | 0.001118495 | 0.129003 | 0.0625669 | 0.001282633
[5 empty] | 0.07741784 | 0.06523434 | 0.001023586 |  | 0.03501424 | 0.063697 | 0.001165783 | 0.08129208 | 0.06333256 | 0.001113776 | 0.1267213 | 0.06332072 | 0.001295916
[5 empty] | 0.07517826 | 0.06601094 | 0.001023483 |  | 0.03551851 | 0.0644553 | 0.001172124 | 0.07773698 | 0.06408652 | 0.001121754 | 0.1260828 | 0.06407454 | 0.001302364
[5 empty] | 0.07574338 | 0.06678754 | 0.001413727 |  | 0.03462967 | 0.06521359 | 0.00118469 | 0.07874743 | 0.06484048 | 0.001117259 | 0.1216474 | 0.06482836 | 0.001301848
[5 empty] | 0.07455421 | 0.06756413 | 0.001386561 |  | 0.03489012 | 0.06597189 | 0.001620467 | 0.07866982 | 0.06559444 | 0.001572144 | 0.1233519 | 0.06558217 | 0.001610798
[5 empty] | 0.07567509 | 0.06834073 | 0.001406165 |  | 0.03519779 | 0.06673019 | 0.001615323 | 0.08100982 | 0.0663484 | 0.00158332 | 0.1219008 | 0.06633599 | 0.001594243
[5 empty] | 0.07464797 | 0.06911733 | 0.001387682 |  | 0.03448097 | 0.06748849 | 0.001617091 | 0.07762661 | 0.06710235 | 0.001585208 | 0.1246278 | 0.06708981 | 0.001615298
[5 empty] | 0.07403363 | 0.06989393 | 0.001411627 |  | 0.03399096 | 0.06824679 | 0.001602301 | 0.07922031 | 0.06785631 | 0.001572459 | 0.1240569 | 0.06784363 | 0.001615459
[5 empty] | 0.07500881 | 0.07067053 | 0.001837041 |  | 0.03387869 | 0.06900508 | 0.002109026 | 0.07857388 | 0.06861027 | 0.002106702 | 0.1234804 | 0.06859745 | 0.001967155
[5 empty] | 0.07253743 | 0.07144713 | 0.001833945 |  | 0.0336385 | 0.06976338 | 0.002100013 | 0.07806333 | 0.06936423 | 0.002105241 | 0.1191404 | 0.06935126 | 0.001960485
[5 empty] | 0.07377567 | 0.07222373 | 0.001829574 |  | 0.03451382 | 0.07052168 | 0.002099594 | 0.07852919 | 0.07011819 | 0.002076648 | 0.1198242 | 0.07010508 | 0.001962643
[5 empty] | 0.07250933 | 0.07300033 | 0.00183613 |  | 0.03322161 | 0.07127998 | 0.002116153 | 0.07672697 | 0.07087215 | 0.002637163 | 0.1234718 | 0.0708589 | 0.001963428
[5 empty] | 0.07312608 | 0.07377693 | 0.002306857 |  | 0.03293627 | 0.07203827 | 0.002643711 | 0.07757932 | 0.07162611 | 0.002680002 | 0.1225842 | 0.07161272 | 0.002352886
[5 empty] | 0.07323237 | 0.07455353 | 0.002277557 |  | 0.03382132 | 0.07279657 | 0.002636064 | 0.07571988 | 0.07238007 | 0.002652862 | 0.1222524 | 0.07236654 | 0.002359266
[5 empty] | 0.0714429 | 0.07533013 | 0.002287171 |  | 0.03361706 | 0.07355487 | 0.002657686 | 0.07727675 | 0.07313403 | 0.00265233 | 0.1229188 | 0.07312035 | 0.002362575
[5 empty] | 0.07162605 | 0.07610673 | 0.00231029 |  | 0.03404638 | 0.07431317 | 0.002651094 | 0.07489126 | 0.07388799 | 0.002677874 | 0.1163085 | 0.07387417 | 0.002795988
[5 empty] | 0.0721025 | 0.07688333 | 0.002807481 |  | 0.03368249 | 0.07507146 | 0.003206972 | 0.07339633 | 0.07464195 | 0.003293343 | 0.1157282 | 0.07462799 | 0.002828155
[5 empty] | 0.06996961 | 0.07765993 | 0.002809726 |  | 0.0323957 | 0.07582976 | 0.00322924 | 0.07393498 | 0.0753959 | 0.003310469 | 0.1204191 | 0.07538181 | 0.002834927
[5 empty] | 0.06936445 | 0.07843652 | 0.002823753 |  | 0.03322217 | 0.07658806 | 0.003197936 | 0.07414434 | 0.07614986 | 0.003260739 | 0.1199142 | 0.07613563 | 0.002831823
[5 empty] | 0.07110304 | 0.07921312 | 0.002808604 |  | 0.03220458 | 0.07734636 | 0.003195354 | 0.07272762 | 0.07690382 | 0.003300259 | 0.1185331 | 0.07688945 | 0.002798528
[5 empty] | 0.06901884 | 0.07998972 | 0.003349244 |  | 0.03361727 | 0.07810465 | 0.003827891 | 0.0759354 | 0.07765778 | 0.003986591 | 0.1179683 | 0.07764326 | 0.003334374
[5 empty] | 0.06851817 | 0.08076632 | 0.003401507 |  | 0.0327926 | 0.07886295 | 0.003829823 | 0.07391822 | 0.07841174 | 0.003945172 | 0.1135995 | 0.07839708 | 0.003323661
[5 empty] | 0.06870174 | 0.08154292 | 0.003360371 |  | 0.03301999 | 0.07962125 | 0.003876198 | 0.07212068 | 0.0791657 | 0.003956323 | 0.1141178 | 0.0791509 | 0.0033712
[5 empty] | 0.06826504 | 0.08231952 | 0.003365428 |  | 0.03227385 | 0.08037955 | 0.003838711 | 0.07493517 | 0.07991966 | 0.004006106 | 0.1158502 | 0.07990472 | 0.003990716
[5 empty] | 0.06809736 | 0.08309612 | 0.00402553 |  | 0.03229595 | 0.08113784 | 0.004605954 | 0.07386754 | 0.08067362 | 0.004838161 | 0.1164927 | 0.08065854 | 0.00398716
[5 empty] | 0.06916672 | 0.08387272 | 0.003990824 |  | 0.03179159 | 0.08189614 | 0.00458899 | 0.07066076 | 0.08142758 | 0.004843992 | 0.1138245 | 0.08141235 | 0.003962265
[5 empty] | 0.06732978 | 0.08464932 | 0.00395133 |  | 0.03206825 | 0.08265444 | 0.00456469 | 0.07192381 | 0.08218154 | 0.004896469 | 0.1173334 | 0.08216617 | 0.003930257
[5 empty] | 0.06812174 | 0.08542592 | 0.00401077 |  | 0.03230256 | 0.08341274 | 0.004574318 | 0.07067125 | 0.08293549 | 0.004842534 | 0.1109088 | 0.08291999 | 0.003944088
[5 empty] | 0.06667091 | 0.08620252 | 0.004768128 |  | 0.03256072 | 0.08417104 | 0.005798348 | 0.07110341 | 0.08368945 | 0.00646871 | 0.116723 | 0.08367381 | 0.004762405
[5 empty] | 0.06721661 | 0.08697912 | 0.004731177 |  | 0.0315272 | 0.08492933 | 0.005744039 | 0.07237342 | 0.08444341 | 0.006414054 | 0.1153622 | 0.08442763 | 0.004772433
[5 empty] | 0.06735437 | 0.08775572 | 0.004767654 |  | 0.03202425 | 0.08568763 | 0.005832435 | 0.07071808 | 0.08519737 | 0.006370329 | 0.1152694 | 0.08518144 | 0.004764315
[5 empty] | 0.06715067 | 0.08853231 | 0.004734019 |  | 0.03074632 | 0.08644593 | 0.005726128 | 0.06875578 | 0.08595133 | 0.00642177 | 0.114991 | 0.08593526 | 0.006578149
[5 empty] | 0.06621989 | 0.08930891 | 0.006025387 |  | 0.03062155 | 0.08720423 | 0.007366924 | 0.07163069 | 0.08670529 | 0.008596484 | 0.1089142 | 0.08668908 | 0.006526609
[5 empty] | 0.06769993 | 0.09008551 | 0.005924486 |  | 0.03037868 | 0.08796252 | 0.007470632 | 0.07050857 | 0.08745925 | 0.008599895 | 0.1092144 | 0.0874429 | 0.006562491
[5 empty] | 0.06673459 | 0.09086211 | 0.006015237 |  | 0.03024559 | 0.08872082 | 0.007344701 | 0.06921342 | 0.08821321 | 0.008455781 | 0.1127274 | 0.08819672 | 0.006497904
[5 empty] | 0.06660992 | 0.09163871 | 0.006030163 |  | 0.03029481 | 0.08947912 | 0.007366184 | 0.07086942 | 0.08896717 | 0.008568343 | 0.1113207 | 0.08895053 | 0.00652139
[5 empty] | 0.06545158 | 0.09241531 | 0.007536235 |  | 0.03061434 | 0.09023742 | 0.009393966 | 0.06993126 | 0.08972113 | 0.01081621 | 0.1095906 | 0.08970435 | 0.008912586
[5 empty] | 0.06561192 | 0.09319191 | 0.007595438 |  | 0.03095379 | 0.09099571 | 0.009264657 | 0.06888803 | 0.09047508 | 0.01090993 | 0.1099881 | 0.09045817 | 0.008995923
[5 empty] | 0.06629648 | 0.09396851 | 0.007530163 |  | 0.0309368 | 0.09175401 | 0.009370709 | 0.06767497 | 0.09122904 | 0.01081621 | 0.1064619 | 0.09121199 | 0.008902728
[5 empty] | 0.06612988 | 0.09474511 | 0.009473287 |  | 0.02919058 | 0.09251231 | 0.00937629 | 0.0692925 | 0.091983 | 0.01090993 | 0.1117128 | 0.09196581 | 0.01162264
[5 empty] | 0.06680557 | 0.09552171 | 0.009485546 |  | 0.03036446 | 0.09327061 | 0.01124536 | 0.06999249 | 0.09273696 | 0.01333662 | 0.1072948 | 0.09271963 | 0.01178733
[5 empty] | 0.06620748 | 0.09629831 | 0.009513835 |  | 0.02896091 | 0.0940289 | 0.01124762 | 0.06628354 | 0.09349092 | 0.01340306 | 0.1053259 | 0.09347344 | 0.01178616
[5 empty] | 0.06483876 | 0.09707491 | 0.009371444 |  | 0.02907356 | 0.0947872 | 0.01137972 | 0.06786911 | 0.09424488 | 0.01337382 | 0.110778 | 0.09422726 | 0.01178733
[5 empty] | 0.06452336 | 0.09785151 | 0.009491204 |  | 0.02978911 | 0.0955455 | 0.01136617 | 0.06729976 | 0.09499884 | 0.01325688 | 0.1077034 | 0.09498108 | 0.01162965
[5 empty] | 0.06507726 | 0.0986281 | 0.01128375 |  | 0.02905597 | 0.0963038 | 0.01308888 | 0.0693086 | 0.0957528 | 0.01541142 | 0.1039229 | 0.0957349 | 0.01440566
[5 empty] | 0.06592668 | 0.0994047 | 0.01125431 |  | 0.02951993 | 0.09706209 | 0.01311527 | 0.06766622 | 0.09650676 | 0.01554426 | 0.1041883 | 0.09648872 | 0.01437854
[5 empty] | 0.06479191 | 0.1001813 | 0.01136868 |  | 0.02885901 | 0.09782039 | 0.01319578 | 0.06562243 | 0.09726072 | 0.01539906 | 0.1052771 | 0.09724253 | 0.0142515
[5 empty] | 0.06583107 | 0.1009579 | 0.01124978 |  | 0.02840891 | 0.09857869 | 0.0132103 | 0.06706661 | 0.09801468 | 0.01533727 | 0.1032676 | 0.09799635 | 0.01424579
[5 empty] | 0.06395364 | 0.1017345 | 0.01314606 |  | 0.02861579 | 0.09933699 | 0.01494914 | 0.06825792 | 0.09876863 | 0.01710922 | 0.1051112 | 0.09875017 | 0.01641318
[5 empty] | 0.06550738 | 0.1025111 | 0.01302943 |  | 0.02888949 | 0.1000953 | 0.01483774 | 0.06824371 | 0.09952259 | 0.01712463 | 0.1089475 | 0.09950399 | 0.01634946
[5 empty] | 0.06508425 | 0.1032877 | 0.01316047 |  | 0.02839472 | 0.1008536 | 0.01474267 | 0.06759086 | 0.1002766 | 0.01724789 | 0.1024797 | 0.1002578 | 0.01642952
[5 empty] | 0.06413807 | 0.1040643 | 0.01300191 |  | 0.02832919 | 0.1016119 | 0.0149328 | 0.06718922 | 0.1010305 | 0.01718968 | 0.1080621 | 0.1010116 | 0.01630371
[5 empty] | 0.06408417 | 0.1048409 | 0.01455021 |  | 0.02734496 | 0.1023702 | 0.01609311 | 0.06580527 | 0.1017845 | 0.01790543 | 0.1015145 | 0.1017654 | 0.01757826
[5 empty] | 0.06480406 | 0.1056175 | 0.01455313 |  | 0.02806548 | 0.1031285 | 0.01621857 | 0.0651934 | 0.1025384 | 0.01803903 | 0.1055769 | 0.1025193 | 0.017587
[5 empty] | 0.06324461 | 0.1063941 | 0.01464953 |  | 0.02732608 | 0.1038868 | 0.01624592 | 0.06621782 | 0.1032924 | 0.01820331 | 0.1068013 | 0.1032731 | 0.01753457
[5 empty] | 0.0647556 | 0.1071707 | 0.01455751 |  | 0.02686136 | 0.1046451 | 0.01685888 | 0.06530757 | 0.1040463 | 0.01797945 | 0.1008816 | 0.1040269 | 0.01741047
[5 empty] | 0.06417806 | 0.1079473 | 0.01563352 |  | 0.02670674 | 0.1054034 | 0.01673469 | 0.06530684 | 0.1048003 | 0.01808838 | 0.104652 | 0.1047807 | 0.01813148
[5 empty] | 0.06261226 | 0.1087239 | 0.01572435 |  | 0.02706276 | 0.1061617 | 0.01670615 | 0.0660627 | 0.1055543 | 0.01841686 | 0.1017457 | 0.1055345 | 0.01814602
[5 empty] | 0.06319036 | 0.1095005 | 0.01571496 |  | 0.02712459 | 0.10692 | 0.01672797 | 0.06662444 | 0.1063082 | 0.0181851 | 0.1047334 | 0.1062884 | 0.017997
[5 empty] | 0.06276928 | 0.1102771 | 0.01576038 |  | 0.02666993 | 0.1076783 | 0.01669105 | 0.06714338 | 0.1070622 | 0.01826357 | 0.1001776 | 0.1070422 | 0.01884396
[5 empty] | 0.06359326 | 0.1110537 | 0.01620305 |  | 0.02700152 | 0.1084366 | 0.01740922 | 0.06645481 | 0.1078161 | 0.01823094 | 0.1041474 | 0.107796 | 0.01869896
[5 empty] | 0.06304832 | 0.1118303 | 0.01618031 |  | 0.02727085 | 0.1091949 | 0.0174769 | 0.06473265 | 0.1085701 | 0.01834305 | 0.1036099 | 0.1085498 | 0.01878182
[5 empty] | 0.06348723 | 0.1126069 | 0.01620955 |  | 0.02714811 | 0.1099532 | 0.01724089 | 0.06717249 | 0.1093241 | 0.01852315 | 0.1032846 | 0.1093036 | 0.01897578
[5 empty] | 0.06349124 | 0.1133835 | 0.01619656 |  | 0.02707187 | 0.1107115 | 0.01733981 | 0.06588402 | 0.110078 | 0.01845515 | 0.1044345 | 0.1100574 | 0.01901721
[5 empty] | 0.0628763 | 0.1141601 | 0.0167352 |  | 0.02598537 | 0.1114697 | 0.01805904 | 0.06582505 | 0.110832 | 0.0185093 | 0.1030232 | 0.1108113 | 0.01946358
[5 empty] | 0.06287081 | 0.1149367 | 0.01672515 |  | 0.02597248 | 0.112228 | 0.01793196 | 0.06570246 | 0.1115859 | 0.0185019 | 0.1007743 | 0.1115651 | 0.01963668
[5 empty] | 0.06175401 | 0.1157133 | 0.01677711 |  | 0.02575374 | 0.1129863 | 0.01794986 | 0.06598982 | 0.1123399 | 0.01841866 | 0.1004902 | 0.1123189 | 0.01950637
[5 empty] | 0.06209945 | 0.1164899 | 0.01676203 |  | 0.02684022 | 0.1137446 | 0.01777625 | 0.06393295 | 0.1130939 | 0.01839832 | 0.1012913 | 0.1130727 | 0.01946552
[5 empty] | 0.06211561 | 0.1172665 | 0.01716102 |  | 0.02568469 | 0.1145029 | 0.01825568 | 0.06422271 | 0.1138478 | 0.01857087 | 0.1022314 | 0.1138265 | 0.02007772
[5 empty] | 0.06115786 | 0.1180431 | 0.01736291 |  | 0.02669332 | 0.1152612 | 0.01850611 | 0.06380381 | 0.1146018 | 0.01844622 | 0.09577066 | 0.1145803 | 0.0198594
[5 empty] | 0.06092953 | 0.1188197 | 0.01732667 |  | 0.0264309 | 0.1160195 | 0.01847296 | 0.06289195 | 0.1153557 | 0.01873831 | 0.1007958 | 0.1153342 | 0.01984137
[5 empty] | 0.06110069 | 0.1195963 | 0.01734048 |  | 0.02593441 | 0.1167778 | 0.01840483 | 0.06597777 | 0.1161097 | 0.01848901 | 0.09790354 | 0.116088 | 0.01984938
[5 empty] | 0.06142472 | 0.1203729 | 0.01761529 |  | 0.02587181 | 0.1175361 | 0.01897544 | 0.06429477 | 0.1168637 | 0.01871906 | 0.09797625 | 0.1168418 | 0.02074554
[5 empty] | 0.06175824 | 0.1211495 | 0.01770744 |  | 0.02601444 | 0.1182944 | 0.01874864 | 0.06665028 | 0.1176176 | 0.01868726 | 0.1001018 | 0.1175956 | 0.02055837
[5 empty] | 0.06151028 | 0.1219261 | 0.01784565 |  | 0.02515166 | 0.1190527 | 0.0190586 | 0.06591477 | 0.1183716 | 0.01866669 | 0.09496175 | 0.1183494 | 0.02041439
[5 empty] | 0.06100864 | 0.1227027 | 0.01768795 |  | 0.02600622 | 0.119811 | 0.01895843 | 0.06442993 | 0.1191255 | 0.01885558 | 0.09733111 | 0.1191033 | 0.02112477
[5 empty] | 0.06214473 | 0.1234793 | 0.01800993 |  | 0.02587128 | 0.1205693 | 0.01929518 | 0.06554256 | 0.1198795 | 0.01870375 | 0.09938509 | 0.1198571 | 0.02118376
[5 empty] | 0.06125803 | 0.1242559 | 0.01826045 |  | 0.02499149 | 0.1213276 | 0.01916745 | 0.0654978 | 0.1206334 | 0.01876013 | 0.09620309 | 0.1206109 | 0.02086566
[5 empty] | 0.06055613 | 0.1250325 | 0.01809525 |  | 0.02479203 | 0.1220859 | 0.01935905 | 0.06448967 | 0.1213874 | 0.01866805 | 0.09555557 | 0.1213647 | 0.02104262
[5 empty] | 0.0600485 | 0.1258091 | 0.01825319 |  | 0.02506758 | 0.1228442 | 0.01949259 | 0.06539063 | 0.1221414 | 0.0188522 | 0.09255759 | 0.1221185 | 0.02099627
[5 empty] | 0.06169663 | 0.1265857 | 0.01837434 |  | 0.0248704 | 0.1236025 | 0.01983542 | 0.06464273 | 0.1228953 | 0.01878735 | 0.09326473 | 0.1228723 | 0.02173293
[5 empty] | 0.0604719 | 0.1273623 | 0.01842443 |  | 0.02489971 | 0.1243608 | 0.01980576 | 0.06447482 | 0.1236493 | 0.01888358 | 0.09690762 | 0.1236262 | 0.02145533
[5 empty] | 0.05976489 | 0.1281389 | 0.01849494 |  | 0.0251923 | 0.1251191 | 0.01992242 | 0.06458666 | 0.1244032 | 0.01874018 | 0.09360912 | 0.12438 | 0.02167698
[5 empty] | 0.05976522 | 0.1289155 | 0.01866007 |  | 0.02523091 | 0.1258774 | 0.01988485 | 0.06313716 | 0.1251572 | 0.01879721 | 0.09714451 | 0.1251338 | 0.02138001
[5 empty] | 0.05996705 | 0.1296921 | 0.01899633 |  | 0.02438085 | 0.1266357 | 0.02021089 | 0.06198939 | 0.1259112 | 0.0189525 | 0.09571428 | 0.1258876 | 0.02193633
[5 empty] | 0.06075171 | 0.1304687 | 0.01883928 |  | 0.02502017 | 0.127394 | 0.02007182 | 0.06383883 | 0.1266651 | 0.01888432 | 0.09349607 | 0.1266414 | 0.02198897
[5 empty] | 0.05907447 | 0.1312453 | 0.0190966 |  | 0.02514461 | 0.1281523 | 0.02007182 | 0.06363536 | 0.1274191 | 0.01878395 | 0.09716415 | 0.1273953 | 0.02183765
[5 empty] | 0.06045051 | 0.1320219 | 0.01895848 |  | 0.02385388 | 0.1289106 | 0.02003554 | 0.06537935 | 0.128173 | 0.01912672 | 0.09460753 | 0.1281491 | 0.02186835
[5 empty] | 0.06012045 | 0.1327985 | 0.01941577 |  | 0.02516596 | 0.1296689 | 0.02056159 | 0.06239923 | 0.128927 | 0.01912999 | 0.09075181 | 0.1289029 | 0.0224369
[5 empty] | 0.05938116 | 0.1335751 | 0.01934647 |  | 0.02440132 | 0.1304272 | 0.02031971 | 0.06393187 | 0.129681 | 0.01895521 | 0.09369685 | 0.1296567 | 0.02229199
[5 empty] | 0.05976322 | 0.1343517 | 0.01924444 |  | 0.02499974 | 0.1311855 | 0.02037506 | 0.06510203 | 0.1304349 | 0.01907869 | 0.09403329 | 0.1304105 | 0.02243467
[5 empty] | 0.06023447 | 0.1351283 | 0.01930797 |  | 0.02470753 | 0.1319438 | 0.02038326 | 0.06155164 | 0.1311889 | 0.01891912 | 0.09375419 | 0.1311643 | 0.02222511
[5 empty] | 0.05846144 | 0.1359049 | 0.01947058 |  | 0.02374975 | 0.1327021 | 0.0209589 | 0.06556574 | 0.1319428 | 0.01889532 | 0.09238192 | 0.1319182 | 0.02242894
[5 empty] | 0.05893363 | 0.1366815 | 0.01972265 |  | 0.02403314 | 0.1334604 | 0.02068225 | 0.06483879 | 0.1326968 | 0.01914866 | 0.0953565 | 0.132672 | 0.02259853
[5 empty] | 0.05804218 | 0.1374581 | 0.01953506 |  | 0.0245547 | 0.1342187 | 0.02095266 | 0.06483968 | 0.1334508 | 0.01896771 | 0.09063975 | 0.1334258 | 0.02246738
[5 empty] | 0.05912044 | 0.1382347 | 0.01939046 |  | 0.02408556 | 0.134977 | 0.02093602 | 0.06388153 | 0.1342047 | 0.01904771 | 0.09364845 | 0.1341796 | 0.02281561
[5 empty] | 0.05951169 | 0.1390113 | 0.01985002 |  | 0.02354503 | 0.1357353 | 0.02108172 | 0.06358703 | 0.1349587 | 0.01903432 | 0.09337899 | 0.1349334 | 0.02309044
[5 empty] | 0.0582964 | 0.1397879 | 0.01976294 |  | 0.0241597 | 0.1364936 | 0.02119545 | 0.06286747 | 0.1357126 | 0.01920422 | 0.09202084 | 0.1356873 | 0.02306527
[5 empty] | 0.05828235 | 0.1405645 | 0.01963034 |  | 0.02326193 | 0.1372519 | 0.02097641 | 0.06287527 | 0.1364666 | 0.01927485 | 0.09277851 | 0.1364411 | 0.0228456
[5 empty] | 0.0579917 | 0.1413411 | 0.01981044 |  | 0.02339279 | 0.1380102 | 0.02086269 | 0.06322609 | 0.1372205 | 0.01897896 | 0.09323052 | 0.1371949 | 0.0228639
[5 empty] | 0.05812687 | 0.1421177 | 0.01980331 |  | 0.02331903 | 0.1387685 | 0.02109675 | 0.06302394 | 0.1379745 | 0.01900842 | 0.08766372 | 0.1379487 | 0.02316806
[5 empty] | 0.0584989 | 0.1428943 | 0.02009127 |  | 0.02329895 | 0.1395268 | 0.02127972 | 0.06116006 | 0.1387285 | 0.01901989 | 0.08744297 | 0.1387025 | 0.02306178
[5 empty] | 0.05752988 | 0.1436709 | 0.01994929 |  | 0.02403188 | 0.1402851 | 0.02138823 | 0.06381919 | 0.1394824 | 0.01912698 | 0.08668111 | 0.1394563 | 0.02323506
[5 empty] | 0.05877876 | 0.1444475 | 0.02008127 |  | 0.02393464 | 0.1410434 | 0.02124781 | 0.06494426 | 0.1402364 | 0.01913654 | 0.08914615 | 0.1402102 | 0.02300402
[5 empty] | 0.05728123 | 0.1452241 | 0.02011234 |  | 0.02316321 | 0.1418017 | 0.02132091 | 0.06428007 | 0.1409903 | 0.01930731 | 0.090694 | 0.140964 | 0.02323018
[5 empty] | 0.05712349 | 0.1460007 | 0.02027764 |  | 0.023703 | 0.14256 | 0.02138524 | 0.06282913 | 0.1417443 | 0.01911582 | 0.08712495 | 0.1417178 | 0.02323251
[5 empty] | 0.05795763 | 0.1467773 | 0.02016274 |  | 0.02281218 | 0.1433182 | 0.02153749 | 0.06374629 | 0.1424983 | 0.01928624 | 0.08664448 | 0.1424716 | 0.02309053
[5 empty] | 0.05756502 | 0.1475539 | 0.02021515 |  | 0.02329009 | 0.1440765 | 0.02159967 | 0.06127638 | 0.1432522 | 0.01909093 | 0.09039638 | 0.1432254 | 0.02335819
[5 empty] | 0.05776117 | 0.1483305 | 0.02020997 |  | 0.02368186 | 0.1448348 | 0.02159606 | 0.06264481 | 0.1440062 | 0.01907933 | 0.08900559 | 0.1439793 | 0.02355554
[5 empty] | 0.05810403 | 0.1491071 | 0.02036607 |  | 0.02344489 | 0.1455931 | 0.02161546 | 0.06267242 | 0.1447601 | 0.01931315 | 0.08582814 | 0.1447331 | 0.02349471
[5 empty] | 0.05665859 | 0.1498837 | 0.02045121 |  | 0.02369451 | 0.1463514 | 0.02143219 | 0.06519505 | 0.1455141 | 0.01916558 | 0.08491963 | 0.1454869 | 0.02350875
[5 empty] | 0.05712963 | 0.1506603 | 0.02039648 |  | 0.022935 | 0.1471097 | 0.02136319 | 0.06271213 | 0.1462681 | 0.01929782 | 0.08964958 | 0.1462407 | 0.02343554
[5 empty] | 0.0569664 | 0.1514369 | 0.02030698 |  | 0.02327029 | 0.147868 | 0.02171298 | 0.06353393 | 0.147022 | 0.01932072 | 0.08651878 | 0.1469945 | 0.02325958
[5 empty] | 0.05784604 | 0.1522135 | 0.02019919 |  | 0.02279492 | 0.1486263 | 0.02145344 | 0.06305802 | 0.147776 | 0.01927278 | 0.08696639 | 0.1477483 | 0.02338158
[5 empty] | 0.057479 | 0.1529901 | 0.02052662 |  | 0.02287167 | 0.1493846 | 0.02149669 | 0.06122062 | 0.1485299 | 0.01911171 | 0.08546268 | 0.1485022 | 0.02353408
[5 empty] | 0.05718125 | 0.1537667 | 0.02031157 |  | 0.02350751 | 0.1501429 | 0.02149678 | 0.06132407 | 0.1492839 | 0.0191253 | 0.08682379 | 0.149256 | 0.02347896
[5 empty] | 0.05659335 | 0.1545433 | 0.02035838 |  | 0.02260131 | 0.1509012 | 0.02180196 | 0.06200479 | 0.1500378 | 0.01925954 | 0.08848824 | 0.1500098 | 0.02329349