## 1
Общество с ограниченной ответственностью "Инженерная геология" (ООО "ИнжГео") | [10 empty] | Общество с ограниченной ответственностью "Инженерная геология" (ООО "ИнжГео")
Юр. адрес: 117279, г. Москва, ул. Миклухо-Маклая, 36 а, этаж 5, пом. XXIII к. 76-84 | [10 empty] | Юр. адрес: 117279, г. Москва, ул. Миклухо-Маклая, 36 а, этаж 5, пом. XXIII к. 76-84 | [8 empty] | нагр |  |  | X0 | Y0 | R |  | нагр |  |  |  | X0 | Y0 | R | нагр |  |  |  | X0 | Y0 | R |  | нагр |  |  |  | X0 | Y0 | R
Телефон/факс +7 (495) 132-30-00, Адрес электронной почты inbox@inj-geo.ru | [10 empty] | Телефон/факс +7 (495) 132-30-00, Адрес электронной почты inbox@inj-geo.ru | [12 empty] | 0 | [7 empty] | 0 | [6 empty] | 0 | [7 empty] | 0
[20 empty] | девиатор | [6 empty] | девиатор | [6 empty] | девиатор | [7 empty] | девиатор
Испытательная лаборатория ООО «ИнжГео» | [10 empty] | Испытательная лаборатория ООО «ИнжГео» | [8 empty] | x0 | Угол | X | Y |  |  |  | x0 |  | Угол | X | Y |  |  | x0 |  | Угол | X | Y |  |  |  | x0 |  | Угол | X | Y
Адрес места осуществления деятельности лаборатории: г. Москва, просп. Вернадского, д. 51, стр. 1 | [10 empty] | Адрес места осуществления деятельности лаборатории: г. Москва, просп. Вернадского, д. 51, стр. 1 | [9 empty] | 0 | [7 empty] | 0 | [6 empty] | 0 | [7 empty] | 0
Телефон +7(910)4557682, E-mail: slg85@mail.ru | [10 empty] | Телефон +7(910)4557682, E-mail: slg85@mail.ru | [9 empty] | 5 | [7 empty] | 5 | [6 empty] | 5 | [7 empty] | 5
[21 empty] | 10 | [7 empty] | 10 | [6 empty] | 10 | [7 empty] | 10
Протокол испытаний № 13-63/24 от 22-11-2022 | [20 empty] | 15 | [7 empty] | 15 | [6 empty] | 15 | [7 empty] | 15
Наименование и адрес заказчика: ООО Регионстрой | [20 empty] | 20 | [7 empty] | 20 | [6 empty] | 20 | [7 empty] | 20
Наименование объекта: Переход трубопровода через р. Енисей | [20 empty] | 25 | [7 empty] | 25 | [6 empty] | 25 | [7 empty] | 25
Наименование используемого метода/методики: ГОСТ 12248.4-2020 | [20 empty] | 30 | [7 empty] | 30 | [6 empty] | 30 | [7 empty] | 30
Условия проведения испытания: температура окружающей среды (18 - 25)0С, влажность воздуха (40 - 75)% | [20 empty] | 35 | [7 empty] | 35 | [6 empty] | 35 | [7 empty] | 35
Дата получение объекта подлежащего испытаниям: 26.10.2022 | [20 empty] | 40 | [7 empty] | 40 | [6 empty] | 40 | [7 empty] | 40
Дата испытания: 25.10.2022-19.11.2024 | [20 empty] | 45 | [7 empty] | 45 | [6 empty] | 45 | [7 empty] | 45
Испытание грунтов методом трехосного сжатия | [10 empty] | Испытание грунтов методом трехосного сжатия | [9 empty] | 50 | [7 empty] | 50 | [6 empty] | 50 | [7 empty] | 50
Лабораторный номер: |  | 1059 | [5 empty] | We, % = | 0.322852279 |  | Лабораторный номер: | [6 empty] | We, % = |  |  | 55 | [7 empty] | 55 | [6 empty] | 55 | [7 empty] | 55
Номер скважины: |  | BH-050 | [5 empty] | ρ, г/см3 = | 1.9 |  | Номер скважины: | [6 empty] | ρ, г/см3 = |  |  | 60 | [7 empty] | 60 | [6 empty] | 60 | [7 empty] | 60
Глубина отбора, м: |  | 3 | [5 empty] | ρs, г/см3 = | 2.74 |  | Глубина отбора, м: | [6 empty] | ρs, г/см3 = |  |  | 65 | [7 empty] | 65 | [6 empty] | 65 | [7 empty] | 65
Наименование грунта: |  | Суглинок, после оттаивания текучий, легкий песчанистый | [5 empty] | e, д.е. = | 0.6 |  | Наименование грунта: | [6 empty] | e, д.е. = |  |  | 70 | [7 empty] | 70 | [6 empty] | 70 | [7 empty] | 70
Схема проведения опыта: |  | КД | [5 empty] | IL, д.е. = | 1.061 |  | Схема проведения опыта: | [6 empty] | IL, д.е. = |  |  | 75 | [7 empty] | 75 | [6 empty] | 75 | [7 empty] | 75
Результаты испытаний | [10 empty] | Результаты испытаний | [9 empty] | 80 | [7 empty] | 80 | [6 empty] | 80 | [7 empty] | 80
[21 empty] | 85 | [7 empty] | 85 | [6 empty] | 85 | [7 empty] | 85
[21 empty] | 90 | [7 empty] | 90 | [6 empty] | 90 | [7 empty] | 90
[21 empty] | 95 | [7 empty] | 95 | [6 empty] | 95 | [7 empty] | 95
[21 empty] | 100 | [7 empty] | 100 | [6 empty] | 100 | [7 empty] | 100
[21 empty] | 105 | [7 empty] | 105 | [6 empty] | 105 | [7 empty] | 105
[21 empty] | 110 | [7 empty] | 110 | [6 empty] | 110 | [7 empty] | 110
[21 empty] | 115 | [7 empty] | 115 | [6 empty] | 115 | [7 empty] | 115
[21 empty] | 120 | [7 empty] | 120 | [6 empty] | 120 | [7 empty] | 120
[21 empty] | 125 | [7 empty] | 125 | [6 empty] | 125 | [7 empty] | 125
[21 empty] | 130 | [7 empty] | 130 | [6 empty] | 130 | [7 empty] | 130
[21 empty] | 135 | [7 empty] | 135 | [6 empty] | 135 | [7 empty] | 135
[21 empty] | 140 | [7 empty] | 140 | [6 empty] | 140 | [7 empty] | 140
[21 empty] | 145 | [7 empty] | 145 | [6 empty] | 145 | [7 empty] | 145
[21 empty] | 150 | [7 empty] | 150 | [6 empty] | 150 | [7 empty] | 150
[21 empty] | 155 | [7 empty] | 155 | [6 empty] | 155 | [7 empty] | 155
[21 empty] | 160 | [7 empty] | 160 | [6 empty] | 160 | [7 empty] | 160
[21 empty] | 165 | [7 empty] | 165 | [6 empty] | 165 | [7 empty] | 165
[21 empty] | 170 | [7 empty] | 170 | [6 empty] | 170 | [7 empty] | 170
[21 empty] | 175 | [7 empty] | 175 | [6 empty] | 175 | [7 empty] | 175
[21 empty] | 180 | [7 empty] | 180 | [6 empty] | 180 | [7 empty] | 180
[13 empty] | Давление в камере, Мпа σ3 | Вертикальная нагрузка, Мпа σ1 | Поровое давление, Мпа u
[13 empty] | 0.05 | 0.08859752 |  |  |  |  | 1 | [6 empty] | σ3,кПа | σ1,кПа | u, кПа |  |  |  | 4
[13 empty] | 0.15 | 0.2410946 | [26 empty] | δ3, Мпа | δ1-δ3, МПа | δ1, МПа | δ1, КПа
[13 empty] | 0.25 | 0.3935917 | [20 empty] | С, МПа:
φ, град:
E, Мпа
[26 empty] | x | 0
[26 empty] | y |  |  |  | С, кПа | φ,°
Эффективные значения угла внутреннего трения и удельного сцепления ϕ', С'
[13 empty] | ϕ', град. = | 12
[13 empty] | С', МПа = | 0.005
|  | K0, д.е. | 0.7920883 | Эффективное напряжение, Мпа: |  |  |  |  | 0.03960442
|  | Модуль деформации E0, МПа: |  | Точки нахождения модуля Е0, Мпа (полное напряжение): |  |  |  |  | 0.03960442 | 0.06336706
|  | Модуль деформации E50, МПа: |  | qmax Давление при разрушении образца, Мпа (девиатор): |  |  |  |  | 0.08316927
|  | Коэф. Поперечной деформации, ϑ: |  | 0,5 qmax, Мпа (девиатор): |  |  |  |  | 0.04158464
| Начальник исп. лаборатории: | [6 empty] | Семиколенова Л.Г. |  |  |  |  | Начальник исп. лаборатории: |  |  |  |  | Семиколенова Л.Г.
Лист 1 , всего листов 2 | [11 empty] | Лист 2 , всего листов 2
Частичное воспроизведение протокола испытаний без письменного разрешения ООО «ИнжГео» ЗАПРЕЩАЕТСЯ | [11 empty] | Частичное воспроизведение протокола испытаний без письменного разрешения ООО «ИнжГео» ЗАПРЕЩАЕТСЯ
E0 |  |  | E50 |  | Деформация |  |  |  | Первая прочность |  |  | Вторая прочность |  |  | Третья прочность
devE0 | epsE0 |  | dev50 | epsE50 | dev | eps | ev |  | dev1 | eps1 | ev1 | dev1 | eps1 | ev2 | dev1 | eps1 | ev3
0.02376265 | 0.001978756 |  | 0.04158464 | 0.005936268 | 0 | 0 | 0 |  | 0 | 0 | 0 | 0 | 0 | 0 | 0 | 0 | 0
[5 empty] | 0.01074659 | 0.0007731847 | 0 |  | 0.01138627 | 0.0009481539 | 0 | 0.0225 | 0.0006863052 | 0 | 0.0375 | 0.0006505601 | 0
Секущая модуля Е0 |  |  | Линия Q max |  | 0.02062379 | 0.001546369 | 0 |  | 0.015433 | 0.001514396 | 0 | 0.03695046 | 0.001510645 | 0 | 0.06291322 | 0.001508168 | 0
| 0 |  |  | 0 | 0.02376265 | 0.001978756 | -0.00308984 |  | 0.01848922 | 0.002271594 | -0.00185427 | 0.04554731 | 0.002381665 | -0.002726448 | 0.07179586 | 0.002135201 | -0.00233632
[5 empty] | 0.03011962 | 0.003092739 | -0.003091699 |  | 0.01929876 | 0.002754927 | -0.001846831 | 0.04580625 | 0.00302129 | -0.002766555 | 0.07748806 | 0.003016336 | -0.002338191
[5 empty] | 0.03469925 | 0.003865924 | -0.00312486 |  | 0.02110602 | 0.00378599 | -0.001843669 | 0.05002752 | 0.003776612 | -0.002737711 | 0.07975158 | 0.003770419 | -0.002332343
|  |  | Линия 0,5 Q max |  | 0.03802342 | 0.004639108 | -0.003098208 |  | 0.02108352 | 0.004543189 | -0.001857804 | 0.05237023 | 0.004531934 | -0.002756391 | 0.08531999 | 0.004524503 | -0.002333747
|  |  |  | 0 | 0.04051088 | 0.005412293 | -0.002656475 |  | 0.02260793 | 0.005300387 | -0.002030425 | 0.05417329 | 0.005287257 | -0.002720049 | 0.08861548 | 0.005278587 | -0.002649342
[5 empty] | 0.04158464 | 0.005936268 | -0.002667582 |  | 0.02382297 | 0.006057585 | -0.002045704 | 0.05671102 | 0.006042579 | -0.002752182 | 0.09330074 | 0.006032671 | -0.002655497
[5 empty] | 0.04340443 | 0.006958663 | -0.002618922 |  | 0.02402865 | 0.006814783 | -0.002044685 | 0.05845518 | 0.006797902 | -0.002740373 | 0.09091593 | 0.006786755 | -0.00266727
[5 empty] | 0.04634916 | 0.007731847 | -0.002623946 |  | 0.02539306 | 0.007571981 | -0.002053038 | 0.05945953 | 0.007553224 | -0.00275795 | 0.09781292 | 0.007540839 | -0.002657102
[5 empty] | 0.0472929 | 0.008505032 | -0.00267157 |  | 0.02595839 | 0.008329179 | -0.002185495 | 0.06193346 | 0.008308546 | -0.002766873 | 0.0956489 | 0.008294923 | -0.002940223
Коэфф. Точки |  |  |  |  | 0.04921534 | 0.009278217 | -0.002683863 |  | 0.02683966 | 0.009086377 | -0.002204492 | 0.06440952 | 0.009063869 | -0.002760559 | 0.1036439 | 0.009049007 | -0.002958987
[5 empty] | 0.05157148 | 0.0100514 | -0.002649389 |  | 0.02755452 | 0.009843575 | -0.002187897 | 0.06181334 | 0.009819191 | -0.002754795 | 0.1002444 | 0.009803091 | -0.002920578
[5 empty] | 0.0520004 | 0.01082459 | -0.002680389 |  | 0.02825806 | 0.01060077 | -0.00220471 | 0.06600745 | 0.01057451 | -0.002742718 | 0.1054088 | 0.01055717 | -0.002910609
[5 empty] | 0.05351897 | 0.01159777 | -0.002743578 |  | 0.02885155 | 0.01135797 | -0.002309791 | 0.06647054 | 0.01132984 | -0.002750263 | 0.1081359 | 0.01131126 | -0.003090945
[5 empty] | 0.05470197 | 0.01237096 | -0.00273701 |  | 0.02838963 | 0.01211517 | -0.0022861 | 0.06866178 | 0.01208516 | -0.002718997 | 0.1062566 | 0.01206534 | -0.003088762
[5 empty] | 0.05637787 | 0.01314414 | -0.002760819 |  | 0.02948284 | 0.01287237 | -0.002320602 | 0.06923883 | 0.01284048 | -0.002759039 | 0.1112955 | 0.01281943 | -0.003124617
[5 empty] | 0.05752485 | 0.01391733 | -0.002726884 |  | 0.02997562 | 0.01362957 | -0.00228518 | 0.06908622 | 0.0135958 | -0.002754925 | 0.109862 | 0.01357351 | -0.003140205
[5 empty] | 0.05898678 | 0.01469051 | -0.002800476 |  | 0.02988512 | 0.01438676 | -0.002388327 | 0.06719667 | 0.01435113 | -0.002730695 | 0.1139844 | 0.01432759 | -0.00323505
[5 empty] | 0.06135038 | 0.01546369 | -0.002804709 |  | 0.03106702 | 0.01514396 | -0.0023697 | 0.07117171 | 0.01510645 | -0.002750419 | 0.114113 | 0.01508168 | -0.003267482
[5 empty] | 0.06200237 | 0.01623688 | -0.002835468 |  | 0.03039405 | 0.01590116 | -0.002389999 | 0.06980253 | 0.01586177 | -0.002761377 | 0.1159754 | 0.01583576 | -0.003274292
[5 empty] | 0.06381924 | 0.01701006 | -0.002799912 |  | 0.03088412 | 0.01665836 | -0.002449027 | 0.06900035 | 0.01661709 | -0.002738092 | 0.1121537 | 0.01658985 | -0.003238617
[5 empty] | 0.0641999 | 0.01778325 | -0.002934029 |  | 0.0313718 | 0.01741556 | -0.00246886 | 0.07257094 | 0.01737242 | -0.002737225 | 0.1195962 | 0.01734393 | -0.003349165
[5 empty] | 0.06443202 | 0.01855643 | -0.002913644 |  | 0.03212164 | 0.01817275 | -0.002438988 | 0.0735967 | 0.01812774 | -0.002747073 | 0.117968 | 0.01809801 | -0.003294745
[5 empty] | 0.06607678 | 0.01932962 | -0.002892385 |  | 0.03135696 | 0.01892995 | -0.002463718 | 0.07351465 | 0.01888306 | -0.002747346 | 0.1213353 | 0.0188521 | -0.003286781
[5 empty] | 0.06629093 | 0.0201028 | -0.002981017 |  | 0.0323116 | 0.01968715 | -0.002433357 | 0.07308414 | 0.01963838 | -0.00274546 | 0.1171049 | 0.01960618 | -0.003291759
[5 empty] | 0.06781874 | 0.02087599 | -0.002978325 |  | 0.03201313 | 0.02044435 | -0.002499001 | 0.07248962 | 0.02039371 | -0.002729348 | 0.1158017 | 0.02036027 | -0.003360667
[5 empty] | 0.0682407 | 0.02164917 | -0.003003456 |  | 0.03369367 | 0.02120155 | -0.002467223 | 0.0747901 | 0.02114903 | -0.002749011 | 0.1204573 | 0.02111435 | -0.003351949
[5 empty] | 0.06998235 | 0.02242236 | -0.002992386 |  | 0.03316694 | 0.02195874 | -0.002490064 | 0.07663905 | 0.02190435 | -0.002739725 | 0.1234069 | 0.02186843 | -0.003380116
[5 empty] | 0.07008302 | 0.02319554 | -0.00299807 |  | 0.03420137 | 0.02271594 | -0.002460024 | 0.07722897 | 0.02265967 | -0.002737814 | 0.12387 | 0.02262252 | -0.003333841
[5 empty] | 0.07104697 | 0.02396873 | -0.003063552 |  | 0.03285811 | 0.02347314 | -0.00248566 | 0.07615075 | 0.02341499 | -0.00270255 | 0.1241884 | 0.0233766 | -0.003346318
[5 empty] | 0.07223801 | 0.02474191 | -0.003073905 |  | 0.03352917 | 0.02423034 | -0.002475699 | 0.07542106 | 0.02417032 | -0.002699827 | 0.1238818 | 0.02413068 | -0.003333923
[5 empty] | 0.07163443 | 0.0255151 | -0.003057767 |  | 0.03362171 | 0.02498754 | -0.002497613 | 0.07648 | 0.02492564 | -0.002725418 | 0.124204 | 0.02488477 | -0.003327558
[5 empty] | 0.07298224 | 0.02628828 | -0.003036756 |  | 0.03351775 | 0.02574474 | -0.002401858 | 0.076081 | 0.02568096 | -0.002707995 | 0.1254586 | 0.02563885 | -0.003361058
[5 empty] | 0.0725342 | 0.02706147 | -0.003044917 |  | 0.0353554 | 0.02650193 | -0.002375269 | 0.07672587 | 0.02643628 | -0.002629508 | 0.1258424 | 0.02639294 | -0.003211321
[5 empty] | 0.07356126 | 0.02783465 | -0.00307178 |  | 0.03433219 | 0.02725913 | -0.00239012 | 0.07716152 | 0.02719161 | -0.00264191 | 0.1308241 | 0.02714702 | -0.003229915
[5 empty] | 0.07423667 | 0.02860784 | -0.003045528 |  | 0.03511936 | 0.02801633 | -0.002395869 | 0.07839643 | 0.02794693 | -0.002616578 | 0.1299849 | 0.0279011 | -0.003228633
[5 empty] | 0.07481719 | 0.02938102 | -0.003082769 |  | 0.03457537 | 0.02877353 | -0.002384371 | 0.07852385 | 0.02870225 | -0.002662229 | 0.1279491 | 0.02865519 | -0.003226709
[5 empty] | 0.07440938 | 0.0301542 | -0.002966435 |  | 0.03569107 | 0.02953073 | -0.002188208 | 0.08120649 | 0.02945757 | -0.002461765 | 0.132925 | 0.02940927 | -0.002890189
[5 empty] | 0.07525048 | 0.03092739 | -0.002918432 |  | 0.0352549 | 0.03028792 | -0.002169073 | 0.0817395 | 0.0302129 | -0.002459056 | 0.1343201 | 0.03016336 | -0.002884945
[5 empty] | 0.07575326 | 0.03170057 | -0.002970558 |  | 0.03579051 | 0.03104512 | -0.002189731 | 0.08402835 | 0.03096822 | -0.002481467 | 0.1297374 | 0.03091744 | -0.00293447
[5 empty] | 0.07584375 | 0.03247376 | -0.002924322 |  | 0.03652057 | 0.03180232 | -0.002167768 | 0.08336181 | 0.03172354 | -0.002477773 | 0.1330037 | 0.03167152 | -0.002888732
[5 empty] | 0.07642258 | 0.03324694 | -0.002714511 |  | 0.03675485 | 0.03255952 | -0.001853979 | 0.08279617 | 0.03247886 | -0.00222489 | 0.1318831 | 0.03242561 | -0.002529047
[5 empty] | 0.07810092 | 0.03402013 | -0.002730002 |  | 0.03580523 | 0.03331672 | -0.001841726 | 0.08261195 | 0.03323419 | -0.002191518 | 0.132117 | 0.03317969 | -0.002528295
[5 empty] | 0.07759123 | 0.03479331 | -0.002725925 |  | 0.03664011 | 0.03407391 | -0.001871243 | 0.0855991 | 0.03398951 | -0.002225995 | 0.1336356 | 0.03393378 | -0.002500234
[5 empty] | 0.07732308 | 0.0355665 | -0.00240179 |  | 0.03626162 | 0.03483111 | -0.001859919 | 0.08407633 | 0.03474483 | -0.002228426 | 0.1387241 | 0.03468786 | -0.002495473
[5 empty] | 0.07780533 | 0.03633968 | -0.002404903 |  | 0.03774689 | 0.03558831 | -0.001479781 | 0.08530781 | 0.03550015 | -0.001904916 | 0.1364859 | 0.03544194 | -0.002017451
[5 empty] | 0.07783968 | 0.03711287 | -0.00241017 |  | 0.03769223 | 0.03634551 | -0.001478753 | 0.08563185 | 0.03625548 | -0.001893917 | 0.1349438 | 0.03619603 | -0.002019871
[5 empty] | 0.07882042 | 0.03788605 | -0.002418311 |  | 0.037558 | 0.03710271 | -0.001456998 | 0.08816075 | 0.0370108 | -0.001905296 | 0.1370527 | 0.03695011 | -0.002012814
[5 empty] | 0.07997102 | 0.03865924 | -0.002405382 |  | 0.0370805 | 0.0378599 | -0.001460231 | 0.08639648 | 0.03776612 | -0.001546823 | 0.1401838 | 0.03770419 | -0.002036
[5 empty] | 0.08032607 | 0.03943242 | -0.00200463 |  | 0.0377413 | 0.0386171 | -0.001049977 | 0.08735764 | 0.03852144 | -0.001533141 | 0.1391569 | 0.03845828 | -0.001478049
[5 empty] | 0.07987801 | 0.04020561 | -0.001981853 |  | 0.03817385 | 0.0393743 | -0.001045487 | 0.08863508 | 0.03927677 | -0.001544671 | 0.1402736 | 0.03921236 | -0.001479972
[5 empty] | 0.08069496 | 0.04097879 | -0.002017218 |  | 0.03794517 | 0.0401315 | -0.001039223 | 0.08763529 | 0.04003209 | -0.001548668 | 0.1410795 | 0.03996645 | -0.001477458
[5 empty] | 0.07963575 | 0.04175198 | -0.001993241 |  | 0.03754586 | 0.0408887 | -0.001038388 | 0.09025792 | 0.04078741 | -0.001530066 | 0.1444672 | 0.04072053 | -0.00148855
[5 empty] | 0.0820748 | 0.04252516 | -0.001552092 |  | 0.03864306 | 0.0416459 | -0.0006043438 | 0.08801997 | 0.04154273 | -0.001147417 | 0.1383386 | 0.04147461 | -0.0009361615
[5 empty] | 0.08136634 | 0.04329835 | -0.001551472 |  | 0.03875859 | 0.04240309 | -0.0006100549 | 0.08797586 | 0.04229805 | -0.001155915 | 0.1431713 | 0.0422287 | -0.0009259636
[5 empty] | 0.08158159 | 0.04407153 | -0.001552092 |  | 0.03812779 | 0.04316029 | -0.0006051944 | 0.09106785 | 0.04305338 | -0.001144431 | 0.1403516 | 0.04298278 | -0.0009261491
[5 empty] | 0.08162189 | 0.04484471 | -0.001555507 |  | 0.0390757 | 0.04391749 | -0.0006042223 | 0.09052363 | 0.0438087 | -0.001150862 | 0.1434103 | 0.04373687 | -0.0009220699
[5 empty] | 0.081425 | 0.0456179 | -0.001076932 |  | 0.03824061 | 0.04467469 | -0.0001888351 | 0.08894474 | 0.04456402 | -0.000745798 | 0.1416275 | 0.04449095 | -0.0003967163
[5 empty] | 0.08113544 | 0.04639108 | -0.00107542 |  | 0.03893196 | 0.04543189 | -0.0001892897 | 0.09125146 | 0.04531934 | -0.0007503456 | 0.1471453 | 0.04524503 | -0.0003928536
[5 empty] | 0.08303349 | 0.04716427 | -0.001070993 |  | 0.03859752 | 0.04618908 | -0.000188854 | 0.09206881 | 0.04607467 | -0.0007425924 | 0.1465549 | 0.04599912 | -0.0003923806
[5 empty] | 0.08302389 | 0.04793745 | -0.001069589 |  | 0.03824312 | 0.04694628 | -0.0001909947 | 0.09148794 | 0.04682999 | -0.0007527312 | 0.1435917 | 0.0467532 | -0.0003974652
[5 empty] | 0.08170965 | 0.04871064 | -0.0005998394 |  | 0.03807071 | 0.04770348 | 0.0001838446 | 0.09198477 | 0.04758531 | -0.0003429456 | 0.1430784 | 0.04750729 | 8.780359e-05
[5 empty] | 0.08383666 | 0.04948382 | -0.0006086668 |  | 0.03855528 | 0.04846068 | 0.0001866301 | 0.09329545 | 0.04834063 | -0.0003420166 | 0.1454236 | 0.04826137 | 8.741017e-05
[5 empty] | 0.08376508 | 0.05025701 | -0.0006077598 |  | 0.03940443 | 0.04921788 | 0.0001866301 | 0.09076893 | 0.04909596 | -0.0003422919 | 0.1423958 | 0.04901545 | 8.667578e-05
[5 empty] | 0.08413746 | 0.05103019 | -0.0006105411 |  | 0.0386524 | 0.04997507 | 0.0001846617 | 0.09201788 | 0.04985128 | -0.0003467305 | 0.1469043 | 0.04976954 | 0.0005370237
[5 empty] | 0.08329757 | 0.05180338 | -0.0001484373 |  | 0.03832773 | 0.05073227 | 0.0005262521 | 0.09109462 | 0.0506066 | 4.039697e-05 | 0.1449842 | 0.05052362 | 0.0005341959
[5 empty] | 0.08316927 | 0.05257656 | -0.0001494104 |  | 0.0390141 | 0.05148947 | 0.0005281034 | 0.09275662 | 0.05136192 | 4.048556e-05 | 0.141363 | 0.0512777 | 0.0005291271
[5 empty] | 0.08371985 | 0.05334975 | -0.0001506381 |  | 0.03838479 | 0.05224667 | 0.0005284208 | 0.09346446 | 0.05211725 | 4.05218e-05 | 0.1426834 | 0.05203179 | 0.0005326486
[5 empty] | 0.08327626 | 0.05412293 | -0.0001493805 |  | 0.03922576 | 0.05300387 | 0.0005270455 | 0.09234813 | 0.05287257 | 3.986543e-05 | 0.1385402 | 0.05278587 | 0.0005387311
[5 empty] | 0.08304661 | 0.05489612 | 0.0002683248 |  | 0.03870852 | 0.05376106 | 0.0008567614 | 0.08919206 | 0.05362789 | 0.0004098905 | 0.1425508 | 0.05353996 | 0.0009783541
[5 empty] | 0.08213601 | 0.0556693 | 0.0002685382 |  | 0.03823915 | 0.05451826 | 0.000859239 | 0.08922676 | 0.05438321 | 0.0004042197 | 0.141499 | 0.05429404 | 0.0009743814
[5 empty] | 0.08220185 | 0.05644249 | 0.0002680848 |  | 0.0382323 | 0.05527546 | 0.0008616313 | 0.09100501 | 0.05513854 | 0.0004093193 | 0.1402134 | 0.05504812 | 0.0009685677
[5 empty] | 0.08305939 | 0.05721567 | 0.0002683248 |  | 0.03826418 | 0.05603266 | 0.0008537711 | 0.08992649 | 0.05589386 | 0.0004113592 | 0.1421733 | 0.05580221 | 0.001410855
[5 empty] | 0.08296801 | 0.05798886 | 0.0006543288 |  | 0.0387926 | 0.05678986 | 0.001166449 | 0.09227635 | 0.05664918 | 0.000776599 | 0.140192 | 0.05655629 | 0.001417452
[5 empty] | 0.08270133 | 0.05876204 | 0.000662934 |  | 0.03811906 | 0.05754706 | 0.001162341 | 0.08878907 | 0.0574045 | 0.0007724208 | 0.1414928 | 0.05731038 | 0.00141268
[5 empty] | 0.08255382 | 0.05953522 | 0.0006529493 |  | 0.03872479 | 0.05830425 | 0.001180182 | 0.08887441 | 0.05815983 | 0.0007710281 | 0.1387534 | 0.05806446 | 0.001403276
[5 empty] | 0.0833316 | 0.06030841 | 0.0006550513 |  | 0.03771865 | 0.05906145 | 0.001184759 | 0.09211839 | 0.05891515 | 0.0007732719 | 0.1348292 | 0.05881854 | 0.001416891
[5 empty] | 0.083373 | 0.06108159 | 0.001033178 |  | 0.03681557 | 0.05981865 | 0.001484249 | 0.08987114 | 0.05967047 | 0.00115784 | 0.1412781 | 0.05957263 | 0.001835283
[5 empty] | 0.08322931 | 0.06185478 | 0.001039716 |  | 0.03797699 | 0.06057585 | 0.001507031 | 0.0898223 | 0.06042579 | 0.001147846 | 0.1351069 | 0.06032671 | 0.001855973
[5 empty] | 0.08124776 | 0.06262796 | 0.001043348 |  | 0.03821343 | 0.06133305 | 0.001498937 | 0.08791561 | 0.06118112 | 0.001157151 | 0.1369687 | 0.0610808 | 0.001853387
[5 empty] | 0.08128679 | 0.06340115 | 0.001037848 |  | 0.03811362 | 0.06209024 | 0.001493392 | 0.09117531 | 0.06193644 | 0.001156347 | 0.1374166 | 0.06183488 | 0.001834544
[5 empty] | 0.08077947 | 0.06417433 | 0.001423037 |  | 0.03808906 | 0.06284744 | 0.001841319 | 0.08989453 | 0.06269176 | 0.001556929 | 0.1348062 | 0.06258896 | 0.00229484
[5 empty] | 0.08208873 | 0.06494752 | 0.001436151 |  | 0.03687628 | 0.06360464 | 0.001827509 | 0.09063813 | 0.06344708 | 0.001539788 | 0.1328825 | 0.06334305 | 0.002302233
[5 empty] | 0.08056709 | 0.0657207 | 0.001435723 |  | 0.03651636 | 0.06436184 | 0.001855497 | 0.0894825 | 0.0642024 | 0.001544575 | 0.1367035 | 0.06409713 | 0.002305005
[5 empty] | 0.08206538 | 0.06649389 | 0.001423179 |  | 0.03644999 | 0.06511904 | 0.001835243 | 0.08681535 | 0.06495773 | 0.001532221 | 0.1300184 | 0.06485122 | 0.002299461
[5 empty] | 0.08130916 | 0.06726707 | 0.001842481 |  | 0.03655469 | 0.06587623 | 0.002194497 | 0.08941403 | 0.06571305 | 0.001954297 | 0.1337372 | 0.0656053 | 0.002818127
[5 empty] | 0.08145778 | 0.06804026 | 0.001838258 |  | 0.03585949 | 0.06663343 | 0.002209989 | 0.08778187 | 0.06646837 | 0.001953114 | 0.1306542 | 0.06635938 | 0.002788707
[5 empty] | 0.07979917 | 0.06881344 | 0.001830729 |  | 0.03733577 | 0.06739063 | 0.002219505 | 0.08888091 | 0.06722369 | 0.001969477 | 0.1326772 | 0.06711347 | 0.002797113
[5 empty] | 0.07950068 | 0.06958663 | 0.001829811 |  | 0.03699138 | 0.06814783 | 0.002192727 | 0.08935113 | 0.06797902 | 0.001956268 | 0.1311251 | 0.06786755 | 0.002782543
[5 empty] | 0.08070842 | 0.07035981 | 0.002271646 |  | 0.03688773 | 0.06890503 | 0.002601701 | 0.08962231 | 0.06873434 | 0.002451772 | 0.1251503 | 0.06862163 | 0.003324923
[5 empty] | 0.07908343 | 0.071133 | 0.002264787 |  | 0.03673108 | 0.06966222 | 0.002602751 | 0.08898405 | 0.06948966 | 0.002437367 | 0.1251399 | 0.06937572 | 0.003319591
[5 empty] | 0.07802771 | 0.07190618 | 0.002292223 |  | 0.03583384 | 0.07041942 | 0.002629535 | 0.08815053 | 0.07024498 | 0.002431996 | 0.1242321 | 0.0701298 | 0.003316925
[5 empty] | 0.07934787 | 0.07267937 | 0.002293594 |  | 0.03596007 | 0.07117662 | 0.002637938 | 0.08667345 | 0.07100031 | 0.002429066 | 0.1301552 | 0.07088389 | 0.003349918
[5 empty] | 0.07891938 | 0.07345255 | 0.002783127 |  | 0.03491028 | 0.07193382 | 0.003111494 | 0.08616222 | 0.07175563 | 0.002994449 | 0.1221609 | 0.07163797 | 0.003937583
[5 empty] | 0.07730959 | 0.07422573 | 0.002805741 |  | 0.03640559 | 0.07269102 | 0.003117986 | 0.08463159 | 0.07251095 | 0.00296064 | 0.1268198 | 0.07239205 | 0.003936018
[5 empty] | 0.07882444 | 0.07499892 | 0.002784244 |  | 0.03574173 | 0.07344822 | 0.003074397 | 0.08661034 | 0.07326627 | 0.002941957 | 0.1255252 | 0.07314614 | 0.003948146
[5 empty] | 0.07797268 | 0.0757721 | 0.00340129 |  | 0.03583919 | 0.07420541 | 0.003091709 | 0.08653114 | 0.0740216 | 0.003577546 | 0.1211902 | 0.07390022 | 0.003916457
[5 empty] | 0.07804262 | 0.07654529 | 0.003391521 |  | 0.03555281 | 0.07496261 | 0.003629806 | 0.08466107 | 0.07477692 | 0.003535951 | 0.1239499 | 0.07465431 | 0.00456552
[5 empty] | 0.07740917 | 0.07731847 | 0.00333728 |  | 0.03452726 | 0.07571981 | 0.003657329 | 0.08537313 | 0.07553224 | 0.003521375 | 0.1218072 | 0.07540839 | 0.004595553
[5 empty] | 0.07677522 | 0.07809166 | 0.003348735 |  | 0.03460958 | 0.07647701 | 0.003616769 | 0.08657123 | 0.07628756 | 0.003544483 | 0.1241673 | 0.07616247 | 0.004521835
[5 empty] | 0.0755511 | 0.07886484 | 0.003396911 |  | 0.03484491 | 0.07723421 | 0.003651535 | 0.08244946 | 0.07704289 | 0.003578257 | 0.1201596 | 0.07691656 | 0.0045232
[5 empty] | 0.07608512 | 0.07963803 | 0.004011793 |  | 0.03532595 | 0.0779914 | 0.004215172 | 0.08448249 | 0.07779821 | 0.004242653 | 0.1185363 | 0.07767064 | 0.005262824
[5 empty] | 0.076418 | 0.08041121 | 0.004023491 |  | 0.0340646 | 0.0787486 | 0.004201643 | 0.0849898 | 0.07855353 | 0.004189045 | 0.1181782 | 0.07842473 | 0.005221289
[5 empty] | 0.07540466 | 0.0811844 | 0.004031962 |  | 0.0339482 | 0.0795058 | 0.004210944 | 0.08528332 | 0.07930885 | 0.004251095 | 0.1221949 | 0.07917881 | 0.005302782
[5 empty] | 0.07541401 | 0.08195758 | 0.004025911 |  | 0.03412031 | 0.080263 | 0.004202066 | 0.08413098 | 0.08006418 | 0.004212683 | 0.1184524 | 0.07993289 | 0.005295947
[5 empty] | 0.07522861 | 0.08273077 | 0.004828531 |  | 0.03404109 | 0.0810202 | 0.004940024 | 0.08353786 | 0.0808195 | 0.004997206 | 0.1166082 | 0.08068698 | 0.006131359
[5 empty] | 0.07431615 | 0.08350395 | 0.004786744 |  | 0.03422471 | 0.08177739 | 0.004890308 | 0.08405885 | 0.08157482 | 0.004995216 | 0.1199805 | 0.08144106 | 0.006166319
[5 empty] | 0.07408978 | 0.08427714 | 0.004758886 |  | 0.03338576 | 0.08253459 | 0.004941993 | 0.08144935 | 0.08233014 | 0.004990241 | 0.1220602 | 0.08219514 | 0.006122773
[5 empty] | 0.07308538 | 0.08505032 | 0.005806741 |  | 0.03317199 | 0.08329179 | 0.004875049 | 0.08324284 | 0.08308546 | 0.004932533 | 0.1167321 | 0.08294923 | 0.006164479
[5 empty] | 0.07225677 | 0.08582351 | 0.005810194 |  | 0.03451833 | 0.08404899 | 0.005790163 | 0.08119765 | 0.08384079 | 0.005944562 | 0.1146967 | 0.08370331 | 0.007264506
[5 empty] | 0.07181524 | 0.08659669 | 0.005714652 |  | 0.03390208 | 0.08480619 | 0.005834841 | 0.07880102 | 0.08459611 | 0.005913112 | 0.1165701 | 0.0844574 | 0.007276241
[5 empty] | 0.07279345 | 0.08736988 | 0.005760121 |  | 0.03294202 | 0.08556338 | 0.005762892 | 0.08059386 | 0.08535143 | 0.005950496 | 0.120908 | 0.08521148 | 0.007317312
[5 empty] | 0.07104079 | 0.08814306 | 0.00578487 |  | 0.03401633 | 0.08632058 | 0.007714888 | 0.07957383 | 0.08610675 | 0.005887597 | 0.1158774 | 0.08596556 | 0.007344449
[5 empty] | 0.07049515 | 0.08891624 | 0.007773255 |  | 0.03401919 | 0.08707778 | 0.007751964 | 0.07931537 | 0.08686208 | 0.007791954 | 0.1146768 | 0.08671965 | 0.008761261
[5 empty] | 0.0707593 | 0.08968943 | 0.007850644 |  | 0.03230703 | 0.08783498 | 0.007729564 | 0.0797035 | 0.0876174 | 0.007706073 | 0.1153159 | 0.08747373 | 0.008759505
[5 empty] | 0.07001127 | 0.09046261 | 0.007827193 |  | 0.03297212 | 0.08859218 | 0.007678585 | 0.07722888 | 0.08837272 | 0.007739342 | 0.1144199 | 0.08822782 | 0.008722638
[5 empty] | 0.07055906 | 0.0912358 | 0.007749022 |  | 0.03233208 | 0.08934938 | 0.007646916 | 0.07546485 | 0.08912804 | 0.007768743 | 0.1154697 | 0.0889819 | 0.008692793
[5 empty] | 0.06871824 | 0.09200898 | 0.01083666 |  | 0.03316563 | 0.09010657 | 0.01058695 | 0.07733279 | 0.08988337 | 0.0100875 | 0.115498 | 0.08973598 | 0.01038413
[5 empty] | 0.06914604 | 0.09278217 | 0.01085396 |  | 0.03227663 | 0.09086377 | 0.0104065 | 0.07618807 | 0.09063869 | 0.01021376 | 0.1156035 | 0.09049007 | 0.01047438
[5 empty] | 0.06912937 | 0.09355535 | 0.01087882 |  | 0.03172771 | 0.09162097 | 0.01039076 | 0.07449464 | 0.09139401 | 0.01015979 | 0.1124997 | 0.09124415 | 0.01043496
[5 empty] | 0.06794176 | 0.09432854 | 0.01086152 |  | 0.03212714 | 0.09237817 | 0.0104642 | 0.07569645 | 0.09214933 | 0.01012008 | 0.1143302 | 0.09199824 | 0.01045986
[5 empty] | 0.06771784 | 0.09510172 | 0.01410928 |  | 0.03185052 | 0.09313537 | 0.01359222 | 0.07306006 | 0.09290466 | 0.01300399 | 0.1116411 | 0.09275232 | 0.01203452
[5 empty] | 0.06718676 | 0.09587491 | 0.01413186 |  | 0.03263397 | 0.09389256 | 0.01371444 | 0.07131001 | 0.09365998 | 0.01277699 | 0.1144969 | 0.0935064 | 0.01193827
[5 empty] | 0.0668761 | 0.09664809 | 0.01418408 |  | 0.0324805 | 0.09464976 | 0.01350259 | 0.07168811 | 0.0944153 | 0.01297562 | 0.1125835 | 0.09426049 | 0.0120682
[5 empty] | 0.06521442 | 0.09742128 | 0.01401896 |  | 0.03180407 | 0.09540696 | 0.01361395 | 0.07242911 | 0.09517062 | 0.01279246 | 0.1100945 | 0.09501457 | 0.01360541
[5 empty] | 0.06416983 | 0.09819446 | 0.01719761 |  | 0.0318988 | 0.09616416 | 0.01630569 | 0.07068479 | 0.09592595 | 0.0156365 | 0.1120831 | 0.09576865 | 0.01361224
[5 empty] | 0.0635419 | 0.09896765 | 0.017054 |  | 0.03145567 | 0.09692136 | 0.01659219 | 0.07110942 | 0.09668127 | 0.01547826 | 0.1165781 | 0.09652274 | 0.01361224
[5 empty] | 0.06382877 | 0.09974083 | 0.01701981 |  | 0.03178936 | 0.09767855 | 0.01634027 | 0.0693395 | 0.09743659 | 0.015576 | 0.1115246 | 0.09727682 | 0.01368873
[5 empty] | 0.06425241 | 0.100514 | 0.0170711 |  | 0.03155414 | 0.09843575 | 0.01658231 | 0.06916761 | 0.09819191 | 0.01543172 | 0.1101806 | 0.09803091 | 0.0137379
[5 empty] | 0.06303722 | 0.1012872 | 0.01915739 |  | 0.03171155 | 0.09919295 | 0.01867925 | 0.06724194 | 0.09894724 | 0.01769172 | 0.1118859 | 0.09878499 | 0.0152073
[5 empty] | 0.06289382 | 0.1020604 | 0.01897365 |  | 0.03165171 | 0.09995015 | 0.01858986 | 0.06687399 | 0.09970256 | 0.01765993 | 0.1155111 | 0.09953907 | 0.01513601
[5 empty] | 0.06308266 | 0.1028336 | 0.01907126 |  | 0.03114088 | 0.1007073 | 0.01858986 | 0.06962678 | 0.1004579 | 0.01779943 | 0.1139946 | 0.1002932 | 0.01527403
[5 empty] | 0.06189755 | 0.1036068 | 0.0191861 |  | 0.03026212 | 0.1014645 | 0.01870719 | 0.06779531 | 0.1012132 | 0.0175275 | 0.1117232 | 0.1010472 | 0.01517545
[5 empty] | 0.06374785 | 0.1043799 | 0.01981844 |  | 0.03072197 | 0.1022217 | 0.01950367 | 0.06626921 | 0.1019685 | 0.01886113 | 0.1130357 | 0.1018013 | 0.01649777
[5 empty] | 0.06339806 | 0.1051531 | 0.01986599 |  | 0.03143175 | 0.1029789 | 0.01974092 | 0.06897581 | 0.1027238 | 0.01903366 | 0.1080637 | 0.1025554 | 0.01642039
[5 empty] | 0.06371464 | 0.1059263 | 0.01984222 |  | 0.03130153 | 0.1037361 | 0.0194821 | 0.0685835 | 0.1034792 | 0.01889526 | 0.1079014 | 0.1033095 | 0.01656527
[5 empty] | 0.06178108 | 0.1066995 | 0.01988184 |  | 0.03109923 | 0.1044933 | 0.01961544 | 0.06628482 | 0.1042345 | 0.01898437 | 0.1099058 | 0.1040636 | 0.01755278
[5 empty] | 0.06316328 | 0.1074727 | 0.02014983 |  | 0.02961941 | 0.1052505 | 0.02023669 | 0.06567879 | 0.1049898 | 0.01968494 | 0.1077638 | 0.1048177 | 0.01747247
[5 empty] | 0.06163176 | 0.1082459 | 0.02007314 |  | 0.03074451 | 0.1060077 | 0.02026902 | 0.06613496 | 0.1057451 | 0.01951523 | 0.1069954 | 0.1055717 | 0.01757198
[5 empty] | 0.06223796 | 0.109019 | 0.02023662 |  | 0.03033541 | 0.1067649 | 0.02036803 | 0.06754312 | 0.1065005 | 0.01935331 | 0.1114503 | 0.1063258 | 0.01736248
[5 empty] | 0.06254828 | 0.1097922 | 0.02020433 |  | 0.03075219 | 0.1075221 | 0.02007706 | 0.0666847 | 0.1072558 | 0.01945475 | 0.1134176 | 0.1070799 | 0.01810557
[5 empty] | 0.06310426 | 0.1105654 | 0.0205518 |  | 0.02948064 | 0.1082793 | 0.02071675 | 0.06611001 | 0.1080111 | 0.02011359 | 0.1109959 | 0.107834 | 0.01814747
[5 empty] | 0.06217027 | 0.1113386 | 0.02058259 |  | 0.02992159 | 0.1090365 | 0.02089534 | 0.06584005 | 0.1087664 | 0.01987154 | 0.1124951 | 0.1085881 | 0.01828231
[5 empty] | 0.06301332 | 0.1121118 | 0.02064211 |  | 0.02914911 | 0.1097937 | 0.02070429 | 0.06589578 | 0.1095217 | 0.01986554 | 0.1101861 | 0.1093422 | 0.01816023
[5 empty] | 0.06191836 | 0.112885 | 0.02056001 |  | 0.02893636 | 0.1105509 | 0.02129025 | 0.06388645 | 0.1102771 | 0.02004357 | 0.1059785 | 0.1100962 | 0.01829324
[5 empty] | 0.06139599 | 0.1136582 | 0.02100681 |  | 0.02884364 | 0.1113081 | 0.02111569 | 0.06715407 | 0.1110324 | 0.02047459 | 0.1059736 | 0.1108503 | 0.01880113
[5 empty] | 0.0626384 | 0.1144313 | 0.02072345 |  | 0.02870362 | 0.1120653 | 0.02148184 | 0.06396795 | 0.1117877 | 0.02064446 | 0.1118844 | 0.1116044 | 0.01906481
[5 empty] | 0.06215843 | 0.1152045 | 0.02086096 |  | 0.02996081 | 0.1128225 | 0.02116678 | 0.06525852 | 0.112543 | 0.02026583 | 0.1066828 | 0.1123585 | 0.01882959
[5 empty] | 0.06221952 | 0.1159777 | 0.02079012 |  | 0.02982799 | 0.1135797 | 0.0214563 | 0.06502463 | 0.1132984 | 0.02095212 | 0.1049614 | 0.1131126 | 0.01890167
[5 empty] | 0.06188409 | 0.1167509 | 0.02105594 |  | 0.02956112 | 0.1143369 | 0.02156841 | 0.06326897 | 0.1140537 | 0.02072435 | 0.1072865 | 0.1138667 | 0.01985405
[5 empty] | 0.06253732 | 0.1175241 | 0.02127771 |  | 0.02920026 | 0.1150941 | 0.02188627 | 0.06385628 | 0.114809 | 0.0209354 | 0.1064269 | 0.1146208 | 0.01974174
[5 empty] | 0.06156217 | 0.1182973 | 0.02094822 |  | 0.02821674 | 0.1158513 | 0.02196464 | 0.06287973 | 0.1155643 | 0.0209354 | 0.109465 | 0.1153748 | 0.01982646
[5 empty] | 0.06263388 | 0.1190704 | 0.02125025 |  | 0.02905758 | 0.1166085 | 0.02193199 | 0.063021 | 0.1163197 | 0.02083092 | 0.1043211 | 0.1161289 | 0.02059015
[5 empty] | 0.06120286 | 0.1198436 | 0.02132447 |  | 0.02804564 | 0.1173657 | 0.0221348 | 0.06354997 | 0.117075 | 0.02122523 | 0.1104289 | 0.116883 | 0.02057382
[5 empty] | 0.06170595 | 0.1206168 | 0.02148268 |  | 0.02794112 | 0.1181229 | 0.02225698 | 0.0645945 | 0.1178303 | 0.02128058 | 0.1085749 | 0.1176371 | 0.02052686
[5 empty] | 0.0617824 | 0.12139 | 0.02153613 |  | 0.02874064 | 0.1188801 | 0.02214591 | 0.0641851 | 0.1185856 | 0.0213913 | 0.1080078 | 0.1183912 | 0.02052074
[5 empty] | 0.06250003 | 0.1221632 | 0.02117053 |  | 0.02847911 | 0.1196373 | 0.02200151 | 0.06529702 | 0.1193409 | 0.02136788 | 0.1061597 | 0.1191453 | 0.02061465
[5 empty] | 0.06154092 | 0.1229364 | 0.02161468 |  | 0.02784231 | 0.1203945 | 0.02246815 | 0.06555506 | 0.1200963 | 0.02174804 | 0.1077696 | 0.1198993 | 0.0210242
[5 empty] | 0.06137559 | 0.1237096 | 0.02159739 |  | 0.02834242 | 0.1211517 | 0.02264232 | 0.06564426 | 0.1208516 | 0.02179351 | 0.1074924 | 0.1206534 | 0.02097356
[5 empty] | 0.06171903 | 0.1244827 | 0.02156281 |  | 0.02886509 | 0.1219089 | 0.02279614 | 0.06562895 | 0.1216069 | 0.02184764 | 0.1077861 | 0.1214075 | 0.02122043
[5 empty] | 0.06169734 | 0.1252559 | 0.02167303 |  | 0.0276376 | 0.1226661 | 0.02263327 | 0.06480482 | 0.1223622 | 0.02172855 | 0.1040634 | 0.1221616 | 0.02124153
[5 empty] | 0.06143262 | 0.1260291 | 0.02160995 |  | 0.02755216 | 0.1234233 | 0.02320623 | 0.06417586 | 0.1231176 | 0.02183282 | 0.1058538 | 0.1229157 | 0.02189173
[5 empty] | 0.06094531 | 0.1268023 | 0.02203761 |  | 0.0279347 | 0.1241805 | 0.02287064 | 0.06463764 | 0.1238729 | 0.02194272 | 0.1084959 | 0.1236698 | 0.02154376
[5 empty] | 0.06214401 | 0.1275755 | 0.02194378 |  | 0.02738297 | 0.1249377 | 0.02281548 | 0.06365165 | 0.1246282 | 0.02186359 | 0.1029377 | 0.1244238 | 0.02192218
[5 empty] | 0.06219603 | 0.1283487 | 0.02174523 |  | 0.02797539 | 0.1256949 | 0.02315566 | 0.06311644 | 0.1253835 | 0.02195591 | 0.1031694 | 0.1251779 | 0.02192001
[5 empty] | 0.06090919 | 0.1291219 | 0.02211138 |  | 0.02743346 | 0.1264521 | 0.02309548 | 0.06373445 | 0.1261388 | 0.02224623 | 0.1045369 | 0.125932 | 0.02230927
[5 empty] | 0.06247448 | 0.129895 | 0.02212018 |  | 0.02815705 | 0.1272093 | 0.02324701 | 0.06346003 | 0.1268942 | 0.02213264 | 0.1035658 | 0.1266861 | 0.02215055
[5 empty] | 0.06272114 | 0.1306682 | 0.02199917 |  | 0.02692774 | 0.1279665 | 0.02323069 | 0.06169818 | 0.1276495 | 0.02236205 | 0.1040848 | 0.1274402 | 0.02245457
[5 empty] | 0.06127455 | 0.1314414 | 0.02183856 |  | 0.02812298 | 0.1287237 | 0.02339387 | 0.06442998 | 0.1284048 | 0.02224623 | 0.1007467 | 0.1281943 | 0.02239645
[5 empty] | 0.06130965 | 0.1322146 | 0.02217453 |  | 0.02774738 | 0.1294809 | 0.02336846 | 0.06118496 | 0.1291601 | 0.02257847 | 0.1018362 | 0.1289483 | 0.02268851
[5 empty] | 0.06264325 | 0.1329878 | 0.02209475 |  | 0.02745029 | 0.1302381 | 0.02343926 | 0.06309064 | 0.1299155 | 0.02271141 | 0.1054722 | 0.1297024 | 0.02299781
[5 empty] | 0.06231443 | 0.133761 | 0.02224544 |  | 0.02662241 | 0.1309953 | 0.02365638 | 0.06244665 | 0.1306708 | 0.02261903 | 0.1012957 | 0.1304565 | 0.02268393
[5 empty] | 0.06133758 | 0.1345341 | 0.02223436 |  | 0.02652075 | 0.1317525 | 0.02377201 | 0.06106179 | 0.1314261 | 0.02234189 | 0.101894 | 0.1312106 | 0.02311236
[5 empty] | 0.06075689 | 0.1353073 | 0.02209456 |  | 0.02675057 | 0.1325097 | 0.02390269 | 0.06378042 | 0.1321814 | 0.02267481 | 0.1041177 | 0.1319647 | 0.02350307
[5 empty] | 0.06261929 | 0.1360805 | 0.02223055 |  | 0.02725701 | 0.1332669 | 0.02382161 | 0.06163646 | 0.1329367 | 0.02264295 | 0.1047884 | 0.1327188 | 0.02321979
[5 empty] | 0.06221206 | 0.1368537 | 0.02244902 |  | 0.02692629 | 0.1340241 | 0.02387408 | 0.06068524 | 0.1336921 | 0.0226384 | 0.1058131 | 0.1334728 | 0.02339304
[5 empty] | 0.06222093 | 0.1376269 | 0.02236654 |  | 0.02625185 | 0.1347813 | 0.02385261 | 0.06156252 | 0.1344474 | 0.02257924 | 0.1044064 | 0.1342269 | 0.02325725
[5 empty] | 0.06109574 | 0.1384001 | 0.02228736 |  | 0.02719533 | 0.1355385 | 0.02401561 | 0.06150817 | 0.1352027 | 0.02299997 | 0.09986699 | 0.134981 | 0.02395523
[5 empty] | 0.06078176 | 0.1391733 | 0.02250691 |  | 0.0271046 | 0.1362957 | 0.02407094 | 0.06109573 | 0.135958 | 0.0229885 | 0.1008988 | 0.1357351 | 0.02372865
[5 empty] | 0.06132935 | 0.1399464 | 0.022545 |  | 0.02661728 | 0.1370529 | 0.02413589 | 0.06089815 | 0.1367134 | 0.02284625 | 0.1022838 | 0.1364892 | 0.02385267
[5 empty] | 0.06131026 | 0.1407196 | 0.02260997 |  | 0.02612397 | 0.1378101 | 0.02439278 | 0.06142423 | 0.1374687 | 0.0227866 | 0.102614 | 0.1372433 | 0.02370718
[5 empty] | 0.06147402 | 0.1414928 | 0.02264525 |  | 0.02587634 | 0.1385673 | 0.02441701 | 0.06218588 | 0.138224 | 0.02292682 | 0.09893666 | 0.1379974 | 0.0240137
[5 empty] | 0.06115225 | 0.142266 | 0.02271723 |  | 0.02691727 | 0.1393244 | 0.0243516 | 0.06210193 | 0.1389793 | 0.0230192 | 0.1014523 | 0.1387514 | 0.02446176
[5 empty] | 0.06129685 | 0.1430392 | 0.02252379 |  | 0.02552911 | 0.1400816 | 0.02445577 | 0.06352537 | 0.1397346 | 0.0229707 | 0.1010513 | 0.1395055 | 0.0240694
[5 empty] | 0.06187735 | 0.1438124 | 0.02240233 |  | 0.02631869 | 0.1408388 | 0.02443639 | 0.06069176 | 0.14049 | 0.02326401 | 0.101777 | 0.1402596 | 0.02411784
[5 empty] | 0.0617395 | 0.1445855 | 0.02241906 |  | 0.025634 | 0.141596 | 0.02458892 | 0.06286173 | 0.1412453 | 0.02319406 | 0.1020481 | 0.1410137 | 0.02446137
[5 empty] | 0.06141997 | 0.1453587 | 0.0224326 |  | 0.02615769 | 0.1423532 | 0.02448419 | 0.06117829 | 0.1420006 | 0.02331477 | 0.09979444 | 0.1417678 | 0.02443195
[5 empty] | 0.06067583 | 0.1461319 | 0.0226063 |  | 0.02640819 | 0.1431104 | 0.0244915 | 0.06223027 | 0.1427559 | 0.0232312 | 0.09817662 | 0.1425219 | 0.02446627
[5 empty] | 0.06120775 | 0.1469051 | 0.02248682 |  | 0.02632574 | 0.1438676 | 0.02432263 | 0.06267047 | 0.1435113 | 0.02318942 | 0.09880687 | 0.1432759 | 0.02454962
[5 empty] | 0.06161866 | 0.1476783 | 0.02243257 |  | 0.02504142 | 0.1446248 | 0.02428841 | 0.06372735 | 0.1442666 | 0.02324512 | 0.09831746 | 0.14403 | 0.02449841
[5 empty] | 0.06097736 | 0.1484515 | 0.02238962 |  | 0.02631471 | 0.145382 | 0.02466975 | 0.06233055 | 0.1450219 | 0.0233546 | 0.1015802 | 0.1447841 | 0.02493107
[5 empty] | 0.06218887 | 0.1492247 | 0.02275129 |  | 0.02613669 | 0.1461392 | 0.02468442 | 0.06347733 | 0.1457772 | 0.02326375 | 0.1002547 | 0.1455382 | 0.02471103
[5 empty] | 0.06200406 | 0.1499978 | 0.02272642 |  | 0.0252281 | 0.1468964 | 0.02462086 | 0.06227672 | 0.1465325 | 0.02330568 | 0.09977313 | 0.1462923 | 0.02491129
[5 empty] | 0.06162745 | 0.150771 | 0.02277858 |  | 0.02536199 | 0.1476536 | 0.02444089 | 0.06347109 | 0.1472879 | 0.02315969 | 0.1017446 | 0.1470464 | 0.02474508
[5 empty] | 0.06242537 | 0.1515442 | 0.02252513 |  | 0.02478114 | 0.1484108 | 0.02471523 | 0.06168334 | 0.1480432 | 0.02321803 | 0.09986889 | 0.1478004 | 0.02507302
[5 empty] | 0.06194851 | 0.1523174 | 0.02253871 |  | 0.02526283 | 0.149168 | 0.02451927 | 0.06127434 | 0.1487985 | 0.02337908 | 0.09824211 | 0.1485545 | 0.02464322
[5 empty] | 0.06138105 | 0.1530906 | 0.02284978 |  | 0.02453444 | 0.1499252 | 0.0244276 | 0.06306946 | 0.1495538 | 0.02314883 | 0.0966892 | 0.1493086 | 0.0249446
[5 empty] | 0.06254471 | 0.1538638 | 0.02247404 |  | 0.02530251 | 0.1506824 | 0.02435653 | 0.06270825 | 0.1503092 | 0.02342902 | 0.09608387 | 0.1500627 | 0.02476303