## 1
Общество с ограниченной ответственностью "Инженерная геология" (ООО "ИнжГео") | [10 empty] | Общество с ограниченной ответственностью "Инженерная геология" (ООО "ИнжГео")
Юр. адрес: 117279, г. Москва, ул. Миклухо-Маклая, 36 а, этаж 5, пом. XXIII к. 76-84 | [10 empty] | Юр. адрес: 117279, г. Москва, ул. Миклухо-Маклая, 36 а, этаж 5, пом. XXIII к. 76-84 | [8 empty] | нагр |  |  | X0 | Y0 | R |  | нагр |  |  |  | X0 | Y0 | R | нагр |  |  |  | X0 | Y0 | R |  | нагр |  |  |  | X0 | Y0 | R
Телефон/факс +7 (495) 132-30-00, Адрес электронной почты inbox@inj-geo.ru | [10 empty] | Телефон/факс +7 (495) 132-30-00, Адрес электронной почты inbox@inj-geo.ru | [12 empty] | 0 | [7 empty] | 0 | [6 empty] | 0 | [7 empty] | 0
[20 empty] | девиатор | [6 empty] | девиатор | [6 empty] | девиатор | [7 empty] | девиатор
Испытательная лаборатория ООО «ИнжГео» | [10 empty] | Испытательная лаборатория ООО «ИнжГео» | [8 empty] | x0 | Угол | X | Y |  |  |  | x0 |  | Угол | X | Y |  |  | x0 |  | Угол | X | Y |  |  |  | x0 |  | Угол | X | Y
Адрес места осуществления деятельности лаборатории: г. Москва, просп. Вернадского, д. 51, стр. 1 | [10 empty] | Адрес места осуществления деятельности лаборатории: г. Москва, просп. Вернадского, д. 51, стр. 1 | [9 empty] | 0 | [7 empty] | 0 | [6 empty] | 0 | [7 empty] | 0
Телефон +7(910)4557682, E-mail: slg85@mail.ru | [10 empty] | Телефон +7(910)4557682, E-mail: slg85@mail.ru | [9 empty] | 5 | [7 empty] | 5 | [6 empty] | 5 | [7 empty] | 5
[21 empty] | 10 | [7 empty] | 10 | [6 empty] | 10 | [7 empty] | 10
Протокол испытаний № 13-63/25 от 23-11-2022 | [20 empty] | 15 | [7 empty] | 15 | [6 empty] | 15 | [7 empty] | 15
Наименование и адрес заказчика: ООО Регионстрой | [20 empty] | 20 | [7 empty] | 20 | [6 empty] | 20 | [7 empty] | 20
Наименование объекта: Переход трубопровода через р. Енисей | [20 empty] | 25 | [7 empty] | 25 | [6 empty] | 25 | [7 empty] | 25
Наименование используемого метода/методики: ГОСТ 12248.4-2020 | [20 empty] | 30 | [7 empty] | 30 | [6 empty] | 30 | [7 empty] | 30
Условия проведения испытания: температура окружающей среды (18 - 25)0С, влажность воздуха (40 - 75)% | [20 empty] | 35 | [7 empty] | 35 | [6 empty] | 35 | [7 empty] | 35
Дата получение объекта подлежащего испытаниям: 27.10.2022 | [20 empty] | 40 | [7 empty] | 40 | [6 empty] | 40 | [7 empty] | 40
Дата испытания: 25.10.2022-19.11.2025 | [20 empty] | 45 | [7 empty] | 45 | [6 empty] | 45 | [7 empty] | 45
Испытание грунтов методом трехосного сжатия | [10 empty] | Испытание грунтов методом трехосного сжатия | [9 empty] | 50 | [7 empty] | 50 | [6 empty] | 50 | [7 empty] | 50
Лабораторный номер: |  | 1060 | [5 empty] | We, % = | 0.307246408 |  | Лабораторный номер: | [6 empty] | We, % = |  |  | 55 | [7 empty] | 55 | [6 empty] | 55 | [7 empty] | 55
Номер скважины: |  | BH-050 | [5 empty] | ρ, г/см3 = | 1.9 |  | Номер скважины: | [6 empty] | ρ, г/см3 = |  |  | 60 | [7 empty] | 60 | [6 empty] | 60 | [7 empty] | 60
Глубина отбора, м: |  | 3.9 | [5 empty] | ρs, г/см3 = | 2.71 |  | Глубина отбора, м: | [6 empty] | ρs, г/см3 = |  |  | 65 | [7 empty] | 65 | [6 empty] | 65 | [7 empty] | 65
Наименование грунта: |  | Суглинок, после оттаивания текучепластичный, легкий песчанистый | [5 empty] | e, д.е. = | 0.6 |  | Наименование грунта: | [6 empty] | e, д.е. = |  |  | 70 | [7 empty] | 70 | [6 empty] | 70 | [7 empty] | 70
Схема проведения опыта: |  | КД | [5 empty] | IL, д.е. = | 0.923 |  | Схема проведения опыта: | [6 empty] | IL, д.е. = |  |  | 75 | [7 empty] | 75 | [6 empty] | 75 | [7 empty] | 75
Результаты испытаний | [10 empty] | Результаты испытаний | [9 empty] | 80 | [7 empty] | 80 | [6 empty] | 80 | [7 empty] | 80
[21 empty] | 85 | [7 empty] | 85 | [6 empty] | 85 | [7 empty] | 85
[21 empty] | 90 | [7 empty] | 90 | [6 empty] | 90 | [7 empty] | 90
[21 empty] | 95 | [7 empty] | 95 | [6 empty] | 95 | [7 empty] | 95
[21 empty] | 100 | [7 empty] | 100 | [6 empty] | 100 | [7 empty] | 100
[21 empty] | 105 | [7 empty] | 105 | [6 empty] | 105 | [7 empty] | 105
[21 empty] | 110 | [7 empty] | 110 | [6 empty] | 110 | [7 empty] | 110
[21 empty] | 115 | [7 empty] | 115 | [6 empty] | 115 | [7 empty] | 115
[21 empty] | 120 | [7 empty] | 120 | [6 empty] | 120 | [7 empty] | 120
[21 empty] | 125 | [7 empty] | 125 | [6 empty] | 125 | [7 empty] | 125
[21 empty] | 130 | [7 empty] | 130 | [6 empty] | 130 | [7 empty] | 130
[21 empty] | 135 | [7 empty] | 135 | [6 empty] | 135 | [7 empty] | 135
[21 empty] | 140 | [7 empty] | 140 | [6 empty] | 140 | [7 empty] | 140
[21 empty] | 145 | [7 empty] | 145 | [6 empty] | 145 | [7 empty] | 145
[21 empty] | 150 | [7 empty] | 150 | [6 empty] | 150 | [7 empty] | 150
[21 empty] | 155 | [7 empty] | 155 | [6 empty] | 155 | [7 empty] | 155
[21 empty] | 160 | [7 empty] | 160 | [6 empty] | 160 | [7 empty] | 160
[21 empty] | 165 | [7 empty] | 165 | [6 empty] | 165 | [7 empty] | 165
[21 empty] | 170 | [7 empty] | 170 | [6 empty] | 170 | [7 empty] | 170
[21 empty] | 175 | [7 empty] | 175 | [6 empty] | 175 | [7 empty] | 175
[21 empty] | 180 | [7 empty] | 180 | [6 empty] | 180 | [7 empty] | 180
[13 empty] | Давление в камере, Мпа σ3 | Вертикальная нагрузка, Мпа σ1 | Поровое давление, Мпа u
[13 empty] | 0.05 | 0.09159583 |  |  |  |  | 1 | [6 empty] | σ3,кПа | σ1,кПа | u, кПа |  |  |  | 4
[13 empty] | 0.15 | 0.2496441 | [26 empty] | δ3, Мпа | δ1-δ3, МПа | δ1, МПа | δ1, КПа
[13 empty] | 0.25 | 0.4076923 | [20 empty] | С, МПа:
φ, град:
E, Мпа
[26 empty] | x | 0
[26 empty] | y |  |  |  | С, кПа | φ,°
Эффективные значения угла внутреннего трения и удельного сцепления ϕ', С'
[13 empty] | ϕ', град. = | 13
[13 empty] | С', МПа = | 0.005
|  | K0, д.е. | 0.7750489 | Эффективное напряжение, Мпа: |  |  |  |  | 0.03875245
|  | Модуль деформации E0, МПа: |  | Точки нахождения модуля Е0, Мпа (полное напряжение): |  |  |  |  | 0.03875245 | 0.06200392
|  | Модуль деформации E50, МПа: |  | qmax Давление при разрушении образца, Мпа (девиатор): |  |  |  |  | 0.08585158
|  | Коэф. Поперечной деформации, ϑ: |  | 0,5 qmax, Мпа (девиатор): |  |  |  |  | 0.04292579
| Начальник исп. лаборатории: | [6 empty] | Семиколенова Л.Г. |  |  |  |  | Начальник исп. лаборатории: |  |  |  |  | Семиколенова Л.Г.
Лист 1 , всего листов 2 | [11 empty] | Лист 2 , всего листов 2
Частичное воспроизведение протокола испытаний без письменного разрешения ООО «ИнжГео» ЗАПРЕЩАЕТСЯ | [11 empty] | Частичное воспроизведение протокола испытаний без письменного разрешения ООО «ИнжГео» ЗАПРЕЩАЕТСЯ
E0 |  |  | E50 |  | Деформация |  |  |  | Первая прочность |  |  | Вторая прочность |  |  | Третья прочность
devE0 | epsE0 |  | dev50 | epsE50 | dev | eps | ev |  | dev1 | eps1 | ev1 | dev1 | eps1 | ev2 | dev1 | eps1 | ev3
0.02325147 | 0.001787252 |  | 0.04292579 | 0.005361755 | 0 | 0 | 0 |  | 0 | 0 | 0 | 0 | 0 | 0 | 0 | 0 | 0
[5 empty] | 0.01135623 | 0.0007702977 | 0 |  | 0.009567041 | 0.0007353819 | 0 | 0.02989322 | 0.0008510286 | 0 | 0.04021153 | 0.0005777396 | 0
Секущая модуля Е0 |  |  | Линия Q max |  | 0.02325147 | 0.001787252 | 0 |  | 0.01537033 | 0.001512817 | 0 | 0.04312669 | 0.001509873 | 0 | 0.07884614 | 0.001840837 | 0
| 0 |  |  | 0 | 0.02703086 | 0.002310893 | -0.002612284 |  | 0.02079792 | 0.002597817 | -0.002926175 | 0.04982203 | 0.002304869 | -0.002352668 | 0.08169555 | 0.002257814 | -0.00197666
[5 empty] | 0.0330348 | 0.003081191 | -0.002612284 |  | 0.02148384 | 0.003025634 | -0.002934998 | 0.05356766 | 0.003019746 | -0.002348691 | 0.08832701 | 0.003010419 | -0.001998111
[5 empty] | 0.03725642 | 0.003851489 | -0.002618566 |  | 0.02246109 | 0.003782043 | -0.002951175 | 0.05446399 | 0.003774682 | -0.002343544 | 0.09055293 | 0.003763023 | -0.002005063
|  |  | Линия 0,5 Q max |  | 0.04042359 | 0.004621786 | -0.002615425 |  | 0.02399174 | 0.004538452 | -0.002969998 | 0.05869226 | 0.004529619 | -0.002318045 | 0.0934086 | 0.004515628 | -0.001984009
|  |  |  | 0 | 0.04292579 | 0.005361755 | -0.001776505 |  | 0.02449162 | 0.00529486 | -0.002808176 | 0.06096718 | 0.005284555 | -0.002228249 | 0.09789133 | 0.005268233 | -0.001948957
[5 empty] | 0.04567636 | 0.006162382 | -0.001772745 |  | 0.02572675 | 0.006051269 | -0.002832166 | 0.06495048 | 0.006039492 | -0.002218001 | 0.1044326 | 0.006020837 | -0.001929633
[5 empty] | 0.04650322 | 0.00693268 | -0.0017962 |  | 0.02673517 | 0.006807677 | -0.002850228 | 0.06618922 | 0.006794428 | -0.002212208 | 0.1083006 | 0.006773442 | -0.001927701
[5 empty] | 0.05001853 | 0.007702977 | -0.001798528 |  | 0.0274754 | 0.007564086 | -0.002831884 | 0.06913146 | 0.007549365 | -0.002208644 | 0.1064897 | 0.007526047 | -0.001920745
[5 empty] | 0.05084145 | 0.008473275 | -0.001786299 |  | 0.02791311 | 0.008320495 | -0.002565899 | 0.0715441 | 0.008304301 | -0.002006178 | 0.1115657 | 0.008278651 | -0.00184125
Коэфф. Точки |  |  |  |  | 0.05301092 | 0.009243573 | -0.00179866 |  | 0.02823435 | 0.009076903 | -0.002547227 | 0.07306532 | 0.009059238 | -0.001983576 | 0.1134158 | 0.009031256 | -0.001816537
[5 empty] | 0.05583001 | 0.01001387 | -0.001783791 |  | 0.03007754 | 0.009833312 | -0.002560016 | 0.07511889 | 0.009814174 | -0.002012579 | 0.119008 | 0.009783861 | -0.001846376
[5 empty] | 0.05636068 | 0.01078417 | -0.001789882 |  | 0.03009787 | 0.01058972 | -0.002556691 | 0.07469689 | 0.01056911 | -0.001990977 | 0.1231423 | 0.01053647 | -0.001844545
[5 empty] | 0.05830984 | 0.01155447 | -0.001792416 |  | 0.03029769 | 0.01134613 | -0.002183884 | 0.07539953 | 0.01132405 | -0.001696188 | 0.1201176 | 0.01128907 | -0.00170191
[5 empty] | 0.05967419 | 0.01232476 | -0.001793672 |  | 0.03156095 | 0.01210254 | -0.002180584 | 0.07794784 | 0.01207898 | -0.001694829 | 0.1211984 | 0.01204167 | -0.00168377
[5 empty] | 0.06081071 | 0.01309506 | -0.001801563 |  | 0.03201123 | 0.01285895 | -0.002210723 | 0.08058614 | 0.01283392 | -0.001712848 | 0.1218851 | 0.01279428 | -0.001696316
[5 empty] | 0.06378752 | 0.01386536 | -0.001780938 |  | 0.03172039 | 0.01361535 | -0.002196864 | 0.08139917 | 0.01358886 | -0.001708258 | 0.1301426 | 0.01354688 | -0.001678515
[5 empty] | 0.06509984 | 0.01463566 | -0.001787751 |  | 0.03153788 | 0.01437176 | -0.001819302 | 0.08204228 | 0.01434379 | -0.001381078 | 0.1257552 | 0.01429949 | -0.001531469
[5 empty] | 0.06519441 | 0.01540595 | -0.001786853 |  | 0.03260275 | 0.01512817 | -0.001813177 | 0.08602911 | 0.01509873 | -0.00136888 | 0.1332404 | 0.01505209 | -0.001526077
[5 empty] | 0.06741934 | 0.01617625 | -0.001799964 |  | 0.0337222 | 0.01588458 | -0.001801287 | 0.08535466 | 0.01585367 | -0.001372992 | 0.1315163 | 0.0158047 | -0.001539633
[5 empty] | 0.06888551 | 0.01694655 | -0.001805711 |  | 0.03266576 | 0.01664099 | -0.001783813 | 0.08414221 | 0.0166086 | -0.001363535 | 0.1323917 | 0.0165573 | -0.001537477
[5 empty] | 0.068772 | 0.01771685 | -0.001796625 |  | 0.03348707 | 0.0173974 | -0.001405863 | 0.08833136 | 0.01736354 | -0.001046045 | 0.1303888 | 0.01730991 | -0.001375387
[5 empty] | 0.070867 | 0.01848715 | -0.00180274 |  | 0.03445519 | 0.01815381 | -0.001422699 | 0.0871632 | 0.01811848 | -0.001052483 | 0.1326803 | 0.01806251 | -0.001387812
[5 empty] | 0.07203935 | 0.01925744 | -0.001795186 |  | 0.03466525 | 0.01891021 | -0.001428075 | 0.09016064 | 0.01887341 | -0.001046889 | 0.1383497 | 0.01881512 | -0.001378976
[5 empty] | 0.07197827 | 0.02002774 | -0.001792488 |  | 0.0344597 | 0.01966662 | -0.001093452 | 0.08720157 | 0.01962835 | -0.001062615 | 0.1328532 | 0.01956772 | -0.001220032
[5 empty] | 0.07387156 | 0.02079804 | -0.001790549 |  | 0.03465145 | 0.02042303 | -0.00110219 | 0.0887468 | 0.02038329 | -0.000802289 | 0.1351876 | 0.02032033 | -0.001221753
[5 empty] | 0.07275201 | 0.02156834 | -0.001806036 |  | 0.03486512 | 0.02117944 | -0.00108362 | 0.0893463 | 0.02113822 | -0.0007902372 | 0.139607 | 0.02107293 | -0.001232083
[5 empty] | 0.07516802 | 0.02233863 | -0.001785506 |  | 0.03579438 | 0.02193585 | -0.001089847 | 0.08996098 | 0.02189316 | -0.0007982984 | 0.1358514 | 0.02182554 | -0.001217572
[5 empty] | 0.07465551 | 0.02310893 | -0.001809637 |  | 0.03582513 | 0.02269226 | -0.001083074 | 0.08879184 | 0.02264809 | -0.000804444 | 0.1401038 | 0.02257814 | -0.00123651
[5 empty] | 0.07664719 | 0.02387923 | -0.00179426 |  | 0.03652978 | 0.02344867 | -0.000876903 | 0.09278176 | 0.02340303 | -0.0006342117 | 0.1429873 | 0.02333075 | -0.001104315
[5 empty] | 0.07622729 | 0.02464953 | -0.001790295 |  | 0.03642689 | 0.02420508 | -0.0008807952 | 0.09041763 | 0.02415797 | -0.000638553 | 0.1384501 | 0.02408335 | -0.001106186
[5 empty] | 0.07607785 | 0.02541983 | -0.001793179 |  | 0.03653657 | 0.02496148 | -0.0008764607 | 0.09452394 | 0.0249129 | -0.0006370208 | 0.1444904 | 0.02483595 | -0.001101124
[5 empty] | 0.07685465 | 0.02619012 | -0.001799847 |  | 0.03603818 | 0.02571789 | -0.0008933566 | 0.09063046 | 0.02566784 | -0.0006381061 | 0.1452837 | 0.02558856 | -0.001090119
[5 empty] | 0.07776703 | 0.02696042 | -0.001808467 |  | 0.03688677 | 0.0264743 | -0.0007551435 | 0.09329791 | 0.02642278 | -0.0005352307 | 0.1424472 | 0.02634116 | -0.0009949287
[5 empty] | 0.0775417 | 0.02773072 | -0.001808107 |  | 0.03683144 | 0.02723071 | -0.0007520741 | 0.09357827 | 0.02717771 | -0.0005306953 | 0.1409224 | 0.02709377 | -0.0009842888
[5 empty] | 0.07758655 | 0.02850102 | -0.001810622 |  | 0.03716421 | 0.02798712 | -0.0007424168 | 0.0946042 | 0.02793265 | -0.0005381653 | 0.1473097 | 0.02784637 | -0.0009860621
[5 empty] | 0.07979714 | 0.02927131 | -0.001779191 |  | 0.03703031 | 0.02874353 | -0.0007484807 | 0.09210458 | 0.02868759 | -0.000455116 | 0.1465053 | 0.02859898 | -0.0008705797
[5 empty] | 0.07922855 | 0.03004161 | -0.001723867 |  | 0.03789127 | 0.02949994 | -0.0006436611 | 0.09548076 | 0.02944252 | -0.000452498 | 0.1471058 | 0.02935158 | -0.0008824094
[5 empty] | 0.08051583 | 0.03081191 | -0.001736357 |  | 0.03806504 | 0.03025634 | -0.0006410352 | 0.09510612 | 0.03019746 | -0.0004484808 | 0.1451084 | 0.03010419 | -0.0008788167
[5 empty] | 0.07939121 | 0.03158221 | -0.001726296 |  | 0.03901066 | 0.03101275 | -0.0006415476 | 0.09623887 | 0.0309524 | -0.0004539876 | 0.1515962 | 0.03085679 | -0.0008722446
[5 empty] | 0.08119004 | 0.0323525 | -0.001748499 |  | 0.03901712 | 0.03176916 | -0.0006452623 | 0.09487938 | 0.03170733 | -0.0004470816 | 0.1458529 | 0.0316094 | -0.0008723322
[5 empty] | 0.08017076 | 0.0331228 | -0.001602574 |  | 0.03865328 | 0.03252557 | -0.0005524235 | 0.09581571 | 0.03246227 | -0.0003851477 | 0.1502868 | 0.032362 | -0.0007730722
[5 empty] | 0.08113463 | 0.0338931 | -0.001601443 |  | 0.03824513 | 0.03328198 | -0.0005484592 | 0.09669119 | 0.03321721 | -0.0003841523 | 0.1509951 | 0.03311461 | -0.0007633848
[5 empty] | 0.08059179 | 0.0346634 | -0.001602251 |  | 0.03851437 | 0.03403839 | -0.0005468073 | 0.0972336 | 0.03397214 | -0.0003855305 | 0.1517627 | 0.03386721 | -0.0007625391
[5 empty] | 0.08262368 | 0.0354337 | -0.00160322 |  | 0.03874163 | 0.0347948 | -0.0005457612 | 0.09872596 | 0.03472708 | -0.0003796729 | 0.1515864 | 0.03461982 | -0.0007723803
[5 empty] | 0.08232483 | 0.03620399 | -0.001438828 |  | 0.03905167 | 0.0355512 | -0.0004685627 | 0.09674337 | 0.03548202 | -0.0003200547 | 0.1488142 | 0.03537242 | -0.0006514461
[5 empty] | 0.08230328 | 0.03697429 | -0.00145545 |  | 0.03988457 | 0.03630761 | -0.0004699715 | 0.09912364 | 0.03623695 | -0.000319257 | 0.154497 | 0.03612502 | -0.0006532884
[5 empty] | 0.08345881 | 0.03774459 | -0.001451258 |  | 0.04062248 | 0.03706402 | -0.0004730708 | 0.09968312 | 0.03699189 | -0.0003176298 | 0.1543286 | 0.03687763 | -0.0006574994
[5 empty] | 0.08386597 | 0.03851489 | -0.001443164 |  | 0.03952443 | 0.03782043 | -0.0004712863 | 0.09692669 | 0.03774682 | -0.000249705 | 0.1551415 | 0.03763023 | -0.0006570388
[5 empty] | 0.08329987 | 0.03928518 | -0.001222319 |  | 0.04065275 | 0.03857684 | -0.0003876774 | 0.09928931 | 0.03850176 | -0.0002516884 | 0.153223 | 0.03838284 | -0.0005341795
[5 empty] | 0.08293875 | 0.04005548 | -0.00124553 |  | 0.04055408 | 0.03933325 | -0.0003874446 | 0.09636867 | 0.0392567 | -0.0002493535 | 0.1517165 | 0.03913544 | -0.0005396204
[5 empty] | 0.0835917 | 0.04082578 | -0.001243678 |  | 0.041433 | 0.04008966 | -0.0003848453 | 0.09675913 | 0.04001163 | -0.0002494791 | 0.1530925 | 0.03988805 | -0.0005360111
[5 empty] | 0.08425904 | 0.04159608 | -0.001237999 |  | 0.04092455 | 0.04084606 | -0.0003875222 | 0.1002937 | 0.04076657 | -0.0002490021 | 0.151727 | 0.04064065 | -0.0005333715
[5 empty] | 0.08444906 | 0.04236638 | -0.0009899442 |  | 0.041813 | 0.04160247 | -0.0002947073 | 0.1015223 | 0.04152151 | -0.0001695254 | 0.1552365 | 0.04139326 | -0.0004029898
[5 empty] | 0.08346969 | 0.04313667 | -0.000995298 |  | 0.04190081 | 0.04235888 | -0.000293404 | 0.1001409 | 0.04227644 | -0.0001697802 | 0.1573411 | 0.04214586 | -0.0004100976
[5 empty] | 0.08528436 | 0.04390697 | -0.0009975783 |  | 0.04102943 | 0.04311529 | -0.0002984985 | 0.1017307 | 0.04303138 | -0.0001699331 | 0.1536886 | 0.04289847 | -0.0004036397
[5 empty] | 0.08470833 | 0.04467727 | -0.0009854828 |  | 0.04154951 | 0.0438717 | -0.0002990316 | 0.100383 | 0.04378632 | -0.0001693046 | 0.1576418 | 0.04365107 | -0.0004031523
[5 empty] | 0.08425281 | 0.04544757 | -0.0007252302 |  | 0.04217728 | 0.04462811 | -0.0001863885 | 0.09816539 | 0.04454125 | -6.620313e-05 | 0.1576206 | 0.04440368 | -0.0002576728
[5 empty] | 0.08498297 | 0.04621786 | -0.0007271856 |  | 0.04194346 | 0.04538452 | -0.0001852056 | 0.1003435 | 0.04529619 | -6.591685e-05 | 0.1608217 | 0.04515628 | -0.0002544037
[5 empty] | 0.08472156 | 0.04698816 | -0.0007274753 |  | 0.04166894 | 0.04614092 | -0.0001857046 | 0.09964405 | 0.04605113 | -6.61765e-05 | 0.1567414 | 0.04590889 | -0.0002569832
[5 empty] | 0.08460648 | 0.04775846 | -0.0004434164 |  | 0.04094152 | 0.04689733 | -0.0001847805 | 0.09732222 | 0.04680606 | -6.60034e-05 | 0.1576332 | 0.04666149 | -0.0002557573
[5 empty] | 0.08630227 | 0.04852876 | -0.0004414292 |  | 0.04160084 | 0.04765374 | -4.463641e-05 | 0.09821609 | 0.047561 | 6.776479e-05 | 0.1562475 | 0.04741409 | -8.102948e-05
[5 empty] | 0.08458023 | 0.04929905 | -0.0004422683 |  | 0.04159583 | 0.04841015 | -4.481407e-05 | 0.0982236 | 0.04831594 | 6.715969e-05 | 0.1560874 | 0.0481667 | -8.210542e-05
[5 empty] | 0.08495511 | 0.05006935 | -0.0004373223 |  | 0.04119276 | 0.04916656 | -4.399685e-05 | 0.09996598 | 0.04907087 | 6.683024e-05 | 0.1576923 | 0.0489193 | -8.184458e-05
[5 empty] | 0.08571346 | 0.05083965 | -0.0004437697 |  | 0.04172641 | 0.04992297 | -4.457868e-05 | 0.1006477 | 0.04982581 | 6.71933e-05 | 0.1617665 | 0.04967191 | 0.0001195805
[5 empty] | 0.08548567 | 0.05160995 | -0.0001523075 |  | 0.04220734 | 0.05067938 | 0.000134913 | 0.09922147 | 0.05058075 | 0.0002362535 | 0.1572373 | 0.05042451 | 0.0001211255
[5 empty] | 0.08514215 | 0.05238025 | -0.0001518814 |  | 0.04176644 | 0.05143578 | 0.0001364991 | 0.09868238 | 0.05133568 | 0.0002332065 | 0.1573028 | 0.05117712 | 0.0001217169
[5 empty] | 0.08585158 | 0.05315054 | -0.0001508161 |  | 0.04169548 | 0.05219219 | 0.0001363499 | 0.09850639 | 0.05209062 | 0.0002351987 | 0.1550768 | 0.05192972 | 0.0001216324
[5 empty] | 0.08602593 | 0.05392084 | -0.000152414 |  | 0.04135461 | 0.0529486 | 0.0001352248 | 0.09792072 | 0.05284555 | 0.0002365816 | 0.1543924 | 0.05268233 | 0.0001203288
[5 empty] | 0.08511829 | 0.05469114 | 0.0001391366 |  | 0.0408091 | 0.05370501 | 0.0003644969 | 0.1001902 | 0.05360049 | 0.0004330076 | 0.1582206 | 0.05343493 | 0.0003591657
[5 empty] | 0.08565492 | 0.05546144 | 0.0001397102 |  | 0.04074456 | 0.05446142 | 0.0003647509 | 0.1011771 | 0.05435543 | 0.0004352373 | 0.157404 | 0.05418754 | 0.0003606668
[5 empty] | 0.08490858 | 0.05623173 | 0.0001411511 |  | 0.04166138 | 0.05521783 | 0.0003609775 | 0.09844361 | 0.05511036 | 0.0004382978 | 0.1604067 | 0.05494014 | 0.000359809
[5 empty] | 0.08576875 | 0.05700203 | 0.000138675 |  | 0.04163595 | 0.05597424 | 0.0003650049 | 0.1001815 | 0.0558653 | 0.0004381229 | 0.1545543 | 0.05569275 | 0.000357057
[5 empty] | 0.08473961 | 0.05777233 | 0.0004638441 |  | 0.04068152 | 0.05673064 | 0.0006344931 | 0.1009627 | 0.05662024 | 0.0006751733 | 0.1582061 | 0.05644535 | 0.0006340321
[5 empty] | 0.08525453 | 0.05854263 | 0.0004620931 |  | 0.0399645 | 0.05748705 | 0.0006408757 | 0.1001181 | 0.05737517 | 0.0006835188 | 0.1552918 | 0.05719796 | 0.0006358067
[5 empty] | 0.08623018 | 0.05931293 | 0.0004625078 |  | 0.04085282 | 0.05824346 | 0.0006374929 | 0.09889275 | 0.05813011 | 0.0006769374 | 0.1545355 | 0.05795056 | 0.0006322575
[5 empty] | 0.08600564 | 0.06008322 | 0.0004613558 |  | 0.03971183 | 0.05899987 | 0.0006401098 | 0.09746142 | 0.05888505 | 0.0009612355 | 0.1574274 | 0.05870316 | 0.0009628282
[5 empty] | 0.08443843 | 0.06085352 | 0.0008163771 |  | 0.04062492 | 0.05975628 | 0.00096807 | 0.09560172 | 0.05963998 | 0.0009668096 | 0.1498284 | 0.05945577 | 0.0009578632
[5 empty] | 0.08564672 | 0.06162382 | 0.0008214672 |  | 0.04042712 | 0.06051269 | 0.0009570977 | 0.09671053 | 0.06039492 | 0.0009670979 | 0.151695 | 0.06020837 | 0.0009480287
[5 empty] | 0.08330828 | 0.06239412 | 0.000824669 |  | 0.04023163 | 0.0612691 | 0.0009625839 | 0.09736374 | 0.06114986 | 0.0009660408 | 0.1527665 | 0.06096098 | 0.0009504157
[5 empty] | 0.08488366 | 0.06316441 | 0.0008216314 |  | 0.0406135 | 0.0620255 | 0.000955654 | 0.09625102 | 0.06190479 | 0.0009596018 | 0.1495116 | 0.06171358 | 0.0009517525
[5 empty] | 0.08277908 | 0.06393471 | 0.00122871 |  | 0.03925878 | 0.06278191 | 0.001343227 | 0.09874243 | 0.06265973 | 0.001282733 | 0.1488541 | 0.06246619 | 0.001317296
[5 empty] | 0.08353229 | 0.06470501 | 0.001229078 |  | 0.04004037 | 0.06353832 | 0.001336145 | 0.09549068 | 0.06341467 | 0.001300245 | 0.1482602 | 0.06321879 | 0.001337974
[5 empty] | 0.08308196 | 0.06547531 | 0.001215224 |  | 0.03895854 | 0.06429473 | 0.001340555 | 0.09485384 | 0.0641696 | 0.001296382 | 0.1493716 | 0.0639714 | 0.00131438
[5 empty] | 0.08227811 | 0.06624561 | 0.001220863 |  | 0.03924745 | 0.06505114 | 0.001325189 | 0.09517303 | 0.06492454 | 0.001300116 | 0.148748 | 0.064724 | 0.0013336
[5 empty] | 0.08226652 | 0.0670159 | 0.001667229 |  | 0.03812859 | 0.06580755 | 0.00174596 | 0.09408067 | 0.06567948 | 0.001661032 | 0.1473568 | 0.06547661 | 0.001745307
[5 empty] | 0.08158762 | 0.0677862 | 0.001679168 |  | 0.03877433 | 0.06656396 | 0.001771478 | 0.09369782 | 0.06643441 | 0.001663025 | 0.1443288 | 0.06622921 | 0.00174163
[5 empty] | 0.08117817 | 0.0685565 | 0.00169632 |  | 0.03835418 | 0.06732037 | 0.001762503 | 0.09800613 | 0.06718935 | 0.001672327 | 0.1484542 | 0.06698182 | 0.001744607
[5 empty] | 0.08130185 | 0.0693268 | 0.001686735 |  | 0.03782834 | 0.06807677 | 0.002229357 | 0.09723963 | 0.06794428 | 0.001645252 | 0.1493078 | 0.06773442 | 0.001762816
[5 empty] | 0.08094566 | 0.07009709 | 0.002211312 |  | 0.03808648 | 0.06883318 | 0.002224888 | 0.09406418 | 0.06869922 | 0.002089256 | 0.1437815 | 0.06848703 | 0.002244057
[5 empty] | 0.08179139 | 0.07086739 | 0.002186091 |  | 0.03810593 | 0.06958959 | 0.00222824 | 0.09331677 | 0.06945416 | 0.002095717 | 0.1473231 | 0.06923963 | 0.002231311
[5 empty] | 0.08047375 | 0.07163769 | 0.002208241 |  | 0.03760018 | 0.070346 | 0.002241645 | 0.09447581 | 0.07020909 | 0.002088214 | 0.1475399 | 0.06999224 | 0.002214541
[5 empty] | 0.07916805 | 0.07240799 | 0.002772464 |  | 0.03806685 | 0.07110241 | 0.002223101 | 0.09689938 | 0.07096403 | 0.002076543 | 0.1402768 | 0.07074484 | 0.002233995
[5 empty] | 0.08050887 | 0.07317828 | 0.00274729 |  | 0.03650283 | 0.07185882 | 0.002785948 | 0.09283823 | 0.07171897 | 0.002537186 | 0.140868 | 0.07149744 | 0.002811726
[5 empty] | 0.07861816 | 0.07394858 | 0.002791275 |  | 0.0363736 | 0.07261523 | 0.002753932 | 0.09217414 | 0.0724739 | 0.002585048 | 0.1396598 | 0.07225005 | 0.002768546
[5 empty] | 0.08009308 | 0.07471888 | 0.002786849 |  | 0.03644718 | 0.07337163 | 0.002742616 | 0.09353081 | 0.07322884 | 0.002556382 | 0.1448921 | 0.07300265 | 0.002773839
[5 empty] | 0.07862857 | 0.07548918 | 0.002775507 |  | 0.03680076 | 0.07412804 | 0.00273958 | 0.09176379 | 0.07398378 | 0.002536418 | 0.1437437 | 0.07375526 | 0.002788882
[5 empty] | 0.0778489 | 0.07625948 | 0.003436574 |  | 0.03663887 | 0.07488445 | 0.003340025 | 0.09118904 | 0.07473871 | 0.003087568 | 0.1374194 | 0.07450786 | 0.003388668
[5 empty] | 0.07817986 | 0.07702977 | 0.003374909 |  | 0.03574152 | 0.07564086 | 0.003366059 | 0.09126821 | 0.07549365 | 0.003107035 | 0.1425197 | 0.07526047 | 0.003372663
[5 empty] | 0.07735527 | 0.07780007 | 0.003386492 |  | 0.03586804 | 0.07639727 | 0.003326674 | 0.09292124 | 0.07624859 | 0.003071499 | 0.137539 | 0.07601307 | 0.003398203
[5 empty] | 0.07626848 | 0.07857037 | 0.0033807 |  | 0.0355626 | 0.07715368 | 0.003328677 | 0.09318618 | 0.07700352 | 0.003089422 | 0.1408776 | 0.07676568 | 0.003426127
[5 empty] | 0.07726773 | 0.07934067 | 0.004080827 |  | 0.03523955 | 0.07791009 | 0.003937802 | 0.09310906 | 0.07775846 | 0.003687787 | 0.1351449 | 0.07751828 | 0.004073801
[5 empty] | 0.07600472 | 0.08011096 | 0.004125739 |  | 0.03528443 | 0.07866649 | 0.003988988 | 0.0917244 | 0.0785134 | 0.003693672 | 0.1343796 | 0.07827089 | 0.004121357
[5 empty] | 0.07517625 | 0.08088126 | 0.004124091 |  | 0.03510702 | 0.0794229 | 0.004005257 | 0.09130694 | 0.07926833 | 0.003703237 | 0.1341878 | 0.07902349 | 0.004125866
[5 empty] | 0.07585385 | 0.08165156 | 0.004107198 |  | 0.03468355 | 0.08017931 | 0.003940579 | 0.09115404 | 0.08002327 | 0.003660197 | 0.1362723 | 0.0797761 | 0.00493061
[5 empty] | 0.07458952 | 0.08242186 | 0.004942623 |  | 0.03558171 | 0.08093572 | 0.004605943 | 0.08936223 | 0.08077821 | 0.004313175 | 0.1344823 | 0.0805287 | 0.004952795
[5 empty] | 0.07367708 | 0.08319216 | 0.004943614 |  | 0.03479658 | 0.08169213 | 0.004620363 | 0.09281781 | 0.08153314 | 0.004352992 | 0.1380393 | 0.08128131 | 0.004890183
[5 empty] | 0.07366923 | 0.08396245 | 0.004978788 |  | 0.03485073 | 0.08244854 | 0.004633387 | 0.0913386 | 0.08228808 | 0.004288074 | 0.1348417 | 0.08203391 | 0.004880815
[5 empty] | 0.07319674 | 0.08473275 | 0.004951541 |  | 0.03408341 | 0.08320495 | 0.004671529 | 0.09053331 | 0.08304301 | 0.004312742 | 0.1392463 | 0.08278651 | 0.004897578
[5 empty] | 0.073279 | 0.08550305 | 0.006437016 |  | 0.03497864 | 0.08396135 | 0.005690961 | 0.08976888 | 0.08379795 | 0.00522975 | 0.1354836 | 0.08353912 | 0.006674309
[5 empty] | 0.07230705 | 0.08627335 | 0.006426175 |  | 0.03432509 | 0.08471776 | 0.005777925 | 0.08798068 | 0.08455289 | 0.005236015 | 0.1361557 | 0.08429172 | 0.006676992
[5 empty] | 0.0725195 | 0.08704364 | 0.006408319 |  | 0.03470472 | 0.08547417 | 0.005725861 | 0.08864152 | 0.08530782 | 0.005208342 | 0.1379451 | 0.08504433 | 0.006656196
[5 empty] | 0.07099154 | 0.08781394 | 0.006333707 |  | 0.03430836 | 0.08623058 | 0.005756756 | 0.08795208 | 0.08606276 | 0.005273087 | 0.132748 | 0.08579693 | 0.006726635
[5 empty] | 0.07187818 | 0.08858424 | 0.008234986 |  | 0.03508538 | 0.08698699 | 0.007431757 | 0.08794642 | 0.0868177 | 0.0071078 | 0.1331654 | 0.08654954 | 0.009325429
[5 empty] | 0.07051275 | 0.08935454 | 0.008308068 |  | 0.03411099 | 0.0877434 | 0.00729116 | 0.08750869 | 0.08757263 | 0.007051271 | 0.1298693 | 0.08730214 | 0.00936642
[5 empty] | 0.06880297 | 0.09012483 | 0.008315542 |  | 0.03421614 | 0.08849981 | 0.00730441 | 0.08856442 | 0.08832757 | 0.007109214 | 0.1302216 | 0.08805475 | 0.009396232
[5 empty] | 0.06968659 | 0.09089513 | 0.008358727 |  | 0.03452376 | 0.08925621 | 0.009344793 | 0.08470345 | 0.08908251 | 0.007095081 | 0.1300429 | 0.08880735 | 0.009358036
[5 empty] | 0.06869527 | 0.09166543 | 0.01036192 |  | 0.03346458 | 0.09001262 | 0.009460172 | 0.08761078 | 0.08983744 | 0.009539632 | 0.1345714 | 0.08955996 | 0.01228729
[5 empty] | 0.067144 | 0.09243573 | 0.01048224 |  | 0.0343194 | 0.09076903 | 0.009337288 | 0.0859065 | 0.09059238 | 0.009608263 | 0.1308102 | 0.09031256 | 0.01232405
[5 empty] | 0.06706557 | 0.09320603 | 0.01048119 |  | 0.0342445 | 0.09152544 | 0.009458296 | 0.08432049 | 0.09134732 | 0.009496738 | 0.129923 | 0.09106517 | 0.01230322
[5 empty] | 0.0669801 | 0.09397632 | 0.01265319 |  | 0.03394526 | 0.09228185 | 0.009340102 | 0.08498595 | 0.09210225 | 0.01204919 | 0.1288907 | 0.09181777 | 0.01233385
[5 empty] | 0.06625696 | 0.09474662 | 0.01263432 |  | 0.03407388 | 0.09303826 | 0.01170007 | 0.08203106 | 0.09285719 | 0.01224727 | 0.1317143 | 0.09257038 | 0.01515781
[5 empty] | 0.06519305 | 0.09551692 | 0.01270097 |  | 0.03274339 | 0.09379467 | 0.0115274 | 0.08112251 | 0.09361213 | 0.01224484 | 0.1278777 | 0.09332298 | 0.01500907
[5 empty] | 0.06418159 | 0.09628722 | 0.01264564 |  | 0.03336733 | 0.09455107 | 0.01158882 | 0.08452695 | 0.09436706 | 0.01226915 | 0.1339821 | 0.09407558 | 0.01494597
[5 empty] | 0.06312444 | 0.09705751 | 0.01250857 |  | 0.03373319 | 0.09530748 | 0.01380538 | 0.08278442 | 0.095122 | 0.01216342 | 0.1310753 | 0.09482819 | 0.01500907
[5 empty] | 0.0631231 | 0.09782781 | 0.01428388 |  | 0.03240269 | 0.09606389 | 0.01382469 | 0.08361356 | 0.09587694 | 0.01440743 | 0.1265084 | 0.09558079 | 0.01698667
[5 empty] | 0.06338537 | 0.09859811 | 0.0143198 |  | 0.03241411 | 0.0968203 | 0.01377503 | 0.08019335 | 0.09663187 | 0.01458096 | 0.1276489 | 0.0963334 | 0.01696098
[5 empty] | 0.06222742 | 0.09936841 | 0.01424939 |  | 0.03351447 | 0.09757671 | 0.01368398 | 0.08211397 | 0.09738681 | 0.01440887 | 0.1308436 | 0.097086 | 0.01707745
[5 empty] | 0.06219254 | 0.1001387 | 0.01437871 |  | 0.03376809 | 0.09833312 | 0.01384952 | 0.07888717 | 0.09814174 | 0.01459397 | 0.1297581 | 0.09783861 | 0.01714767
[5 empty] | 0.0633595 | 0.100909 | 0.01553684 |  | 0.03256413 | 0.09908953 | 0.01595293 | 0.07885441 | 0.09889668 | 0.01604513 | 0.1320155 | 0.09859121 | 0.01809718
[5 empty] | 0.06273726 | 0.1016793 | 0.01546211 |  | 0.03305281 | 0.09984593 | 0.01571577 | 0.08099614 | 0.09965162 | 0.01593479 | 0.1323838 | 0.09934382 | 0.01812973
[5 empty] | 0.06179005 | 0.1024496 | 0.01561468 |  | 0.03232603 | 0.1006023 | 0.01569996 | 0.08099877 | 0.1004066 | 0.01595878 | 0.124769 | 0.1000964 | 0.01814962
[5 empty] | 0.06208182 | 0.1032199 | 0.01556486 |  | 0.03239542 | 0.1013588 | 0.01596558 | 0.07977321 | 0.1011615 | 0.01595718 | 0.1272978 | 0.100849 | 0.01846508
[5 empty] | 0.0631721 | 0.1039902 | 0.01615078 |  | 0.03307726 | 0.1021152 | 0.01728956 | 0.07711215 | 0.1019164 | 0.01678049 | 0.1277454 | 0.1016016 | 0.01844473
[5 empty] | 0.06161502 | 0.1047605 | 0.01630478 |  | 0.03297558 | 0.1028716 | 0.01741166 | 0.07883719 | 0.1026714 | 0.01671494 | 0.1275886 | 0.1023542 | 0.01842809
[5 empty] | 0.06128102 | 0.1055308 | 0.01610863 |  | 0.03253754 | 0.103628 | 0.01748841 | 0.07978381 | 0.1034263 | 0.01668636 | 0.1255831 | 0.1031068 | 0.01832819
[5 empty] | 0.06314962 | 0.1063011 | 0.01620265 |  | 0.03232415 | 0.1043844 | 0.01737503 | 0.07870366 | 0.1041812 | 0.01774211 | 0.1238447 | 0.1038594 | 0.01862787
[5 empty] | 0.0627756 | 0.1070714 | 0.01674187 |  | 0.03208794 | 0.1051408 | 0.01848212 | 0.07596792 | 0.1049362 | 0.01760674 | 0.1248232 | 0.1046121 | 0.01873798
[5 empty] | 0.06301799 | 0.1078417 | 0.01684607 |  | 0.03191122 | 0.1058972 | 0.0183378 | 0.07609934 | 0.1056911 | 0.01748895 | 0.1257635 | 0.1053647 | 0.01895516
[5 empty] | 0.0614225 | 0.108612 | 0.01674019 |  | 0.03210616 | 0.1066536 | 0.01853763 | 0.07591392 | 0.106446 | 0.01744324 | 0.1257621 | 0.1061173 | 0.01900804
[5 empty] | 0.06197848 | 0.1093823 | 0.01670993 |  | 0.03272022 | 0.10741 | 0.01846732 | 0.07760909 | 0.107201 | 0.01766652 | 0.1229769 | 0.1068699 | 0.01901182
[5 empty] | 0.06146427 | 0.1101526 | 0.01729551 |  | 0.03227471 | 0.1081664 | 0.01920285 | 0.07690419 | 0.1079559 | 0.01848906 | 0.123919 | 0.1076225 | 0.01929195
[5 empty] | 0.06176818 | 0.1109229 | 0.01726597 |  | 0.0314691 | 0.1089228 | 0.0189759 | 0.07380803 | 0.1087109 | 0.01822169 | 0.1256126 | 0.1083751 | 0.01924769
[5 empty] | 0.06163815 | 0.1116932 | 0.01736153 |  | 0.03173028 | 0.1096792 | 0.01912656 | 0.07726278 | 0.1094658 | 0.01842313 | 0.1278686 | 0.1091277 | 0.01943051
[5 empty] | 0.06212413 | 0.1124635 | 0.01727814 |  | 0.03144252 | 0.1104357 | 0.01890343 | 0.07721819 | 0.1102207 | 0.01836636 | 0.1240416 | 0.1098803 | 0.01921113
[5 empty] | 0.0617018 | 0.1132338 | 0.01798536 |  | 0.03145819 | 0.1111921 | 0.01963445 | 0.07710773 | 0.1109757 | 0.01914476 | 0.1237468 | 0.1106329 | 0.01960776
[5 empty] | 0.06199637 | 0.1140041 | 0.01804266 |  | 0.03221011 | 0.1119485 | 0.0194561 | 0.07396445 | 0.1117306 | 0.01887487 | 0.1217287 | 0.1113855 | 0.01939048
[5 empty] | 0.06297736 | 0.1147744 | 0.01794775 |  | 0.03207854 | 0.1127049 | 0.01961681 | 0.0765559 | 0.1124855 | 0.01911625 | 0.1284082 | 0.1121381 | 0.01941788
[5 empty] | 0.062808 | 0.1155447 | 0.01776867 |  | 0.0324211 | 0.1134613 | 0.01970501 | 0.07333451 | 0.1132405 | 0.01900411 | 0.1278155 | 0.1128907 | 0.01963125
[5 empty] | 0.0611858 | 0.116315 | 0.01852616 |  | 0.03193917 | 0.1142177 | 0.02007962 | 0.07543179 | 0.1139954 | 0.01978864 | 0.1267008 | 0.1136433 | 0.01981599
[5 empty] | 0.0624296 | 0.1170853 | 0.0183439 |  | 0.03202094 | 0.1149741 | 0.02026251 | 0.07555729 | 0.1147503 | 0.01969232 | 0.1264119 | 0.1143959 | 0.01972256
[5 empty] | 0.06157487 | 0.1178556 | 0.01832181 |  | 0.03079076 | 0.1157305 | 0.02005148 | 0.07233203 | 0.1155053 | 0.01971001 | 0.1214887 | 0.1151485 | 0.01996904
[5 empty] | 0.06279869 | 0.1186259 | 0.01847829 |  | 0.03121591 | 0.1164869 | 0.01991682 | 0.07105874 | 0.1162602 | 0.01949575 | 0.1263254 | 0.1159011 | 0.01978418
[5 empty] | 0.06187384 | 0.1193961 | 0.01892324 |  | 0.03135597 | 0.1172433 | 0.02073789 | 0.07175333 | 0.1170152 | 0.02035551 | 0.1229795 | 0.1166537 | 0.02005287
[5 empty] | 0.06310797 | 0.1201664 | 0.01905727 |  | 0.0307398 | 0.1179997 | 0.0207564 | 0.07478823 | 0.1177701 | 0.02028864 | 0.1211319 | 0.1174063 | 0.02026046
[5 empty] | 0.06303088 | 0.1209367 | 0.01900252 |  | 0.03188861 | 0.1187561 | 0.02048288 | 0.07381355 | 0.118525 | 0.02034538 | 0.12134 | 0.1181589 | 0.02012946
[5 empty] | 0.06231859 | 0.121707 | 0.01881941 |  | 0.03111127 | 0.1195126 | 0.02036977 | 0.07237696 | 0.11928 | 0.02045886 | 0.1235631 | 0.1189115 | 0.02019596
[5 empty] | 0.06255459 | 0.1224773 | 0.01937025 |  | 0.03177211 | 0.120269 | 0.02105857 | 0.07019128 | 0.1200349 | 0.02080771 | 0.1228044 | 0.1196641 | 0.02028875
[5 empty] | 0.06293195 | 0.1232476 | 0.01912501 |  | 0.03051815 | 0.1210254 | 0.02087797 | 0.07369258 | 0.1207898 | 0.02080563 | 0.1236127 | 0.1204167 | 0.02032547
[5 empty] | 0.06203884 | 0.1240179 | 0.01916749 |  | 0.03066872 | 0.1217818 | 0.02089687 | 0.07138337 | 0.1215448 | 0.02091809 | 0.1222632 | 0.1211694 | 0.02040912
[5 empty] | 0.06173087 | 0.1247882 | 0.01930073 |  | 0.03047123 | 0.1225382 | 0.02117197 | 0.0710305 | 0.1222997 | 0.02078689 | 0.1200241 | 0.121922 | 0.02020101
[5 empty] | 0.06285492 | 0.1255585 | 0.01984822 |  | 0.03165895 | 0.1232946 | 0.02160533 | 0.07240708 | 0.1230546 | 0.02137365 | 0.1224751 | 0.1226746 | 0.02047347
[5 empty] | 0.06196252 | 0.1263288 | 0.01983442 |  | 0.03025653 | 0.124051 | 0.02135709 | 0.07157481 | 0.1238096 | 0.02149103 | 0.1233648 | 0.1234272 | 0.02082824
[5 empty] | 0.06291541 | 0.1270991 | 0.01971618 |  | 0.03019871 | 0.1248074 | 0.02150475 | 0.0721387 | 0.1245645 | 0.02144195 | 0.1204293 | 0.1241798 | 0.02063642
[5 empty] | 0.06169075 | 0.1278694 | 0.01985413 |  | 0.03132946 | 0.1255638 | 0.02172027 | 0.07027917 | 0.1253195 | 0.02112822 | 0.124517 | 0.1249324 | 0.02083237
[5 empty] | 0.06246246 | 0.1286397 | 0.02006051 |  | 0.03077148 | 0.1263202 | 0.02185955 | 0.06840496 | 0.1260744 | 0.0219739 | 0.1206978 | 0.125685 | 0.02077756
[5 empty] | 0.06216571 | 0.12941 | 0.02001637 |  | 0.03074749 | 0.1270766 | 0.02189655 | 0.07118376 | 0.1268293 | 0.02161625 | 0.1217816 | 0.1264376 | 0.02072342
[5 empty] | 0.06170788 | 0.1301803 | 0.01990802 |  | 0.03065963 | 0.1278331 | 0.02185955 | 0.06907835 | 0.1275843 | 0.0217929 | 0.121124 | 0.1271902 | 0.0209025
[5 empty] | 0.06220784 | 0.1309506 | 0.02018892 |  | 0.03142711 | 0.1285895 | 0.02169415 | 0.06781608 | 0.1283392 | 0.02181034 | 0.1200621 | 0.1279428 | 0.0208088
[5 empty] | 0.06107505 | 0.1317209 | 0.02050808 |  | 0.03009137 | 0.1293459 | 0.02210523 | 0.06972276 | 0.1290941 | 0.02231099 | 0.1178553 | 0.1286954 | 0.02081886
[5 empty] | 0.06267395 | 0.1324912 | 0.02039393 |  | 0.030457 | 0.1301023 | 0.02191747 | 0.0694146 | 0.1298491 | 0.02241322 | 0.1193931 | 0.129448 | 0.02083145
[5 empty] | 0.06283164 | 0.1332615 | 0.02056719 |  | 0.03015491 | 0.1308587 | 0.02193514 | 0.0696598 | 0.130604 | 0.02209541 | 0.123005 | 0.1302006 | 0.0210435
[5 empty] | 0.0626972 | 0.1340318 | 0.02040616 |  | 0.03121334 | 0.1316151 | 0.02199257 | 0.06839767 | 0.131359 | 0.02240211 | 0.122658 | 0.1309532 | 0.02102881
[5 empty] | 0.06301645 | 0.1348021 | 0.02054911 |  | 0.03006043 | 0.1323715 | 0.02248575 | 0.07005423 | 0.1321139 | 0.02278717 | 0.1215008 | 0.1317058 | 0.02128159
[5 empty] | 0.06227767 | 0.1355724 | 0.02054084 |  | 0.03044431 | 0.1331279 | 0.0221971 | 0.07066335 | 0.1328688 | 0.02277813 | 0.1171685 | 0.1324584 | 0.02106171
[5 empty] | 0.06108559 | 0.1363427 | 0.02078673 |  | 0.02996922 | 0.1338843 | 0.02229332 | 0.06659813 | 0.1336238 | 0.02245738 | 0.1220802 | 0.133211 | 0.02127736
[5 empty] | 0.0622115 | 0.137113 | 0.02080533 |  | 0.02972821 | 0.1346407 | 0.02227765 | 0.07067138 | 0.1343787 | 0.02245964 | 0.1189393 | 0.1339636 | 0.02126891
[5 empty] | 0.06135234 | 0.1378833 | 0.02098394 |  | 0.02987339 | 0.1353971 | 0.02260301 | 0.06664414 | 0.1351336 | 0.02312538 | 0.1201975 | 0.1347162 | 0.02136637
[5 empty] | 0.06222656 | 0.1386536 | 0.02088989 |  | 0.02967444 | 0.1361535 | 0.02284732 | 0.06808279 | 0.1358886 | 0.02311622 | 0.1186532 | 0.1354688 | 0.02147695
[5 empty] | 0.06281875 | 0.1394239 | 0.02110307 |  | 0.03089534 | 0.13691 | 0.02278172 | 0.06952541 | 0.1366435 | 0.02309791 | 0.1212084 | 0.1362214 | 0.02124092
[5 empty] | 0.06223213 | 0.1401942 | 0.02098394 |  | 0.03056166 | 0.1376664 | 0.02241978 | 0.06641677 | 0.1373984 | 0.02277503 | 0.1199297 | 0.1369741 | 0.0211027
[5 empty] | 0.06222002 | 0.1409645 | 0.02117332 |  | 0.03038136 | 0.1384228 | 0.02290293 | 0.06654157 | 0.1381534 | 0.02292196 | 0.1218626 | 0.1377267 | 0.02141152
[5 empty] | 0.06247001 | 0.1417348 | 0.02115012 |  | 0.03042629 | 0.1391792 | 0.023049 | 0.06560532 | 0.1389083 | 0.02298447 | 0.1207021 | 0.1384793 | 0.02124917
[5 empty] | 0.06232719 | 0.1425051 | 0.02099612 |  | 0.02979201 | 0.1399356 | 0.02298053 | 0.06872414 | 0.1396633 | 0.02294511 | 0.1148672 | 0.1392319 | 0.02157174
[5 empty] | 0.06188224 | 0.1432754 | 0.02119745 |  | 0.02955115 | 0.140692 | 0.02298966 | 0.069584 | 0.1404182 | 0.02294974 | 0.1177682 | 0.1399845 | 0.02115731
[5 empty] | 0.06151803 | 0.1440457 | 0.02112733 |  | 0.02936743 | 0.1414484 | 0.02286764 | 0.06553526 | 0.1411731 | 0.0235309 | 0.12045 | 0.1407371 | 0.02160178
[5 empty] | 0.06288692 | 0.144816 | 0.0213313 |  | 0.02920884 | 0.1422048 | 0.02301241 | 0.06886491 | 0.1419281 | 0.02352857 | 0.1201895 | 0.1414897 | 0.02140242
[5 empty] | 0.06175726 | 0.1455863 | 0.02109546 |  | 0.0294189 | 0.1429612 | 0.02295726 | 0.06906984 | 0.142683 | 0.0234375 | 0.1197859 | 0.1422423 | 0.02125022
[5 empty] | 0.06243119 | 0.1463566 | 0.02119745 |  | 0.02910276 | 0.1437176 | 0.0230308 | 0.06815193 | 0.1434379 | 0.02329039 | 0.1180621 | 0.1429949 | 0.02135311
[5 empty] | 0.06284329 | 0.1471269 | 0.02151879 |  | 0.02962616 | 0.144474 | 0.02288314 | 0.06509166 | 0.1441929 | 0.02354618 | 0.1200575 | 0.1437475 | 0.02161664
[5 empty] | 0.06199614 | 0.1478972 | 0.02124762 |  | 0.02911281 | 0.1452305 | 0.02286698 | 0.06694644 | 0.1449478 | 0.02370591 | 0.1148132 | 0.1445001 | 0.02165961
[5 empty] | 0.06233795 | 0.1486675 | 0.02146755 |  | 0.02925511 | 0.1459869 | 0.02286005 | 0.06887255 | 0.1457027 | 0.02356967 | 0.1197936 | 0.1452527 | 0.0215973
[5 empty] | 0.06110821 | 0.1494378 | 0.02154869 |  | 0.02937451 | 0.1467433 | 0.02304932 | 0.06590077 | 0.1464577 | 0.0232784 | 0.1182716 | 0.1460053 | 0.02144903
[5 empty] | 0.06146033 | 0.1502081 | 0.0214461 |  | 0.02975812 | 0.1474997 | 0.02292429 | 0.06888241 | 0.1472126 | 0.02348541 | 0.1141462 | 0.1467579 | 0.02146415
[5 empty] | 0.06180249 | 0.1509784 | 0.02156815 |  | 0.02971224 | 0.1482561 | 0.02327391 | 0.06694606 | 0.1479676 | 0.02373759 | 0.1141406 | 0.1475105 | 0.02144479
[5 empty] | 0.06148991 | 0.1517487 | 0.02145253 |  | 0.0304884 | 0.1490125 | 0.02305164 | 0.0685319 | 0.1487225 | 0.02355611 | 0.117224 | 0.1482631 | 0.02133936
[5 empty] | 0.06141922 | 0.152519 | 0.02158394 |  | 0.02892304 | 0.1497689 | 0.0231284 | 0.06606895 | 0.1494774 | 0.02368708 | 0.1149501 | 0.1490157 | 0.02138862
[5 empty] | 0.06176171 | 0.1532892 | 0.02134183 |  | 0.0290244 | 0.1505253 | 0.02295464 | 0.0676051 | 0.1502324 | 0.02347481 | 0.113746 | 0.1497683 | 0.02172006