## 1
Общество с ограниченной ответственностью "Инженерная геология" (ООО "ИнжГео") | [10 empty] | Общество с ограниченной ответственностью "Инженерная геология" (ООО "ИнжГео")
Юр. адрес: 117279, г. Москва, ул. Миклухо-Маклая, 36 а, этаж 5, пом. XXIII к. 76-84 | [10 empty] | Юр. адрес: 117279, г. Москва, ул. Миклухо-Маклая, 36 а, этаж 5, пом. XXIII к. 76-84 | [8 empty] | нагр |  |  | X0 | Y0 | R |  | нагр |  |  |  | X0 | Y0 | R | нагр |  |  |  | X0 | Y0 | R |  | нагр |  |  |  | X0 | Y0 | R
Телефон/факс +7 (495) 132-30-00, Адрес электронной почты inbox@inj-geo.ru | [10 empty] | Телефон/факс +7 (495) 132-30-00, Адрес электронной почты inbox@inj-geo.ru | [12 empty] | 0 | [7 empty] | 0 | [6 empty] | 0 | [7 empty] | 0
[20 empty] | девиатор | [6 empty] | девиатор | [6 empty] | девиатор | [7 empty] | девиатор
Испытательная лаборатория ООО «ИнжГео» | [10 empty] | Испытательная лаборатория ООО «ИнжГео» | [8 empty] | x0 | Угол | X | Y |  |  |  | x0 |  | Угол | X | Y |  |  | x0 |  | Угол | X | Y |  |  |  | x0 |  | Угол | X | Y
Адрес места осуществления деятельности лаборатории: г. Москва, просп. Вернадского, д. 51, стр. 1 | [10 empty] | Адрес места осуществления деятельности лаборатории: г. Москва, просп. Вернадского, д. 51, стр. 1 | [9 empty] | 0 | [7 empty] | 0 | [6 empty] | 0 | [7 empty] | 0
Телефон +7(910)4557682, E-mail: slg85@mail.ru | [10 empty] | Телефон +7(910)4557682, E-mail: slg85@mail.ru | [9 empty] | 5 | [7 empty] | 5 | [6 empty] | 5 | [7 empty] | 5
[21 empty] | 10 | [7 empty] | 10 | [6 empty] | 10 | [7 empty] | 10
Протокол испытаний № 13-63/26 от 24-11-2022 | [20 empty] | 15 | [7 empty] | 15 | [6 empty] | 15 | [7 empty] | 15
Наименование и адрес заказчика: ООО Регионстрой | [20 empty] | 20 | [7 empty] | 20 | [6 empty] | 20 | [7 empty] | 20
Наименование объекта: Переход трубопровода через р. Енисей | [20 empty] | 25 | [7 empty] | 25 | [6 empty] | 25 | [7 empty] | 25
Наименование используемого метода/методики: ГОСТ 12248.4-2020 | [20 empty] | 30 | [7 empty] | 30 | [6 empty] | 30 | [7 empty] | 30
Условия проведения испытания: температура окружающей среды (18 - 25)0С, влажность воздуха (40 - 75)% | [20 empty] | 35 | [7 empty] | 35 | [6 empty] | 35 | [7 empty] | 35
Дата получение объекта подлежащего испытаниям: 28.10.2022 | [20 empty] | 40 | [7 empty] | 40 | [6 empty] | 40 | [7 empty] | 40
Дата испытания: 25.10.2022-19.11.2026 | [20 empty] | 45 | [7 empty] | 45 | [6 empty] | 45 | [7 empty] | 45
Испытание грунтов методом трехосного сжатия | [10 empty] | Испытание грунтов методом трехосного сжатия | [9 empty] | 50 | [7 empty] | 50 | [6 empty] | 50 | [7 empty] | 50
Лабораторный номер: |  | 1061 | [5 empty] | We, % = | 0.40178518 |  | Лабораторный номер: | [6 empty] | We, % = |  |  | 55 | [7 empty] | 55 | [6 empty] | 55 | [7 empty] | 55
Номер скважины: |  | BH-052 | [5 empty] | ρ, г/см3 = | 1.9 |  | Номер скважины: | [6 empty] | ρ, г/см3 = |  |  | 60 | [7 empty] | 60 | [6 empty] | 60 | [7 empty] | 60
Глубина отбора, м: |  | 0.7 | [5 empty] | ρs, г/см3 = | 2.73 |  | Глубина отбора, м: | [6 empty] | ρs, г/см3 = |  |  | 65 | [7 empty] | 65 | [6 empty] | 65 | [7 empty] | 65
Наименование грунта: |  | Суглинок, после оттаивания текучий, легкий пылеватый | [5 empty] | e, д.е. = | 0.6 |  | Наименование грунта: | [6 empty] | e, д.е. = |  |  | 70 | [7 empty] | 70 | [6 empty] | 70 | [7 empty] | 70
Схема проведения опыта: |  | КД | [5 empty] | IL, д.е. = | 1.038 |  | Схема проведения опыта: | [6 empty] | IL, д.е. = |  |  | 75 | [7 empty] | 75 | [6 empty] | 75 | [7 empty] | 75
Результаты испытаний | [10 empty] | Результаты испытаний | [9 empty] | 80 | [7 empty] | 80 | [6 empty] | 80 | [7 empty] | 80
[21 empty] | 85 | [7 empty] | 85 | [6 empty] | 85 | [7 empty] | 85
[21 empty] | 90 | [7 empty] | 90 | [6 empty] | 90 | [7 empty] | 90
[21 empty] | 95 | [7 empty] | 95 | [6 empty] | 95 | [7 empty] | 95
[21 empty] | 100 | [7 empty] | 100 | [6 empty] | 100 | [7 empty] | 100
[21 empty] | 105 | [7 empty] | 105 | [6 empty] | 105 | [7 empty] | 105
[21 empty] | 110 | [7 empty] | 110 | [6 empty] | 110 | [7 empty] | 110
[21 empty] | 115 | [7 empty] | 115 | [6 empty] | 115 | [7 empty] | 115
[21 empty] | 120 | [7 empty] | 120 | [6 empty] | 120 | [7 empty] | 120
[21 empty] | 125 | [7 empty] | 125 | [6 empty] | 125 | [7 empty] | 125
[21 empty] | 130 | [7 empty] | 130 | [6 empty] | 130 | [7 empty] | 130
[21 empty] | 135 | [7 empty] | 135 | [6 empty] | 135 | [7 empty] | 135
[21 empty] | 140 | [7 empty] | 140 | [6 empty] | 140 | [7 empty] | 140
[21 empty] | 145 | [7 empty] | 145 | [6 empty] | 145 | [7 empty] | 145
[21 empty] | 150 | [7 empty] | 150 | [6 empty] | 150 | [7 empty] | 150
[21 empty] | 155 | [7 empty] | 155 | [6 empty] | 155 | [7 empty] | 155
[21 empty] | 160 | [7 empty] | 160 | [6 empty] | 160 | [7 empty] | 160
[21 empty] | 165 | [7 empty] | 165 | [6 empty] | 165 | [7 empty] | 165
[21 empty] | 170 | [7 empty] | 170 | [6 empty] | 170 | [7 empty] | 170
[21 empty] | 175 | [7 empty] | 175 | [6 empty] | 175 | [7 empty] | 175
[21 empty] | 180 | [7 empty] | 180 | [6 empty] | 180 | [7 empty] | 180
[13 empty] | Давление в камере, Мпа σ3 | Вертикальная нагрузка, Мпа σ1 | Поровое давление, Мпа u
[13 empty] | 0.05 | 0.09471195 |  |  |  |  | 1 | [6 empty] | σ3,кПа | σ1,кПа | u, кПа |  |  |  | 4
[13 empty] | 0.15 | 0.258537 | [26 empty] | δ3, Мпа | δ1-δ3, МПа | δ1, МПа | δ1, КПа
[13 empty] | 0.25 | 0.4223621 | [20 empty] | С, МПа:
φ, град:
E, Мпа
[26 empty] | x | 0
[26 empty] | y |  |  |  | С, кПа | φ,°
Эффективные значения угла внутреннего трения и удельного сцепления ϕ', С'
[13 empty] | ϕ', град. = | 14
[13 empty] | С', МПа = | 0.005
|  | K0, д.е. | 0.7580781 | Эффективное напряжение, Мпа: |  |  |  |  | 0.03790391
|  | Модуль деформации E0, МПа: |  | Точки нахождения модуля Е0, Мпа (полное напряжение): |  |  |  |  | 0.03790391 | 0.06064625
|  | Модуль деформации E50, МПа: |  | qmax Давление при разрушении образца, Мпа (девиатор): |  |  |  |  | 0.08772047
|  | Коэф. Поперечной деформации, ϑ: |  | 0,5 qmax, Мпа (девиатор): |  |  |  |  | 0.04386023
| Начальник исп. лаборатории: | [6 empty] | Семиколенова Л.Г. |  |  |  |  | Начальник исп. лаборатории: |  |  |  |  | Семиколенова Л.Г.
Лист 1 , всего листов 2 | [11 empty] | Лист 2 , всего листов 2
Частичное воспроизведение протокола испытаний без письменного разрешения ООО «ИнжГео» ЗАПРЕЩАЕТСЯ | [11 empty] | Частичное воспроизведение протокола испытаний без письменного разрешения ООО «ИнжГео» ЗАПРЕЩАЕТСЯ
E0 |  |  | E50 |  | Деформация |  |  |  | Первая прочность |  |  | Вторая прочность |  |  | Третья прочность
devE0 | epsE0 |  | dev50 | epsE50 | dev | eps | ev |  | dev1 | eps1 | ev1 | dev1 | eps1 | ev2 | dev1 | eps1 | ev3
0.02274234 | 0.001623252 |  | 0.04386023 | 0.004869755 | 0 | 0 | 0 |  | 0 | 0 | 0 | 0 | 0 | 0 | 0 | 0 | 0
[5 empty] | 0.0124956 | 0.0007678254 | 0 |  | 0.01006019 | 0.0007180533 | 0 | 0.02876231 | 0.0007358175 | 0 | 0.04481414 | 0.0006333945 | 0
Секущая модуля Е0 |  |  | Линия Q max |  | 0.02274234 | 0.001623252 | 0 |  | 0.0166577 | 0.001511655 | 0 | 0.04642299 | 0.001508413 | 0 | 0.07994961 | 0.001505751 | 0
| 0 |  |  | 0 | 0.02874048 | 0.002303476 | -0.002572912 |  | 0.02235597 | 0.00248216 | -0.002194872 | 0.0542685 | 0.002159632 | -0.002086501 | 0.08618103 | 0.00189477 | -0.00264143
[5 empty] | 0.03404176 | 0.003071301 | -0.002575721 |  | 0.02403142 | 0.00302331 | -0.002189825 | 0.0560429 | 0.003016827 | -0.002098344 | 0.09489951 | 0.003011503 | -0.002645105
[5 empty] | 0.03960267 | 0.003839127 | -0.002564738 |  | 0.02516314 | 0.003779137 | -0.002192458 | 0.06283946 | 0.003771033 | -0.002061568 | 0.1016257 | 0.003764378 | -0.002617284
|  |  | Линия 0,5 Q max |  | 0.04386023 | 0.004869755 | -0.0025512 |  | 0.02652989 | 0.004534964 | -0.002198822 | 0.06496476 | 0.00452524 | -0.002060737 | 0.1058665 | 0.004517254 | -0.002649567
|  |  |  | 0 | 0.04481743 | 0.005374778 | -0.002376108 |  | 0.02752595 | 0.005290792 | -0.002155279 | 0.063854 | 0.005279447 | -0.002401055 | 0.104476 | 0.00527013 | -0.002606893
[5 empty] | 0.04853193 | 0.006142603 | -0.002351357 |  | 0.02861909 | 0.006046619 | -0.002176157 | 0.06629841 | 0.006033653 | -0.002388786 | 0.1114762 | 0.006023006 | -0.002616813
[5 empty] | 0.05046866 | 0.006910428 | -0.002372572 |  | 0.02887671 | 0.006802447 | -0.002182247 | 0.07203308 | 0.00678786 | -0.002422946 | 0.1132783 | 0.006775881 | -0.00259619
[5 empty] | 0.05212611 | 0.007678254 | -0.002373279 |  | 0.02954243 | 0.007558274 | -0.002174417 | 0.07377392 | 0.007542067 | -0.002676404 | 0.1150998 | 0.007528757 | -0.0026236
[5 empty] | 0.05336628 | 0.008446079 | -0.002357669 |  | 0.0312304 | 0.008314101 | -0.002127515 | 0.07301915 | 0.008296273 | -0.002674009 | 0.1209094 | 0.008281633 | -0.00260149
Коэфф. Точки |  |  |  |  | 0.05592241 | 0.009213904 | -0.002337157 |  | 0.03176494 | 0.009069929 | -0.002113028 | 0.07524142 | 0.00905048 | -0.00264048 | 0.1249038 | 0.009034508 | -0.002575672
[5 empty] | 0.05831113 | 0.00998173 | -0.002374644 |  | 0.03354886 | 0.009825756 | -0.002109619 | 0.07869968 | 0.009804687 | -0.002655382 | 0.1272857 | 0.009787384 | -0.002607429
[5 empty] | 0.05914856 | 0.01074956 | -0.00234423 |  | 0.03369091 | 0.01058158 | -0.002111962 | 0.07864188 | 0.01055889 | -0.002673743 | 0.1289149 | 0.01054026 | -0.002599425
[5 empty] | 0.0616484 | 0.01151738 | -0.002370195 |  | 0.03365157 | 0.01133741 | -0.002058034 | 0.07883946 | 0.0113131 | -0.002871895 | 0.1334252 | 0.01129314 | -0.002530213
[5 empty] | 0.0625064 | 0.01228521 | -0.002369252 |  | 0.03411033 | 0.01209324 | -0.002067329 | 0.08188003 | 0.01206731 | -0.002865907 | 0.1345868 | 0.01204601 | -0.002548504
[5 empty] | 0.06373233 | 0.01305303 | -0.002359111 |  | 0.03579046 | 0.01284907 | -0.002069395 | 0.08453696 | 0.01282151 | -0.002867333 | 0.1342173 | 0.01279889 | -0.002536056
[5 empty] | 0.06581814 | 0.01382086 | -0.00235746 |  | 0.03630785 | 0.01360489 | -0.001999801 | 0.08246848 | 0.01357572 | -0.00282998 | 0.1336325 | 0.01355176 | -0.0025325
[5 empty] | 0.06652624 | 0.01458868 | -0.002362599 |  | 0.03603353 | 0.01436072 | -0.002000992 | 0.08550139 | 0.01432993 | -0.003007645 | 0.1419485 | 0.01430464 | -0.002510238
[5 empty] | 0.06990746 | 0.01535651 | -0.002347263 |  | 0.03741284 | 0.01511655 | -0.001990869 | 0.08440702 | 0.01508413 | -0.002961387 | 0.1419147 | 0.01505751 | -0.002467198
[5 empty] | 0.06909483 | 0.01612433 | -0.002379822 |  | 0.03783457 | 0.01587238 | -0.002003573 | 0.08583622 | 0.01583834 | -0.003002571 | 0.1454393 | 0.01581039 | -0.002501033
[5 empty] | 0.07146159 | 0.01689216 | -0.002381001 |  | 0.03709666 | 0.0166282 | -0.001970028 | 0.08885299 | 0.01659255 | -0.003061089 | 0.1455818 | 0.01656327 | -0.002465457
[5 empty] | 0.07164355 | 0.01765998 | -0.002350278 |  | 0.03782332 | 0.01738403 | -0.001893117 | 0.08685102 | 0.01734675 | -0.00307704 | 0.1427615 | 0.01731614 | -0.002425339
[5 empty] | 0.0722958 | 0.01842781 | -0.002358066 |  | 0.03874844 | 0.01813986 | -0.001883274 | 0.08978177 | 0.01810096 | -0.003046672 | 0.1466062 | 0.01806902 | -0.002437955
[5 empty] | 0.07520958 | 0.01919563 | -0.002340129 |  | 0.0377817 | 0.01889569 | -0.001900877 | 0.09114894 | 0.01885517 | -0.003094218 | 0.1456641 | 0.01882189 | -0.002427765
[5 empty] | 0.07470659 | 0.01996346 | -0.002381432 |  | 0.03862469 | 0.01965151 | -0.001878921 | 0.08833792 | 0.01960937 | -0.003048205 | 0.1505499 | 0.01957477 | -0.002356577
[5 empty] | 0.07604457 | 0.02073129 | -0.002383359 |  | 0.03926936 | 0.02040734 | -0.00177771 | 0.08894021 | 0.02036358 | -0.003107793 | 0.1508996 | 0.02032764 | -0.00233678
[5 empty] | 0.07735025 | 0.02149911 | -0.002375332 |  | 0.03916406 | 0.02116317 | -0.00180874 | 0.0912343 | 0.02111779 | -0.003122402 | 0.151401 | 0.02108052 | -0.002356813
[5 empty] | 0.07801301 | 0.02226694 | -0.002366361 |  | 0.03992497 | 0.02191899 | -0.001804615 | 0.08932663 | 0.02187199 | -0.003078574 | 0.1502321 | 0.0218334 | -0.002379674
[5 empty] | 0.07906857 | 0.02303476 | -0.00235522 |  | 0.04027086 | 0.02267482 | -0.00180892 | 0.0944772 | 0.0226262 | -0.003106549 | 0.15004 | 0.02258627 | -0.00235917
[5 empty] | 0.07968545 | 0.02380259 | -0.002360887 |  | 0.03975212 | 0.02343065 | -0.001693096 | 0.09242508 | 0.02338041 | -0.003134602 | 0.1534893 | 0.02333915 | -0.002281747
[5 empty] | 0.07840599 | 0.02457041 | -0.002340579 |  | 0.03993189 | 0.02418648 | -0.001676857 | 0.0932913 | 0.02413461 | -0.003091709 | 0.1549756 | 0.02409202 | -0.002281292
[5 empty] | 0.07963445 | 0.02533824 | -0.002343649 |  | 0.04026205 | 0.0249423 | -0.001682946 | 0.09435204 | 0.02488882 | -0.003137399 | 0.1565757 | 0.0248449 | -0.002275371
[5 empty] | 0.08097104 | 0.02610606 | -0.00235947 |  | 0.04073443 | 0.02569813 | -0.00170223 | 0.09675943 | 0.02564303 | -0.003095128 | 0.1528275 | 0.02559777 | -0.00228243
[5 empty] | 0.08166597 | 0.02687389 | -0.002328716 |  | 0.04027791 | 0.02645396 | -0.001577789 | 0.09629687 | 0.02639723 | -0.002979289 | 0.1558978 | 0.02635065 | -0.002151357
[5 empty] | 0.08000082 | 0.02764171 | -0.002321222 |  | 0.04167196 | 0.02720979 | -0.001561452 | 0.09599425 | 0.02715144 | -0.002981974 | 0.156241 | 0.02710353 | -0.002154144
[5 empty] | 0.08123766 | 0.02840954 | -0.002342533 |  | 0.04095908 | 0.02796561 | -0.00157072 | 0.09824929 | 0.02790565 | -0.002999277 | 0.157137 | 0.0278564 | -0.002127777
[5 empty] | 0.08080813 | 0.02917736 | -0.002351432 |  | 0.04091459 | 0.02872144 | -0.001564122 | 0.09601851 | 0.02865985 | -0.002959899 | 0.1562199 | 0.02860928 | -0.002151786
[5 empty] | 0.08181809 | 0.02994519 | -0.00223295 |  | 0.04099282 | 0.02947727 | -0.001423374 | 0.09838462 | 0.02941406 | -0.002753595 | 0.1631348 | 0.02936215 | -0.001958865
[5 empty] | 0.08302798 | 0.03071301 | -0.002223413 |  | 0.04201234 | 0.0302331 | -0.001422377 | 0.1012971 | 0.03016827 | -0.00275305 | 0.1634539 | 0.03011503 | -0.001951839
[5 empty] | 0.08391962 | 0.03148084 | -0.002218977 |  | 0.04156602 | 0.03098892 | -0.001419529 | 0.1019354 | 0.03092247 | -0.002711605 | 0.1585718 | 0.0308679 | -0.001963745
[5 empty] | 0.08435642 | 0.03224867 | -0.002213876 |  | 0.04231155 | 0.03174475 | -0.001425796 | 0.1029605 | 0.03167668 | -0.002743779 | 0.1617166 | 0.03162078 | -0.001950473
[5 empty] | 0.08349575 | 0.03301649 | -0.001998577 |  | 0.04227703 | 0.03250058 | -0.00125062 | 0.102566 | 0.03243089 | -0.002345662 | 0.1631974 | 0.03237366 | -0.001708424
[5 empty] | 0.08361706 | 0.03378432 | -0.002000175 |  | 0.04210615 | 0.03325641 | -0.001262521 | 0.1010675 | 0.03318509 | -0.002365063 | 0.1602328 | 0.03312653 | -0.001693723
[5 empty] | 0.08521665 | 0.03455214 | -0.001995582 |  | 0.04241071 | 0.03401223 | -0.00124636 | 0.10156 | 0.0339393 | -0.002372161 | 0.1650578 | 0.03387941 | -0.001718168
[5 empty] | 0.0840319 | 0.03531997 | -0.0019834 |  | 0.04295137 | 0.03476806 | -0.001257134 | 0.1040564 | 0.03469351 | -0.002346845 | 0.1656798 | 0.03463228 | -0.001431146
[5 empty] | 0.08385934 | 0.03608779 | -0.001687738 |  | 0.04296511 | 0.03552389 | -0.001048252 | 0.1037022 | 0.03544771 | -0.001928529 | 0.1660241 | 0.03538516 | -0.001436705
[5 empty] | 0.08610866 | 0.03685562 | -0.00170728 |  | 0.04350358 | 0.03627972 | -0.001051319 | 0.1016967 | 0.03620192 | -0.001909818 | 0.1686696 | 0.03613803 | -0.001414755
[5 empty] | 0.08622128 | 0.03762344 | -0.001714247 |  | 0.04437282 | 0.03703554 | -0.001060731 | 0.1019742 | 0.03695613 | -0.001937787 | 0.1650352 | 0.03689091 | -0.001423022
[5 empty] | 0.08573963 | 0.03839127 | -0.001685189 |  | 0.0433553 | 0.03779137 | -0.0010528 | 0.1051338 | 0.03771033 | -0.001924092 | 0.1641544 | 0.03764378 | -0.001416751
[5 empty] | 0.08662835 | 0.03915909 | -0.001354622 |  | 0.04396755 | 0.0385472 | -0.0008422134 | 0.1034494 | 0.03846454 | -0.00143707 | 0.1670006 | 0.03839666 | -0.001106339
[5 empty] | 0.08538494 | 0.03992692 | -0.001355025 |  | 0.04454523 | 0.03930303 | -0.0008318002 | 0.1068233 | 0.03921875 | -0.00144212 | 0.1666777 | 0.03914954 | -0.001110104
[5 empty] | 0.08517842 | 0.04069474 | -0.001340365 |  | 0.0437061 | 0.04005885 | -0.000843809 | 0.1085125 | 0.03997295 | -0.001446737 | 0.171433 | 0.03990241 | -0.001115863
[5 empty] | 0.08550383 | 0.04146257 | -0.0009602437 |  | 0.04487977 | 0.04081468 | -0.0008334797 | 0.1066592 | 0.04072716 | -0.001431732 | 0.1668832 | 0.04065529 | -0.001101688
[5 empty] | 0.08694922 | 0.0422304 | -0.0009503217 |  | 0.04343769 | 0.04157051 | -0.000601849 | 0.1050515 | 0.04148137 | -0.000930826 | 0.1717403 | 0.04140816 | -0.0007612998
[5 empty] | 0.08602408 | 0.04299822 | -0.0009507987 |  | 0.04469027 | 0.04232633 | -0.0006021492 | 0.1075501 | 0.04223557 | -0.0009344737 | 0.1688261 | 0.04216104 | -0.0007565622
[5 empty] | 0.08685517 | 0.04376605 | -0.0009634875 |  | 0.04494498 | 0.04308216 | -0.0005956635 | 0.1101747 | 0.04298978 | -0.0009413015 | 0.1684336 | 0.04291391 | -0.0007684062
[5 empty] | 0.08688372 | 0.04453387 | -0.0009496539 |  | 0.04365097 | 0.04383799 | -0.0005956635 | 0.1074569 | 0.04374399 | -0.0009259624 | 0.1744869 | 0.04366679 | -0.0007579376
[5 empty] | 0.08613177 | 0.0453017 | -0.0005414315 |  | 0.04405652 | 0.04459382 | -0.0003416786 | 0.1068913 | 0.04449819 | -0.0004329058 | 0.1710176 | 0.04441967 | -0.0004060513
[5 empty] | 0.08829468 | 0.04606952 | -0.0005427983 |  | 0.04488796 | 0.04534964 | -0.0003428378 | 0.1089731 | 0.0452524 | -0.0004365936 | 0.175135 | 0.04517254 | -0.0004015714
[5 empty] | 0.08778432 | 0.04683735 | -0.0005511087 |  | 0.04371354 | 0.04610547 | -0.0003390194 | 0.1078143 | 0.04600661 | -0.0004340772 | 0.1731321 | 0.04592542 | -0.0004071813
[5 empty] | 0.08744384 | 0.04760517 | -0.000548703 |  | 0.04549106 | 0.0468613 | -0.0003419514 | 0.1065627 | 0.04676081 | -0.0004363333 | 0.1727266 | 0.04667829 | -0.0004073831
[5 empty] | 0.08834067 | 0.048373 | -0.0001422564 |  | 0.04400175 | 0.04761713 | -6.224396e-05 | 0.108537 | 0.04751502 | 3.421358e-05 | 0.1723621 | 0.04743117 | -3.404426e-05
[5 empty] | 0.08772047 | 0.04914082 | -0.0001437451 |  | 0.04471195 | 0.04837295 | -6.243647e-05 | 0.1102684 | 0.04826923 | 3.403978e-05 | 0.16974 | 0.04818404 | -3.403744e-05
[5 empty] | 0.08828366 | 0.04990865 | -0.0001443749 |  | 0.04524218 | 0.04912878 | -6.164778e-05 | 0.1106173 | 0.04902343 | 3.431922e-05 | 0.1724755 | 0.04893692 | -3.408856e-05
[5 empty] | 0.08676089 | 0.05067647 | 0.0002470842 |  | 0.04424776 | 0.04988461 | -6.20887e-05 | 0.1086496 | 0.04977764 | 3.382169e-05 | 0.1762865 | 0.0496898 | -3.425214e-05
[5 empty] | 0.08790671 | 0.0514443 | 0.0002456548 |  | 0.0444608 | 0.05064044 | 0.0002386862 | 0.107003 | 0.05053185 | 0.0004645299 | 0.1719697 | 0.05044267 | 0.000352479
[5 empty] | 0.08832866 | 0.05221213 | 0.000245088 |  | 0.04527513 | 0.05139626 | 0.0002401797 | 0.1083138 | 0.05128605 | 0.0004622088 | 0.1703815 | 0.05119555 | 0.0003544583
[5 empty] | 0.08684988 | 0.05297995 | 0.0002473553 |  | 0.04398492 | 0.05215209 | 0.0002411432 | 0.1076202 | 0.05204026 | 0.0004687077 | 0.1737983 | 0.05194842 | 0.0003508179
[5 empty] | 0.08712306 | 0.05374778 | 0.0002456302 |  | 0.04475373 | 0.05290792 | 0.0002396257 | 0.1069388 | 0.05279447 | 0.0004667116 | 0.1733635 | 0.0527013 | 0.0007799498
[5 empty] | 0.08781739 | 0.0545156 | 0.0006488568 |  | 0.04364847 | 0.05366375 | 0.0005796776 | 0.1099095 | 0.05354867 | 0.0008790323 | 0.1747719 | 0.05345417 | 0.0007866688
[5 empty] | 0.08819479 | 0.05528343 | 0.0006484671 |  | 0.04399613 | 0.05441957 | 0.0005873049 | 0.1098713 | 0.05430288 | 0.0008716719 | 0.1709125 | 0.05420705 | 0.0007748715
[5 empty] | 0.08573777 | 0.05605125 | 0.0006480775 |  | 0.04437905 | 0.0551754 | 0.0005781638 | 0.1062612 | 0.05505709 | 0.0008715843 | 0.168737 | 0.05495993 | 0.0007837781
[5 empty] | 0.08577955 | 0.05681908 | 0.0006507402 |  | 0.04501402 | 0.05593123 | 0.0005809003 | 0.1057352 | 0.05581129 | 0.0008800837 | 0.1705933 | 0.0557128 | 0.0007738559
[5 empty] | 0.08548671 | 0.0575869 | 0.001066234 |  | 0.04406669 | 0.05668706 | 0.0009586924 | 0.107954 | 0.0565655 | 0.001279991 | 0.1694276 | 0.05646568 | 0.001263765
[5 empty] | 0.08684605 | 0.05835473 | 0.001080848 |  | 0.04348773 | 0.05744288 | 0.0009725963 | 0.1052412 | 0.05731971 | 0.001277294 | 0.1692725 | 0.05721855 | 0.001244117
[5 empty] | 0.08581517 | 0.05912255 | 0.001069673 |  | 0.04390456 | 0.05819871 | 0.0009585959 | 0.1064051 | 0.05807391 | 0.00127344 | 0.1706278 | 0.05797143 | 0.001260887
[5 empty] | 0.08665618 | 0.05989038 | 0.001082352 |  | 0.04294439 | 0.05895454 | 0.0009749136 | 0.1076848 | 0.05882812 | 0.001287955 | 0.1681059 | 0.0587243 | 0.001260762
[5 empty] | 0.08575099 | 0.0606582 | 0.001535679 |  | 0.04355879 | 0.05971037 | 0.001382661 | 0.105741 | 0.05958233 | 0.00171354 | 0.1640607 | 0.05947718 | 0.001779581
[5 empty] | 0.08495522 | 0.06142603 | 0.001514598 |  | 0.04309021 | 0.06046619 | 0.001387679 | 0.1089232 | 0.06033653 | 0.001709282 | 0.1699415 | 0.06023006 | 0.001764041
[5 empty] | 0.08517434 | 0.06219386 | 0.001515209 |  | 0.04301653 | 0.06122202 | 0.001401201 | 0.1045505 | 0.06109074 | 0.001714562 | 0.1669731 | 0.06098293 | 0.001767219
[5 empty] | 0.08360839 | 0.06296168 | 0.001542247 |  | 0.0430386 | 0.06197785 | 0.001875653 | 0.1046853 | 0.06184495 | 0.001698381 | 0.1624996 | 0.06173581 | 0.002319862
[5 empty] | 0.08276686 | 0.06372951 | 0.002028706 |  | 0.04289652 | 0.06273367 | 0.001874343 | 0.1042987 | 0.06259915 | 0.002167894 | 0.1653445 | 0.06248868 | 0.002312184
[5 empty] | 0.08266836 | 0.06449733 | 0.002025684 |  | 0.04298995 | 0.0634895 | 0.001876962 | 0.1081749 | 0.06335336 | 0.002162527 | 0.1648571 | 0.06324156 | 0.002333123
[5 empty] | 0.08353599 | 0.06526516 | 0.001994458 |  | 0.04267103 | 0.06424533 | 0.001856947 | 0.106031 | 0.06410757 | 0.002161239 | 0.1585443 | 0.06399443 | 0.002325911
[5 empty] | 0.08291905 | 0.06603298 | 0.002014402 |  | 0.04149087 | 0.06500116 | 0.001877149 | 0.1069972 | 0.06486177 | 0.002132468 | 0.1573441 | 0.06474731 | 0.002307996
[5 empty] | 0.08085834 | 0.06680081 | 0.002524483 |  | 0.0419956 | 0.06575698 | 0.002401524 | 0.1059903 | 0.06561598 | 0.002626124 | 0.1584377 | 0.06550019 | 0.00294113
[5 empty] | 0.08038023 | 0.06756863 | 0.002555744 |  | 0.04263212 | 0.06651281 | 0.002383055 | 0.1046725 | 0.06637019 | 0.002609292 | 0.1620602 | 0.06625306 | 0.002956394
[5 empty] | 0.08181391 | 0.06833646 | 0.002518638 |  | 0.04167734 | 0.06726864 | 0.0024092 | 0.1025364 | 0.06712439 | 0.002651373 | 0.1583434 | 0.06700594 | 0.002947588
[5 empty] | 0.08068236 | 0.06910428 | 0.002560064 |  | 0.04103486 | 0.06802447 | 0.002416156 | 0.1041851 | 0.0678786 | 0.002636907 | 0.1589249 | 0.06775881 | 0.00291442
[5 empty] | 0.08073542 | 0.06987211 | 0.003106458 |  | 0.04177961 | 0.06878029 | 0.002994351 | 0.1051131 | 0.06863281 | 0.003148614 | 0.1563277 | 0.06851169 | 0.003567584
[5 empty] | 0.08076112 | 0.07063993 | 0.003137912 |  | 0.04175475 | 0.06953612 | 0.003001804 | 0.1013171 | 0.06938701 | 0.003143547 | 0.159314 | 0.06926456 | 0.003618975
[5 empty] | 0.0786747 | 0.07140776 | 0.003128258 |  | 0.04078438 | 0.07029195 | 0.002952911 | 0.1055273 | 0.07014122 | 0.003142597 | 0.1520294 | 0.07001744 | 0.003607475
[5 empty] | 0.07874012 | 0.07217558 | 0.003120161 |  | 0.04013487 | 0.07104778 | 0.003005083 | 0.1027411 | 0.07089543 | 0.003139114 | 0.1572557 | 0.07077032 | 0.003594178
[5 empty] | 0.0777354 | 0.07294341 | 0.003765659 |  | 0.0403651 | 0.0718036 | 0.003612459 | 0.103418 | 0.07164963 | 0.003802869 | 0.153541 | 0.07152319 | 0.004291256
[5 empty] | 0.0780731 | 0.07371124 | 0.0037522 |  | 0.04076611 | 0.07255943 | 0.003649398 | 0.1046441 | 0.07240384 | 0.003785521 | 0.1506218 | 0.07227607 | 0.004280926
[5 empty] | 0.07758031 | 0.07447906 | 0.003711821 |  | 0.04052735 | 0.07331526 | 0.003613183 | 0.1028896 | 0.07315805 | 0.003807017 | 0.1545376 | 0.07302894 | 0.004263278
[5 empty] | 0.07687738 | 0.07524689 | 0.003716308 |  | 0.03985122 | 0.07407109 | 0.003618978 | 0.1024698 | 0.07391225 | 0.00442411 | 0.1526307 | 0.07378182 | 0.00430632
[5 empty] | 0.07677058 | 0.07601471 | 0.004411214 |  | 0.03966403 | 0.07482691 | 0.004286324 | 0.09953437 | 0.07466646 | 0.004429905 | 0.1509548 | 0.07453469 | 0.005066163
[5 empty] | 0.07688949 | 0.07678254 | 0.004416519 |  | 0.03953397 | 0.07558274 | 0.004315285 | 0.1033067 | 0.07542067 | 0.004489642 | 0.1528779 | 0.07528757 | 0.005106202
[5 empty] | 0.07587813 | 0.07755036 | 0.004454097 |  | 0.03850661 | 0.07633857 | 0.004345976 | 0.1015259 | 0.07617487 | 0.004498558 | 0.1507433 | 0.07604045 | 0.005084409
[5 empty] | 0.07640537 | 0.07831819 | 0.005116664 |  | 0.03837768 | 0.0770944 | 0.005063833 | 0.1024272 | 0.07692908 | 0.004416531 | 0.1535624 | 0.07679332 | 0.005061602
[5 empty] | 0.07608171 | 0.07908601 | 0.005116148 |  | 0.03873349 | 0.07785022 | 0.005120815 | 0.09862312 | 0.07768329 | 0.005292243 | 0.1510228 | 0.0775462 | 0.005833012
[5 empty] | 0.07533402 | 0.07985384 | 0.005169882 |  | 0.03832131 | 0.07860605 | 0.005075026 | 0.1021705 | 0.07843749 | 0.005218339 | 0.1455795 | 0.07829907 | 0.005937225
[5 empty] | 0.07443746 | 0.08062166 | 0.005149732 |  | 0.0383323 | 0.07936188 | 0.005093342 | 0.1006945 | 0.0791917 | 0.005268657 | 0.1452062 | 0.07905195 | 0.00589189
[5 empty] | 0.07373113 | 0.08138949 | 0.005188999 |  | 0.03781925 | 0.08011771 | 0.005086728 | 0.09934659 | 0.07994591 | 0.006159693 | 0.1503218 | 0.07980482 | 0.005890123
[5 empty] | 0.07371841 | 0.08215731 | 0.005941526 |  | 0.03854959 | 0.08087353 | 0.005869084 | 0.09914668 | 0.08070011 | 0.006102017 | 0.1440412 | 0.0805577 | 0.006821783
[5 empty] | 0.07416124 | 0.08292514 | 0.006036643 |  | 0.03867723 | 0.08162936 | 0.005934204 | 0.0998174 | 0.08145432 | 0.006167056 | 0.1449267 | 0.08131058 | 0.006779343
[5 empty] | 0.07431188 | 0.08369297 | 0.005960669 |  | 0.03729137 | 0.08238519 | 0.005905196 | 0.09712458 | 0.08220853 | 0.00608545 | 0.1484767 | 0.08206345 | 0.006908715
[5 empty] | 0.07439761 | 0.08446079 | 0.006040831 |  | 0.03836452 | 0.08314101 | 0.005880924 | 0.09592453 | 0.08296273 | 0.006173192 | 0.1447406 | 0.08281633 | 0.006827943
[5 empty] | 0.07348535 | 0.08522862 | 0.007000193 |  | 0.03758919 | 0.08389684 | 0.007010529 | 0.09517415 | 0.08371694 | 0.007769219 | 0.142128 | 0.0835692 | 0.008135372
[5 empty] | 0.07243385 | 0.08599644 | 0.00700863 |  | 0.03808944 | 0.08465267 | 0.006986771 | 0.09512327 | 0.08447115 | 0.007717491 | 0.1422565 | 0.08432208 | 0.008168142
[5 empty] | 0.07295725 | 0.08676427 | 0.007065582 |  | 0.0380248 | 0.0854085 | 0.007014721 | 0.09564964 | 0.08522535 | 0.007715175 | 0.1439726 | 0.08507495 | 0.008201733
[5 empty] | 0.07206795 | 0.08753209 | 0.008667207 |  | 0.03682284 | 0.08616432 | 0.007053851 | 0.09771293 | 0.08597956 | 0.01039214 | 0.1445874 | 0.08582783 | 0.008186986
[5 empty] | 0.07262589 | 0.08829992 | 0.008674979 |  | 0.03674545 | 0.08692015 | 0.008668856 | 0.09515269 | 0.08673377 | 0.01048485 | 0.1431962 | 0.08658071 | 0.009739499
[5 empty] | 0.07177673 | 0.08906774 | 0.008687068 |  | 0.03643132 | 0.08767598 | 0.008788336 | 0.09490485 | 0.08748797 | 0.01036609 | 0.144296 | 0.08733358 | 0.009769006
[5 empty] | 0.07173321 | 0.08983557 | 0.00863612 |  | 0.03688898 | 0.08843181 | 0.008681938 | 0.09363951 | 0.08824218 | 0.01050152 | 0.1457932 | 0.08808646 | 0.009881136
[5 empty] | 0.07147278 | 0.09060339 | 0.008708656 |  | 0.03679815 | 0.08918763 | 0.008765661 | 0.09392523 | 0.08899639 | 0.01038693 | 0.1470175 | 0.08883933 | 0.009782777
[5 empty] | 0.07179446 | 0.09137122 | 0.01073269 |  | 0.03620555 | 0.08994346 | 0.01100994 | 0.0908759 | 0.08975059 | 0.01366076 | 0.1466716 | 0.08959221 | 0.01176159
[5 empty] | 0.07051374 | 0.09213904 | 0.01072312 |  | 0.03626262 | 0.09069929 | 0.01090284 | 0.0940147 | 0.0905048 | 0.01365939 | 0.1401225 | 0.09034508 | 0.011715
[5 empty] | 0.07075329 | 0.09290687 | 0.01054134 |  | 0.03534636 | 0.09145512 | 0.01087988 | 0.09088498 | 0.09125901 | 0.01360616 | 0.1406529 | 0.09109796 | 0.01159272
[5 empty] | 0.07160298 | 0.0936747 | 0.0106604 |  | 0.03643058 | 0.09221094 | 0.0134341 | 0.09185144 | 0.09201321 | 0.01677054 | 0.1431466 | 0.09185084 | 0.011715
[5 empty] | 0.07044516 | 0.09444252 | 0.01271017 |  | 0.03614745 | 0.09296677 | 0.01349428 | 0.09030377 | 0.09276742 | 0.01677391 | 0.1404644 | 0.09260371 | 0.01347136
[5 empty] | 0.07033373 | 0.09521035 | 0.01282307 |  | 0.03621942 | 0.0937226 | 0.0132723 | 0.08744049 | 0.09352163 | 0.01688672 | 0.1424097 | 0.09335659 | 0.01360766
[5 empty] | 0.06991193 | 0.09597817 | 0.01294367 |  | 0.03573792 | 0.09447843 | 0.01349161 | 0.08925709 | 0.09427583 | 0.0166712 | 0.1440792 | 0.09410946 | 0.01354828
[5 empty] | 0.07104878 | 0.096746 | 0.01501998 |  | 0.03574901 | 0.09523425 | 0.01328968 | 0.08773059 | 0.09503004 | 0.01689346 | 0.1429305 | 0.09486234 | 0.01530145
[5 empty] | 0.07025604 | 0.09751382 | 0.01500192 |  | 0.03574748 | 0.09599008 | 0.01590653 | 0.08598485 | 0.09578425 | 0.01953243 | 0.1405716 | 0.09561521 | 0.01526179
[5 empty] | 0.07039435 | 0.09828165 | 0.0149929 |  | 0.03447276 | 0.09674591 | 0.01585751 | 0.08828416 | 0.09653845 | 0.01928799 | 0.1421602 | 0.09636809 | 0.01535485
[5 empty] | 0.0703637 | 0.09904947 | 0.0149613 |  | 0.03555624 | 0.09750174 | 0.01566301 | 0.08801177 | 0.09729266 | 0.01927247 | 0.1405448 | 0.09712097 | 0.0152862
[5 empty] | 0.06943571 | 0.0998173 | 0.01508316 |  | 0.0342889 | 0.09825756 | 0.01568673 | 0.08589683 | 0.09804687 | 0.01945289 | 0.1375261 | 0.09787384 | 0.01527857
[5 empty] | 0.06836423 | 0.1005851 | 0.01705065 |  | 0.03559544 | 0.09901339 | 0.01814576 | 0.08813529 | 0.09880107 | 0.02074238 | 0.1362241 | 0.09862672 | 0.01692244
[5 empty] | 0.06868979 | 0.1013529 | 0.01713609 |  | 0.03557537 | 0.09976922 | 0.0180611 | 0.08697881 | 0.09955528 | 0.02075691 | 0.1396328 | 0.09937959 | 0.01687709
[5 empty] | 0.06858047 | 0.1021208 | 0.01703186 |  | 0.0345896 | 0.100525 | 0.01813856 | 0.0884892 | 0.1003095 | 0.02070709 | 0.1358343 | 0.1001325 | 0.01691404
[5 empty] | 0.06794229 | 0.1028886 | 0.01721981 |  | 0.03463026 | 0.1012809 | 0.01811514 | 0.08459238 | 0.1010637 | 0.02071539 | 0.1370142 | 0.1008853 | 0.01692748
[5 empty] | 0.06752295 | 0.1036564 | 0.01858149 |  | 0.03495106 | 0.1020367 | 0.01953446 | 0.08774628 | 0.1018179 | 0.02088327 | 0.1405186 | 0.1016382 | 0.01816027
[5 empty] | 0.06891696 | 0.1044243 | 0.01892684 |  | 0.03509577 | 0.1027925 | 0.01977321 | 0.08482572 | 0.1025721 | 0.02104779 | 0.1359377 | 0.1023911 | 0.0180505
[5 empty] | 0.06888851 | 0.1051921 | 0.01861527 |  | 0.03409419 | 0.1035484 | 0.01974953 | 0.085429 | 0.1033263 | 0.0209824 | 0.1353535 | 0.103144 | 0.01810448
[5 empty] | 0.0674325 | 0.1059599 | 0.0186866 |  | 0.03475127 | 0.1043042 | 0.01981662 | 0.08657649 | 0.1040805 | 0.02128402 | 0.1408096 | 0.1038968 | 0.01792274
[5 empty] | 0.06709726 | 0.1067277 | 0.01985644 |  | 0.0338334 | 0.10506 | 0.02067871 | 0.08687509 | 0.1048347 | 0.02146346 | 0.1383501 | 0.1046497 | 0.01884981
[5 empty] | 0.06764609 | 0.1074956 | 0.01970716 |  | 0.03421128 | 0.1058158 | 0.02081762 | 0.08427356 | 0.1055889 | 0.02136722 | 0.1384825 | 0.1054026 | 0.01874303
[5 empty] | 0.06805065 | 0.1082634 | 0.01975493 |  | 0.03366222 | 0.1065717 | 0.02065798 | 0.08775962 | 0.1063431 | 0.02154046 | 0.1335109 | 0.1061555 | 0.0185482
[5 empty] | 0.06723422 | 0.1090312 | 0.02019259 |  | 0.03503775 | 0.1073275 | 0.02064554 | 0.08532831 | 0.1070973 | 0.02141855 | 0.1388978 | 0.1069083 | 0.01877113
[5 empty] | 0.06834321 | 0.109799 | 0.02051071 |  | 0.03457363 | 0.1080833 | 0.0212209 | 0.0849505 | 0.1078516 | 0.02149681 | 0.1326201 | 0.1076612 | 0.01939708
[5 empty] | 0.06702546 | 0.1105669 | 0.02059636 |  | 0.03490278 | 0.1088391 | 0.02120605 | 0.08445693 | 0.1086058 | 0.02176108 | 0.1325598 | 0.1084141 | 0.01934883
[5 empty] | 0.06695296 | 0.1113347 | 0.02037816 |  | 0.03498724 | 0.109595 | 0.02106814 | 0.08615489 | 0.10936 | 0.02181307 | 0.1342321 | 0.109167 | 0.01940481
[5 empty] | 0.06806946 | 0.1121025 | 0.02025989 |  | 0.03507172 | 0.1103508 | 0.02103419 | 0.08648832 | 0.1101142 | 0.02151197 | 0.1387486 | 0.1099199 | 0.01947236
[5 empty] | 0.06770191 | 0.1128703 | 0.02092119 |  | 0.0339073 | 0.1111066 | 0.02161916 | 0.08694083 | 0.1108684 | 0.02197691 | 0.1374107 | 0.1106727 | 0.01976817
[5 empty] | 0.06605427 | 0.1136382 | 0.02076355 |  | 0.03450664 | 0.1118625 | 0.02164949 | 0.0861954 | 0.1116226 | 0.02170302 | 0.1368809 | 0.1114256 | 0.01989123
[5 empty] | 0.06624574 | 0.114406 | 0.02075525 |  | 0.0346419 | 0.1126183 | 0.02181634 | 0.08618096 | 0.1123768 | 0.0220054 | 0.1353528 | 0.1121785 | 0.01999046
[5 empty] | 0.06598651 | 0.1151738 | 0.02074488 |  | 0.03516541 | 0.1133741 | 0.02178384 | 0.08273734 | 0.113131 | 0.02232438 | 0.1301057 | 0.1129314 | 0.02001627
[5 empty] | 0.06695298 | 0.1159416 | 0.0209849 |  | 0.03493793 | 0.1141299 | 0.02193002 | 0.085476 | 0.1138852 | 0.02230667 | 0.1296569 | 0.1136842 | 0.02052119
[5 empty] | 0.06579484 | 0.1167095 | 0.02094066 |  | 0.03461769 | 0.1148858 | 0.02227686 | 0.08511469 | 0.1146394 | 0.0219591 | 0.1292078 | 0.1144371 | 0.02031142
[5 empty] | 0.06601862 | 0.1174773 | 0.02087956 |  | 0.03403593 | 0.1156416 | 0.02195212 | 0.08616386 | 0.1153936 | 0.02221369 | 0.1335402 | 0.11519 | 0.02046213
[5 empty] | 0.06741161 | 0.1182451 | 0.02137116 |  | 0.03518425 | 0.1163974 | 0.02199851 | 0.08444483 | 0.1161478 | 0.02231995 | 0.1317484 | 0.1159429 | 0.02034604
[5 empty] | 0.0663205 | 0.1190129 | 0.02157846 |  | 0.03454359 | 0.1171532 | 0.02237945 | 0.08270514 | 0.116902 | 0.02234599 | 0.129844 | 0.1166957 | 0.02066472
[5 empty] | 0.06606561 | 0.1197808 | 0.0213156 |  | 0.03438406 | 0.1179091 | 0.02261552 | 0.08289138 | 0.1176562 | 0.02218959 | 0.1341989 | 0.1174486 | 0.02075649
[5 empty] | 0.0656974 | 0.1205486 | 0.02117027 |  | 0.03470568 | 0.1186649 | 0.02239744 | 0.08228202 | 0.1184104 | 0.02252698 | 0.1301969 | 0.1182015 | 0.02091917
[5 empty] | 0.06556984 | 0.1213164 | 0.02134338 |  | 0.03391342 | 0.1194207 | 0.02260203 | 0.08460461 | 0.1191647 | 0.02227449 | 0.1327133 | 0.1189544 | 0.0208566
[5 empty] | 0.06573424 | 0.1220842 | 0.0216765 |  | 0.03443783 | 0.1201766 | 0.02279511 | 0.0842328 | 0.1199189 | 0.02249625 | 0.1282988 | 0.1197072 | 0.02120273
[5 empty] | 0.06542175 | 0.1228521 | 0.02158557 |  | 0.03508899 | 0.1209324 | 0.02306923 | 0.08512789 | 0.1206731 | 0.02247372 | 0.1303158 | 0.1204601 | 0.02131784
[5 empty] | 0.06572266 | 0.1236199 | 0.02159856 |  | 0.03514951 | 0.1216882 | 0.02300755 | 0.08637548 | 0.1214273 | 0.02255708 | 0.1311505 | 0.121213 | 0.02127734
[5 empty] | 0.06618983 | 0.1243877 | 0.02143403 |  | 0.03436619 | 0.122444 | 0.02279054 | 0.08310529 | 0.1221815 | 0.0227373 | 0.125835 | 0.1219659 | 0.02143507
[5 empty] | 0.06519755 | 0.1251555 | 0.02210402 |  | 0.03375179 | 0.1231999 | 0.02337978 | 0.08311554 | 0.1229357 | 0.02273196 | 0.1329255 | 0.1227187 | 0.02183477
[5 empty] | 0.06466326 | 0.1259234 | 0.02178428 |  | 0.03491844 | 0.1239557 | 0.02322685 | 0.0837593 | 0.1236899 | 0.02266389 | 0.1264791 | 0.1234716 | 0.02171085
[5 empty] | 0.06555729 | 0.1266912 | 0.0217799 |  | 0.03396673 | 0.1247115 | 0.02317355 | 0.08555082 | 0.1244441 | 0.02260716 | 0.1266661 | 0.1242245 | 0.02176303
[5 empty] | 0.06567662 | 0.127459 | 0.0220825 |  | 0.0347455 | 0.1254673 | 0.02337283 | 0.08544855 | 0.1251983 | 0.02264346 | 0.1264355 | 0.1249774 | 0.02179781
[5 empty] | 0.06522963 | 0.1282268 | 0.02212012 |  | 0.03484078 | 0.1262232 | 0.02326486 | 0.08219102 | 0.1259525 | 0.0229622 | 0.125222 | 0.1257302 | 0.02219729
[5 empty] | 0.06458891 | 0.1289947 | 0.02226173 |  | 0.03489404 | 0.126979 | 0.0232367 | 0.08227996 | 0.1267067 | 0.02300102 | 0.1245378 | 0.1264831 | 0.02208221
[5 empty] | 0.0643112 | 0.1297625 | 0.02197408 |  | 0.03417088 | 0.1277348 | 0.02346667 | 0.08388988 | 0.1274609 | 0.02287771 | 0.123929 | 0.127236 | 0.02213754
[5 empty] | 0.06579551 | 0.1305303 | 0.02206037 |  | 0.03517001 | 0.1284907 | 0.02326017 | 0.08367794 | 0.1282151 | 0.02261512 | 0.1263715 | 0.1279889 | 0.02196492
[5 empty] | 0.06394684 | 0.1312981 | 0.02236289 |  | 0.03477646 | 0.1292465 | 0.02360059 | 0.08515006 | 0.1289693 | 0.02295802 | 0.1255338 | 0.1287417 | 0.0226822
[5 empty] | 0.06577154 | 0.132066 | 0.02232493 |  | 0.03427334 | 0.1300023 | 0.02375482 | 0.08456752 | 0.1297235 | 0.02316694 | 0.1227787 | 0.1294946 | 0.02247087
[5 empty] | 0.06486356 | 0.1328338 | 0.02247006 |  | 0.03398992 | 0.1307581 | 0.02367177 | 0.08494448 | 0.1304778 | 0.02303149 | 0.1229952 | 0.1302475 | 0.02238993
[5 empty] | 0.06420499 | 0.1336016 | 0.02234949 |  | 0.03476212 | 0.131514 | 0.02376906 | 0.08177341 | 0.131232 | 0.02277895 | 0.1237355 | 0.1310004 | 0.02285858
[5 empty] | 0.06531305 | 0.1343694 | 0.02251693 |  | 0.03441161 | 0.1322698 | 0.02382256 | 0.08444222 | 0.1319862 | 0.02311353 | 0.1282227 | 0.1317532 | 0.02276741
[5 empty] | 0.06466909 | 0.1351373 | 0.02251918 |  | 0.03470307 | 0.1330256 | 0.02389203 | 0.08463726 | 0.1327404 | 0.02315505 | 0.1209 | 0.1325061 | 0.02280616
[5 empty] | 0.06448884 | 0.1359051 | 0.02239993 |  | 0.03400679 | 0.1337815 | 0.02392797 | 0.08548744 | 0.1334946 | 0.02321962 | 0.1221228 | 0.133259 | 0.02285402
[5 empty] | 0.06453603 | 0.1366729 | 0.02242192 |  | 0.03467034 | 0.1345373 | 0.02395192 | 0.08104142 | 0.1342488 | 0.02306279 | 0.124015 | 0.1340119 | 0.02282211
[5 empty] | 0.06475915 | 0.1374407 | 0.0226937 |  | 0.03494574 | 0.1352931 | 0.02428522 | 0.08142851 | 0.135003 | 0.02296868 | 0.1271723 | 0.1347648 | 0.02290969
[5 empty] | 0.06476952 | 0.1382086 | 0.02275485 |  | 0.03461333 | 0.1360489 | 0.02422243 | 0.0824704 | 0.1357572 | 0.02336916 | 0.1228212 | 0.1355176 | 0.02315873
[5 empty] | 0.06360722 | 0.1389764 | 0.02260764 |  | 0.03490621 | 0.1368048 | 0.02422001 | 0.08218395 | 0.1365114 | 0.02304044 | 0.1248898 | 0.1362705 | 0.02298117
[5 empty] | 0.06358193 | 0.1397442 | 0.02271862 |  | 0.03387319 | 0.1375606 | 0.0239761 | 0.08497813 | 0.1372656 | 0.02296405 | 0.1234145 | 0.1370234 | 0.02300654
[5 empty] | 0.06431422 | 0.140512 | 0.02266142 |  | 0.03481712 | 0.1383164 | 0.02440994 | 0.08495128 | 0.1380198 | 0.02341067 | 0.1222756 | 0.1377763 | 0.02312497
[5 empty] | 0.06379355 | 0.1412799 | 0.02267281 |  | 0.03451956 | 0.1390722 | 0.02407935 | 0.08275732 | 0.138774 | 0.02332477 | 0.1224015 | 0.1385291 | 0.02322042
[5 empty] | 0.06346959 | 0.1420477 | 0.02278665 |  | 0.03508408 | 0.1398281 | 0.02419603 | 0.08478595 | 0.1395282 | 0.02311813 | 0.1201859 | 0.139282 | 0.02342297
[5 empty] | 0.06318924 | 0.1428155 | 0.02255669 |  | 0.03368861 | 0.1405839 | 0.02429812 | 0.08429775 | 0.1402824 | 0.02315295 | 0.1201624 | 0.1400349 | 0.02317153
[5 empty] | 0.06370629 | 0.1435833 | 0.0228883 |  | 0.03462562 | 0.1413397 | 0.02427575 | 0.08311187 | 0.1410366 | 0.02322999 | 0.119248 | 0.1407878 | 0.02335098
[5 empty] | 0.06416449 | 0.1443512 | 0.02295002 |  | 0.03432076 | 0.1420956 | 0.02433682 | 0.08432892 | 0.1417909 | 0.02341382 | 0.120667 | 0.1415406 | 0.02350344
[5 empty] | 0.06348509 | 0.145119 | 0.02304375 |  | 0.03465009 | 0.1428514 | 0.02439789 | 0.08494135 | 0.1425451 | 0.02323465 | 0.1218969 | 0.1422935 | 0.02354331
[5 empty] | 0.06350089 | 0.1458868 | 0.02290238 |  | 0.03396545 | 0.1436072 | 0.02454692 | 0.08131319 | 0.1432993 | 0.02310201 | 0.1216075 | 0.1430464 | 0.02335802
[5 empty] | 0.06351955 | 0.1466546 | 0.02299637 |  | 0.03469284 | 0.144363 | 0.02437744 | 0.08388677 | 0.1440535 | 0.02353299 | 0.1182895 | 0.1437993 | 0.02373478
[5 empty] | 0.0642021 | 0.1474225 | 0.02296886 |  | 0.03524319 | 0.1451189 | 0.02442157 | 0.08203356 | 0.1448077 | 0.02343744 | 0.1163414 | 0.1445521 | 0.02351552
[5 empty] | 0.06375884 | 0.1481903 | 0.02273732 |  | 0.0337646 | 0.1458747 | 0.02457601 | 0.0814406 | 0.1455619 | 0.02309952 | 0.1180073 | 0.145305 | 0.02373243
[5 empty] | 0.06273952 | 0.1489581 | 0.02313392 |  | 0.03521213 | 0.1466305 | 0.02450982 | 0.08394871 | 0.1463161 | 0.02312749 | 0.1170546 | 0.1460579 | 0.02368999
[5 empty] | 0.06472149 | 0.1497259 | 0.02312207 |  | 0.03474043 | 0.1473863 | 0.02447642 | 0.08140145 | 0.1470703 | 0.02320943 | 0.1176838 | 0.1468108 | 0.02385215
[5 empty] | 0.06283491 | 0.1504938 | 0.02299808 |  | 0.03459043 | 0.1481422 | 0.02470485 | 0.08302711 | 0.1478245 | 0.02337269 | 0.1174285 | 0.1475636 | 0.02380723
[5 empty] | 0.06428423 | 0.1512616 | 0.02274551 |  | 0.03421236 | 0.148898 | 0.02460906 | 0.08460769 | 0.1485787 | 0.02315112 | 0.1141256 | 0.1483165 | 0.0235613
[5 empty] | 0.06383703 | 0.1520294 | 0.02313718 |  | 0.03529839 | 0.1496538 | 0.02468623 | 0.08241489 | 0.1493329 | 0.02322763 | 0.1144582 | 0.1490694 | 0.02363871
[5 empty] | 0.06405349 | 0.1527972 | 0.02317393 |  | 0.03510729 | 0.1504097 | 0.02438644 | 0.08180825 | 0.1500871 | 0.0233606 | 0.1130668 | 0.1498223 | 0.02384931