## 1
ИСПЫТАТЕЛЬНАЯ ЛАБОРАТОРИЯ
Испытательная лаборатория ООО «ИнжГео»
Адрес места осуществления деятельности лаборатории: г. Москва, просп. Вернадского, д. 51, стр. 1
Юр. адрес: 117279, г. Москва, ул. Миклухо-Маклая, 36 а, этаж 5, пом. XXIII к. 76-84
Телефон +7(910)4557682, E-mail: slg85@mail.ru
Протокол испытаний № 13-63/23 от 21-11-2022
| Объект: |  |  | Наименование объекта: Переход трубопровода через р. Енисей
| Заказчик: |  |  | Наименование и адрес заказчика: ООО Регионстрой
| Наименование выработки и ее №: |  |  | BH-032
| Глубина отбора монолита, м: |  |  | 0.9
| Лабораторный номер пробы: |  |  | 1058
РЕЗУЛЬТАТЫ ЛАБОРАТОРНОГО ОПРЕДЕЛЕНИЯ ПАРАМЕТРОВ ПЕРЕУПЛОТНЕНИЯ ПО ГОСТ 58326-2018
| Площадь образца, см2 | Плотность частиц грунта, г/см3 | Влажность грунта, % | Плотность сухого грунта, г/см3 | Плотность грунта природная, г/см3 | Степень влажности, д.е. | Коэффициент пористости, д.е. | Влажность на границе текучести, % | Влажность на границе раската, % | Число пластичности | Показатель текучести
| 13.85 | 2.72 | 0.322890956 | 1.9 | 1.92 | 0.986043 | 1.1 |  |  |  | 0.892
Метод Казагранде
Метод Казагранде
| Нагрузка, МПа | Относительная дефоормация, д.е. | Коэффициент пористости грунта, д.е. | [8 empty] | CAS_1_X | CAS_1_Y | first_line_x | first_line_y | second_line_x | second_line_y | third_line_x | third_line_y | point_X_GG | point_Y_GG | perp_GG_X | perp_GG_Y | CAS_B_X | CAS_B_Y
| 0.0125 | 0.1392999 | 0.8074702 | [8 empty] | 0.0125 | 0.7334676 | 0.01787119 | 0.6561857 | 0.01787119 | 0.6561857 | 0.01787119 | 0.6561857 | 0.01787119 | 0.6561857 | 0.01787119 | 0.6561857 | 0.0125 | 0.7334676
| 0.025 | 0.2785998 | 0.5149404 | [8 empty] | 6.4 | -0.6152381 | 8 | 0.6561857 | 8 | -0.003647678 | 8 | -0.6634811 | 0.01787119 | 0.6561857 | 0.01787119 | 0 | 4.00625 | -0.5139624
| 0.05 | 0.3248797 | 0.4177526 | [8 empty] | 8 | -0.6634811 | 8 | 0.6561857 | 8 | -0.003647678 | 8 | -0.6634811 | 0.01787119 | 0.6561857 | 0.01787119 | 0 | 8 | -0.6634811
| 0.1 | 0.397671 | 0.2648909
| 0.2 | 0.4688706 | 0.1153718
| 0.4 | 0.5392181 | -0.03235798
| 0.8 | 0.6090667 | -0.17904
| 1.6 | 0.678541 | -0.3249361 |  | Давление предуплотнения σp, МПа |  |  |  |  | 0.01787119
| 3.2 | 0.7477495 | -0.4702739 |  | Бытовое (эффективное) давление σ0, МПа |  |  |  |  | 0.0167693715
| 6.4 | 0.8167801 | -0.6152381 |  | Коэффициент переуплотнения OCR |  |  |  |  | 1.065704
| 8 | 0.8397529 | -0.6634811 |  | Давление переуплотнения POP, МПа |  |  |  |  | 0.001101814
Метод Беккера
Метод Беккера
| Нагрузка, МПа | Работа на единицу объёма ΔА, кДж/м3 | Суммарная работа А, кДж/м3 | [8 empty] | high_line_x | high_line_y | low_line_x | low_line_y | Sigma_Beccer | Y_Beccer
| 0.0125 | 0 | 0 | [8 empty] | 0.0503081145 | 7.9 | 0.0125 | 0 | 0.0503081145 | 7.9
| 0.025 | 2.611873 | 2.611873 | [8 empty] | 8 | 829.7208 | 0.0503081145 | 7.9 | 0.0503081145 | 7.9
| 0.05 | 1.735497 | 4.34737
| 0.1 | 5.459347 | 9.806717
| 0.2 | 10.67993 | 20.48665
| 0.4 | 21.10426 | 41.59091
| 0.8 | 41.90914 | 83.50005
| 1.6 | 83.36921 | 166.8693 |  | Давление предуплотнения σp, МПа |  |  |  |  | 0.0503081145
| 3.2 | 166.1003 | 332.9696 |  | Бытовое (эффективное) давление σ0, МПа |  |  |  |  | 0.0167693715
| 6.4 | 331.3469 | 664.3165 |  | Коэффициент переуплотнения OCR |  |  |  |  | 3
| 8 | 165.4043 | 829.7208 |  | Давление переуплотнения POP, МПа |  |  |  |  | 0.033538743
| Исполнитель: |  |  | Морозов Д.С.
| Руководитель лаборатории: |  |  | Семиколенова Л.Г.
Результат относится только к объектам, прошедшим испытания,
Сведения и материалы для испытаний были предоставлены заказчиком,
Воспроизведение отчета испытаний не в полном объеме без письменного разрешения ООО «ИнжГео» ЗАПРЕЩАЕТСЯ
Страница 1 Всего страниц 1