## 1
ИСПЫТАТЕЛЬНАЯ ЛАБОРАТОРИЯ
Испытательная лаборатория ООО «ИнжГео»
Адрес места осуществления деятельности лаборатории: г. Москва, просп. Вернадского, д. 51, стр. 1
Юр. адрес: 117279, г. Москва, ул. Миклухо-Маклая, 36 а, этаж 5, пом. XXIII к. 76-84
Телефон +7(910)4557682, E-mail: slg85@mail.ru
Протокол испытаний № 13-63/24 от 22-11-2022
| Объект: |  |  | Наименование объекта: Переход трубопровода через р. Енисей
| Заказчик: |  |  | Наименование и адрес заказчика: ООО Регионстрой
| Наименование выработки и ее №: |  |  | BH-050
| Глубина отбора монолита, м: |  |  | 3
| Лабораторный номер пробы: |  |  | 1059
РЕЗУЛЬТАТЫ ЛАБОРАТОРНОГО ОПРЕДЕЛЕНИЯ ПАРАМЕТРОВ ПЕРЕУПЛОТНЕНИЯ ПО ГОСТ 58326-2018
| Площадь образца, см2 | Плотность частиц грунта, г/см3 | Влажность грунта, % | Плотность сухого грунта, г/см3 | Плотность грунта природная, г/см3 | Степень влажности, д.е. | Коэффициент пористости, д.е. | Влажность на границе текучести, % | Влажность на границе раската, % | Число пластичности | Показатель текучести
| 13.85 | 2.74 | 0.322852279 | 1.9 | 1.92 | 0.986043 | 1.1 |  |  |  | 1.061
Метод Казагранде
Метод Казагранде
| Нагрузка, МПа | Относительная дефоормация, д.е. | Коэффициент пористости грунта, д.е. | [8 empty] | CAS_1_X | CAS_1_Y | first_line_x | first_line_y | second_line_x | second_line_y | third_line_x | third_line_y | point_X_GG | point_Y_GG | perp_GG_X | perp_GG_Y | CAS_B_X | CAS_B_Y
| 0.0125 | 0.04326715 | 1.009139 | [8 empty] | 0.0125 | 1.128655 | 0.2516642 | 0.5714422 | 0.2516642 | 0.5714422 | 0.2516642 | 0.5714422 | 0.420214 | 0.5324646 | 0.420214 | 0.5324646 | 0.0125 | 1.027975
| 0.025 | 0.08653431 | 0.918278 | [8 empty] | 6.4 | 0.07056327 | 0.2 | 0.5714422 | 0.2 | 0.588912 | 0.2 | 0.6063818 | 0.420214 | 0.5324646 | 0.420214 | 0 | 4.00625 | 0.1506201
| 0.05 | 0.1357352 | 0.814956 | [8 empty] | 8 | 0.03271554 | 8 | 0.5714422 | 8 | 0.3084506 | 8 | 0.04545906 | 0.420214 | 0.5324646 | 0.420214 | 0 | 8 | 0.04545906
| 0.1 | 0.1848666 | 0.7117802
| 0.2 | 0.2350563 | 0.6063818
| 0.4 | 0.2858171 | 0.4997841
| 0.8 | 0.3368907 | 0.3925296
| 1.6 | 0.3882218 | 0.2847343 |  | Давление предуплотнения σp, МПа |  |  |  |  | 0.420214
| 3.2 | 0.4397436 | 0.1765385 |  | Бытовое (эффективное) давление σ0, МПа |  |  |  |  | 0.055897905
| 6.4 | 0.490208 | 0.07056327 |  | Коэффициент переуплотнения OCR |  |  |  |  | 7.517527
| 8 | 0.5082307 | 0.03271554 |  | Давление переуплотнения POP, МПа |  |  |  |  | 0.3643161
Метод Беккера
Метод Беккера
| Нагрузка, МПа | Работа на единицу объёма ΔА, кДж/м3 | Суммарная работа А, кДж/м3 | [8 empty] | high_line_x | high_line_y | low_line_x | low_line_y | Sigma_Beccer | Y_Beccer
| 0.0125 | 0 | 0 | [8 empty] | 0.22359162 | 13.7 | 0.0125 | 0 | 0.22359162 | 13.7
| 0.025 | 0.8112591 | 0.8112591 | [8 empty] | 8 | 616.9844 | 0.22359162 | 13.7 | 0.22359162 | 13.7
| 0.05 | 1.845034 | 2.656293
| 0.1 | 3.68485 | 6.341144
| 0.2 | 7.528458 | 13.8696
| 0.4 | 15.22825 | 29.09785
| 0.8 | 30.64413 | 59.74198
| 1.6 | 61.59735 | 121.3393 |  | Давление предуплотнения σp, МПа |  |  |  |  | 0.22359162
| 3.2 | 123.6523 | 244.9916 |  | Бытовое (эффективное) давление σ0, МПа |  |  |  |  | 0.055897905
| 6.4 | 242.2292 | 487.2208 |  | Коэффициент переуплотнения OCR |  |  |  |  | 4
| 8 | 129.7636 | 616.9844 |  | Давление переуплотнения POP, МПа |  |  |  |  | 0.167693715
| Исполнитель: |  |  | Морозов Д.С.
| Руководитель лаборатории: |  |  | Семиколенова Л.Г.
Результат относится только к объектам, прошедшим испытания,
Сведения и материалы для испытаний были предоставлены заказчиком,
Воспроизведение отчета испытаний не в полном объеме без письменного разрешения ООО «ИнжГео» ЗАПРЕЩАЕТСЯ
Страница 1 Всего страниц 1