## 1
ИСПЫТАТЕЛЬНАЯ ЛАБОРАТОРИЯ
Испытательная лаборатория ООО «ИнжГео»
Адрес места осуществления деятельности лаборатории: г. Москва, просп. Вернадского, д. 51, стр. 1
Юр. адрес: 117279, г. Москва, ул. Миклухо-Маклая, 36 а, этаж 5, пом. XXIII к. 76-84
Телефон +7(910)4557682, E-mail: slg85@mail.ru
Протокол испытаний № 13-63/26 от 24-11-2022
| Объект: |  |  | Наименование объекта: Переход трубопровода через р. Енисей
| Заказчик: |  |  | Наименование и адрес заказчика: ООО Регионстрой
| Наименование выработки и ее №: |  |  | BH-052
| Глубина отбора монолита, м: |  |  | 0.7
| Лабораторный номер пробы: |  |  | 1061
РЕЗУЛЬТАТЫ ЛАБОРАТОРНОГО ОПРЕДЕЛЕНИЯ ПАРАМЕТРОВ ПЕРЕУПЛОТНЕНИЯ ПО ГОСТ 58326-2018
| Площадь образца, см2 | Плотность частиц грунта, г/см3 | Влажность грунта, % | Плотность сухого грунта, г/см3 | Плотность грунта природная, г/см3 | Степень влажности, д.е. | Коэффициент пористости, д.е. | Влажность на границе текучести, % | Влажность на границе раската, % | Число пластичности | Показатель текучести
| 13.85 | 2.73 | 0.40178518 | 1.9 | 1.92 | 0.986043 | 1.1 |  |  |  | 1.038
Метод Казагранде
Метод Казагранде
| Нагрузка, МПа | Относительная дефоормация, д.е. | Коэффициент пористости грунта, д.е. | [8 empty] | CAS_1_X | CAS_1_Y | first_line_x | first_line_y | second_line_x | second_line_y | third_line_x | third_line_y | point_X_GG | point_Y_GG | perp_GG_X | perp_GG_Y | CAS_B_X | CAS_B_Y
| 0.0125 | 0.1743792 | 0.7338036 | [8 empty] | 0.0125 | 0.4019833 | 0.02505038 | 0.3662402 | 0.02505038 | 0.3662402 | 0.02505038 | 0.3662402 | 0.02505038 | 0.3662402 | 0.02505038 | 0.3662402 | 0.0125 | 0.4019833
| 0.025 | 0.3487585 | 0.3676072 | [8 empty] | 6.4 | 0.08122696 | 8 | 0.3662402 | 8 | 0.2179969 | 8 | 0.06975357 | 0.02505038 | 0.3662402 | 0.02505038 | 0 | 4.00625 | 0.1053129
| 0.05 | 0.333294 | 0.4000827 | [8 empty] | 8 | 0.06975357 | 8 | 0.3662402 | 8 | 0.2179969 | 8 | 0.06975357 | 0.02505038 | 0.3662402 | 0.02505038 | 0 | 8 | 0.06975357
| 0.1 | 0.3648618 | 0.3337901
| 0.2 | 0.3901733 | 0.280636
| 0.4 | 0.4121477 | 0.2344897
| 0.8 | 0.4321931 | 0.1923945
| 1.6 | 0.450769 | 0.1533851 |  | Давление предуплотнения σp, МПа |  |  |  |  | 0.02505038
| 3.2 | 0.4682991 | 0.1165719 |  | Бытовое (эффективное) давление σ0, МПа |  |  |  |  | 0.0130428445
| 6.4 | 0.48513 | 0.08122696 |  | Коэффициент переуплотнения OCR |  |  |  |  | 1.920622
| 8 | 0.4905935 | 0.06975357 |  | Давление переуплотнения POP, МПа |  |  |  |  | 0.01200753
Метод Беккера
Метод Беккера
| Нагрузка, МПа | Работа на единицу объёма ΔА, кДж/м3 | Суммарная работа А, кДж/м3 | [8 empty] | high_line_x | high_line_y | low_line_x | low_line_y | Sigma_Beccer | Y_Beccer
| 0.0125 | 0 | 0 | [8 empty] | 0.078257067 | 17.2 | 0.0125 | 0 | 0.078257067 | 17.2
| 0.025 | 3.269611 | 3.269611 | [8 empty] | 8 | 211.9626 | 0.078257067 | 17.2 | 0.078257067 | 17.2
| 0.05 | -0.579919 | 2.689692
| 0.1 | 2.367592 | 5.057283
| 0.2 | 3.796725 | 8.854008
| 0.4 | 6.592321 | 15.44633
| 0.8 | 12.0272 | 27.47353
| 1.6 | 22.29114 | 49.76467 |  | Давление предуплотнения σp, МПа |  |  |  |  | 0.078257067
| 3.2 | 42.07217 | 91.83684 |  | Бытовое (эффективное) давление σ0, МПа |  |  |  |  | 0.0130428445
| 6.4 | 80.78845 | 172.6253 |  | Коэффициент переуплотнения OCR |  |  |  |  | 6
| 8 | 39.33732 | 211.9626 |  | Давление переуплотнения POP, МПа |  |  |  |  | 0.0652142225
| Исполнитель: |  |  | Морозов Д.С.
| Руководитель лаборатории: |  |  | Семиколенова Л.Г.
Результат относится только к объектам, прошедшим испытания,
Сведения и материалы для испытаний были предоставлены заказчиком,
Воспроизведение отчета испытаний не в полном объеме без письменного разрешения ООО «ИнжГео» ЗАПРЕЩАЕТСЯ
Страница 1 Всего страниц 1