## 1
ИСПЫТАТЕЛЬНАЯ ЛАБОРАТОРИЯ
Испытательная лаборатория ООО «ИнжГео»
Адрес места осуществления деятельности лаборатории: г. Москва, просп. Вернадского, д. 51, стр. 1
Юр. адрес: 117279, г. Москва, ул. Миклухо-Маклая, 36 а, этаж 5, пом. XXIII к. 76-84
Телефон +7(910)4557682, E-mail: slg85@mail.ru
Протокол испытаний № 13-63/27 от 25-11-2022
| Объект: |  |  | Наименование объекта: Переход трубопровода через р. Енисей
| Заказчик: |  |  | Наименование и адрес заказчика: ООО Регионстрой
| Наименование выработки и ее №: |  |  | BH-087
| Глубина отбора монолита, м: |  |  | 2.7
| Лабораторный номер пробы: |  |  | 1062
РЕЗУЛЬТАТЫ ЛАБОРАТОРНОГО ОПРЕДЕЛЕНИЯ ПАРАМЕТРОВ ПЕРЕУПЛОТНЕНИЯ ПО ГОСТ 58326-2018
| Площадь образца, см2 | Плотность частиц грунта, г/см3 | Влажность грунта, % | Плотность сухого грунта, г/см3 | Плотность грунта природная, г/см3 | Степень влажности, д.е. | Коэффициент пористости, д.е. | Влажность на границе текучести, % | Влажность на границе раската, % | Число пластичности | Показатель текучести
| 13.85 | 2.71 | 0.322602453 | 1.9 | 1.92 | 0.986043 | 1.1 |  |  |  | 0.927
Метод Казагранде
Метод Казагранде
| Нагрузка, МПа | Относительная дефоормация, д.е. | Коэффициент пористости грунта, д.е. | [8 empty] | CAS_1_X | CAS_1_Y | first_line_x | first_line_y | second_line_x | second_line_y | third_line_x | third_line_y | point_X_GG | point_Y_GG | perp_GG_X | perp_GG_Y | CAS_B_X | CAS_B_Y
| 0.0125 | 0.03258191 | 1.031578 | [8 empty] | 0.0125 | 1.863746 | 0.05284435 | 0.7820505 | 0.05284435 | 0.7820505 | 0.05284435 | 0.7820505 | 0.1829174 | 0.5782923 | 0.1829174 | 0.5782923 | 0.0125 | 1.255186
| 0.025 | 0.06516382 | 0.963156 | [8 empty] | 6.4 | -1.12476 | 0.1 | 0.7820505 | 0.1 | 0.6773854 | 0.1 | 0.5727203 | 0.1829174 | 0.5782923 | 0.1829174 | 0 | 4.00625 | -0.6384699
| 0.05 | 0.1427577 | 0.8002089 | [8 empty] | 8 | -1.231658 | 8 | 0.7820505 | 8 | -0.04169774 | 8 | -0.865446 | 0.1829174 | 0.5782923 | 0.1829174 | 0 | 8 | -0.865446
| 0.1 | 0.2510856 | 0.5727203
| 0.2 | 0.3657759 | 0.3318706
| 0.4 | 0.4913737 | 0.0681153
| 0.8 | 0.626509 | -0.2156688
| 1.6 | 0.7677231 | -0.5122186 |  | Давление предуплотнения σp, МПа |  |  |  |  | 0.1829174
| 3.2 | 0.9128883 | -0.8170655 |  | Бытовое (эффективное) давление σ0, МПа |  |  |  |  | 0.0503081145
| 6.4 | 1.05941 | -1.12476 |  | Коэффициент переуплотнения OCR |  |  |  |  | 3.635942
| 8 | 1.110314 | -1.231658 |  | Давление переуплотнения POP, МПа |  |  |  |  | 0.1326093
Метод Беккера
Метод Беккера
| Нагрузка, МПа | Работа на единицу объёма ΔА, кДж/м3 | Суммарная работа А, кДж/м3 | [8 empty] | high_line_x | high_line_y | low_line_x | low_line_y | Sigma_Beccer | Y_Beccer
| 0.0125 | 0 | 0 | [8 empty] | 0.3521568015 | 16.6 | 0.0125 | 0 | 0.3521568015 | 16.6
| 0.025 | 0.6109108 | 0.6109108 | [8 empty] | 8 | 1735.273 | 0.3521568015 | 16.6 | 0.3521568015 | 16.6
| 0.05 | 2.909769 | 3.52068
| 0.1 | 8.124592 | 11.64527
| 0.2 | 17.20355 | 28.84882
| 0.4 | 37.67933 | 66.52815
| 0.8 | 81.08118 | 147.6093
| 1.6 | 169.457 | 317.0663 |  | Давление предуплотнения σp, МПа |  |  |  |  | 0.3521568015
| 3.2 | 348.3965 | 665.4628 |  | Бытовое (эффективное) давление σ0, МПа |  |  |  |  | 0.0503081145
| 6.4 | 703.3023 | 1368.765 |  | Коэффициент переуплотнения OCR |  |  |  |  | 7
| 8 | 366.5082 | 1735.273 |  | Давление переуплотнения POP, МПа |  |  |  |  | 0.301848687
| Исполнитель: |  |  | Морозов Д.С.
| Руководитель лаборатории: |  |  | Семиколенова Л.Г.
Результат относится только к объектам, прошедшим испытания,
Сведения и материалы для испытаний были предоставлены заказчиком,
Воспроизведение отчета испытаний не в полном объеме без письменного разрешения ООО «ИнжГео» ЗАПРЕЩАЕТСЯ
Страница 1 Всего страниц 1