## 1
ИСПЫТАТЕЛЬНАЯ ЛАБОРАТОРИЯ
Испытательная лаборатория ООО «ИнжГео»
Адрес места осуществления деятельности лаборатории: г. Москва, просп. Вернадского, д. 51, стр. 1
Юр. адрес: 117279, г. Москва, ул. Миклухо-Маклая, 36 а, этаж 5, пом. XXIII к. 76-84
Телефон +7(910)4557682, E-mail: slg85@mail.ru
Протокол испытаний № 13-63/28 от 26-11-2022
| Объект: |  |  | Наименование объекта: Переход трубопровода через р. Енисей
| Заказчик: |  |  | Наименование и адрес заказчика: ООО Регионстрой
| Наименование выработки и ее №: |  |  | BH-087
| Глубина отбора монолита, м: |  |  | 3.4
| Лабораторный номер пробы: |  |  | 1063
РЕЗУЛЬТАТЫ ЛАБОРАТОРНОГО ОПРЕДЕЛЕНИЯ ПАРАМЕТРОВ ПЕРЕУПЛОТНЕНИЯ ПО ГОСТ 58326-2018
| Площадь образца, см2 | Плотность частиц грунта, г/см3 | Влажность грунта, % | Плотность сухого грунта, г/см3 | Плотность грунта природная, г/см3 | Степень влажности, д.е. | Коэффициент пористости, д.е. | Влажность на границе текучести, % | Влажность на границе раската, % | Число пластичности | Показатель текучести
| 13.85 | 2.7 | 0.331811285 | 1.9 | 1.92 | 0.986043 | 1.1 |  |  |  | 0.855
Метод Казагранде
Метод Казагранде
| Нагрузка, МПа | Относительная дефоормация, д.е. | Коэффициент пористости грунта, д.е. | [8 empty] | CAS_1_X | CAS_1_Y | first_line_x | first_line_y | second_line_x | second_line_y | third_line_x | third_line_y | point_X_GG | point_Y_GG | perp_GG_X | perp_GG_Y | CAS_B_X | CAS_B_Y
| 0.0125 | 0.03722378 | 1.02183 | [8 empty] | 0.0125 | 2.221102 | 0.09095304 | 0.6345003 | 0.09095304 | 0.6345003 | 0.09095304 | 0.6345003 | 0.3162937 | 0.4163705 | 0.3162937 | 0.4163705 | 0.0125 | 1.329187
| 0.025 | 0.07444756 | 0.9436601 | [8 empty] | 6.4 | -1.263485 | 0.2 | 0.6345003 | 0.2 | 0.4965906 | 0.2 | 0.358681 | 0.3162937 | 0.4163705 | 0.3162937 | 0 | 4.00625 | -0.6904796
| 0.05 | 0.1253004 | 0.8368691 | [8 empty] | 8 | -1.388128 | 8 | 0.6345003 | 8 | -0.1490296 | 8 | -0.9325596 | 0.3162937 | 0.4163705 | 0.3162937 | 0 | 8 | -0.9325596
| 0.1 | 0.2374726 | 0.6013075
| 0.2 | 0.353009 | 0.358681
| 0.4 | 0.4875909 | 0.07605921
| 0.8 | 0.6352727 | -0.2340726
| 1.6 | 0.7930006 | -0.5653012 |  | Давление предуплотнения σp, МПа |  |  |  |  | 0.3162937
| 3.2 | 0.9580132 | -0.9118277 |  | Бытовое (эффективное) давление σ0, МПа |  |  |  |  | 0.063350959
| 6.4 | 1.125469 | -1.263485 |  | Коэффициент переуплотнения OCR |  |  |  |  | 4.992721
| 8 | 1.184823 | -1.388128 |  | Давление переуплотнения POP, МПа |  |  |  |  | 0.2529427
Метод Беккера
Метод Беккера
| Нагрузка, МПа | Работа на единицу объёма ΔА, кДж/м3 | Суммарная работа А, кДж/м3 | [8 empty] | high_line_x | high_line_y | low_line_x | low_line_y | Sigma_Beccer | Y_Beccer
| 0.0125 | 0 | 0 | [8 empty] | 0.506807672 | 27.6 | 0.0125 | 0 | 0.506807672 | 27.6
| 0.025 | 0.6979459 | 0.6979459 | [8 empty] | 8 | 1973.772 | 0.506807672 | 27.6 | 0.506807672 | 27.6
| 0.05 | 1.906983 | 2.604928
| 0.1 | 8.412916 | 11.01784
| 0.2 | 17.33046 | 28.34831
| 0.4 | 40.37454 | 68.72285
| 0.8 | 88.60909 | 157.3319
| 1.6 | 189.2735 | 346.6054 |  | Давление предуплотнения σp, МПа |  |  |  |  | 0.506807672
| 3.2 | 396.0303 | 742.6357 |  | Бытовое (эффективное) давление σ0, МПа |  |  |  |  | 0.063350959
| 6.4 | 803.7892 | 1546.425 |  | Коэффициент переуплотнения OCR |  |  |  |  | 8
| 8 | 427.3473 | 1973.772 |  | Давление переуплотнения POP, МПа |  |  |  |  | 0.443456713
| Исполнитель: |  |  | Морозов Д.С.
| Руководитель лаборатории: |  |  | Семиколенова Л.Г.
Результат относится только к объектам, прошедшим испытания,
Сведения и материалы для испытаний были предоставлены заказчиком,
Воспроизведение отчета испытаний не в полном объеме без письменного разрешения ООО «ИнжГео» ЗАПРЕЩАЕТСЯ
Страница 1 Всего страниц 1