## 1
ИСПЫТАТЕЛЬНАЯ ЛАБОРАТОРИЯ
Испытательная лаборатория ООО «ИнжГео»
Адрес места осуществления деятельности лаборатории: г. Москва, просп. Вернадского, д. 51, стр. 1
Юр. адрес: 117279, г. Москва, ул. Миклухо-Маклая, 36 а, этаж 5, пом. XXIII к. 76-84
Телефон +7(910)4557682, E-mail: slg85@mail.ru
Протокол испытаний № 13-63/29 от 27-11-2022
| Объект: |  |  | Наименование объекта: Переход трубопровода через р. Енисей
| Заказчик: |  |  | Наименование и адрес заказчика: ООО Регионстрой
| Наименование выработки и ее №: |  |  | BH-098
| Глубина отбора монолита, м: |  |  | 2.4
| Лабораторный номер пробы: |  |  | 1064
РЕЗУЛЬТАТЫ ЛАБОРАТОРНОГО ОПРЕДЕЛЕНИЯ ПАРАМЕТРОВ ПЕРЕУПЛОТНЕНИЯ ПО ГОСТ 58326-2018
| Площадь образца, см2 | Плотность частиц грунта, г/см3 | Влажность грунта, % | Плотность сухого грунта, г/см3 | Плотность грунта природная, г/см3 | Степень влажности, д.е. | Коэффициент пористости, д.е. | Влажность на границе текучести, % | Влажность на границе раската, % | Число пластичности | Показатель текучести
| 13.85 | 2.7 | 0.40550841 | 1.9 | 1.92 | 0.986043 | 1.1 |  |  |  | 1.09
Метод Казагранде
Метод Казагранде
| Нагрузка, МПа | Относительная дефоормация, д.е. | Коэффициент пористости грунта, д.е. | [8 empty] | CAS_1_X | CAS_1_Y | first_line_x | first_line_y | second_line_x | second_line_y | third_line_x | third_line_y | point_X_GG | point_Y_GG | perp_GG_X | perp_GG_Y | CAS_B_X | CAS_B_Y
| 0.0125 | 0.0215404 | 1.054765 | [8 empty] | 0.0125 | 2.518167 | 0.04726052 | 0.8693106 | 0.04726052 | 0.8693106 | 0.04726052 | 0.8693106 | 0.1994917 | 0.5517526 | 0.1994917 | 0.5517526 | 0.0125 | 1.455848
| 0.025 | 0.0430808 | 1.00953 | [8 empty] | 6.4 | -1.91033 | 0.1 | 0.8693106 | 0.1 | 0.7040384 | 0.1 | 0.5387662 | 0.1994917 | 0.5517526 | 0.1994917 | 0 | 4.00625 | -1.088803
| 0.05 | 0.1216857 | 0.84446 | [8 empty] | 8 | -2.068736 | 8 | 0.8693106 | 8 | -0.2622487 | 8 | -1.393808 | 0.1994917 | 0.5517526 | 0.1994917 | 0 | 8 | -1.393808
| 0.1 | 0.2672542 | 0.5387662
| 0.2 | 0.4221723 | 0.2134383
| 0.4 | 0.5977788 | -0.1553354
| 0.8 | 0.7925649 | -0.5643863
| 1.6 | 0.9994816 | -0.9989114 |  | Давление предуплотнения σp, МПа |  |  |  |  | 0.1994917
| 3.2 | 1.214226 | -1.449874 |  | Бытовое (эффективное) давление σ0, МПа |  |  |  |  | 0.044718324
| 6.4 | 1.43349 | -1.91033 |  | Коэффициент переуплотнения OCR |  |  |  |  | 4.461073
| 8 | 1.508922 | -2.068736 |  | Давление переуплотнения POP, МПа |  |  |  |  | 0.1547734
Метод Беккера
Метод Беккера
| Нагрузка, МПа | Работа на единицу объёма ΔА, кДж/м3 | Суммарная работа А, кДж/м3 | [8 empty] | high_line_x | high_line_y | low_line_x | low_line_y | Sigma_Beccer | Y_Beccer
| 0.0125 | 0 | 0 | [8 empty] | 0.402464916 | 12.6 | 0.0125 | 0 | 0.402464916 | 12.6
| 0.025 | 0.4038825 | 0.4038825 | [8 empty] | 8 | 2566.324 | 0.402464916 | 12.6 | 0.402464916 | 12.6
| 0.05 | 2.947684 | 3.351567
| 0.1 | 10.91764 | 14.2692
| 0.2 | 23.23771 | 37.50691
| 0.4 | 52.68196 | 90.18887
| 0.8 | 116.8717 | 207.0605
| 1.6 | 248.3001 | 455.3606 |  | Давление предуплотнения σp, МПа |  |  |  |  | 0.402464916
| 3.2 | 515.3853 | 970.7459 |  | Бытовое (эффективное) давление σ0, МПа |  |  |  |  | 0.044718324
| 6.4 | 1052.471 | 2023.217 |  | Коэффициент переуплотнения OCR |  |  |  |  | 9
| 8 | 543.1076 | 2566.324 |  | Давление переуплотнения POP, МПа |  |  |  |  | 0.357746592
| Исполнитель: |  |  | Морозов Д.С.
| Руководитель лаборатории: |  |  | Семиколенова Л.Г.
Результат относится только к объектам, прошедшим испытания,
Сведения и материалы для испытаний были предоставлены заказчиком,
Воспроизведение отчета испытаний не в полном объеме без письменного разрешения ООО «ИнжГео» ЗАПРЕЩАЕТСЯ
Страница 1 Всего страниц 1