## 1
ИСПЫТАТЕЛЬНАЯ ЛАБОРАТОРИЯ
Испытательная лаборатория ООО «ИнжГео»
Адрес места осуществления деятельности лаборатории: г. Москва, просп. Вернадского, д. 51, стр. 1
Юр. адрес: 117279, г. Москва, ул. Миклухо-Маклая, 36 а, этаж 5, пом. XXIII к. 76-84
Телефон +7(910)4557682, E-mail: slg85@mail.ru
Протокол испытаний № 13-63/31 от 29-11-2022
| Объект: |  |  | Наименование объекта: Переход трубопровода через р. Енисей
| Заказчик: |  |  | Наименование и адрес заказчика: ООО Регионстрой
| Наименование выработки и ее №: |  |  | BH-102
| Глубина отбора монолита, м: |  |  | 1.4
| Лабораторный номер пробы: |  |  | 1066
РЕЗУЛЬТАТЫ ЛАБОРАТОРНОГО ОПРЕДЕЛЕНИЯ ПАРАМЕТРОВ ПЕРЕУПЛОТНЕНИЯ ПО ГОСТ 58326-2018
| Площадь образца, см2 | Плотность частиц грунта, г/см3 | Влажность грунта, % | Плотность сухого грунта, г/см3 | Плотность грунта природная, г/см3 | Степень влажности, д.е. | Коэффициент пористости, д.е. | Влажность на границе текучести, % | Влажность на границе раската, % | Число пластичности | Показатель текучести
| 13.85 | 2.71 | 0.386134585 | 1.9 | 1.92 | 0.986043 | 1.1 |  |  |  | 0.977
Метод Казагранде
Метод Казагранде
| Нагрузка, МПа | Относительная дефоормация, д.е. | Коэффициент пористости грунта, д.е. | [8 empty] | CAS_1_X | CAS_1_Y | first_line_x | first_line_y | second_line_x | second_line_y | third_line_x | third_line_y | point_X_GG | point_Y_GG | perp_GG_X | perp_GG_Y | CAS_B_X | CAS_B_Y
| 0.0125 | 0.06825957 | 0.9566549 | [8 empty] | 0.0125 | 2.038629 | 0.04681087 | 0.5215273 | 0.04681087 | 0.5215273 | 0.04681087 | 0.5215273 | 0.144913 | 0.2084063 | 0.144913 | 0.2084063 | 0.0125 | 1.253269
| 0.025 | 0.1365191 | 0.8133098 | [8 empty] | 6.4 | -2.620815 | 0.1 | 0.5215273 | 0.1 | 0.311198 | 0.1 | 0.1008686 | 0.144913 | 0.2084063 | 0.144913 | 0 | 4.00625 | -1.944328
| 0.05 | 0.2928561 | 0.4850022 | [8 empty] | 8 | -2.787482 | 8 | 0.5215273 | 8 | -0.9030346 | 8 | -2.327596 | 0.144913 | 0.2084063 | 0.144913 | 0 | 8 | -2.327596
| 0.1 | 0.4757768 | 0.1008686
| 0.2 | 0.6688406 | -0.3045652
| 0.4 | 0.874956 | -0.7374077
| 0.8 | 1.091647 | -1.192458
| 1.6 | 1.314906 | -1.661302 |  | Давление предуплотнения σp, МПа |  |  |  |  | 0.144913
| 3.2 | 1.543076 | -2.14046 |  | Бытовое (эффективное) давление σ0, МПа |  |  |  |  | 0.026085689
| 6.4 | 1.771816 | -2.620815 |  | Коэффициент переуплотнения OCR |  |  |  |  | 5.555269
| 8 | 1.851182 | -2.787482 |  | Давление переуплотнения POP, МПа |  |  |  |  | 0.1188273
Метод Беккера
Метод Беккера
| Нагрузка, МПа | Работа на единицу объёма ΔА, кДж/м3 | Суммарная работа А, кДж/м3 | [8 empty] | high_line_x | high_line_y | low_line_x | low_line_y | Sigma_Beccer | Y_Beccer
| 0.0125 | 0 | 0 | [8 empty] | 0.286942579 | 28.1 | 0.0125 | 0 | 0.286942579 | 28.1
| 0.025 | 1.279867 | 1.279867 | [8 empty] | 8 | 2726.574 | 0.286942579 | 28.1 | 0.286942579 | 28.1
| 0.05 | 5.862635 | 7.142502
| 0.1 | 13.71906 | 20.86156
| 0.2 | 28.95956 | 49.82112
| 0.4 | 61.83463 | 111.6558
| 0.8 | 130.0145 | 241.6703
| 1.6 | 267.9105 | 509.5808 |  | Давление предуплотнения σp, МПа |  |  |  |  | 0.286942579
| 3.2 | 547.6094 | 1057.19 |  | Бытовое (эффективное) давление σ0, МПа |  |  |  |  | 0.026085689
| 6.4 | 1097.953 | 2155.143 |  | Коэффициент переуплотнения OCR |  |  |  |  | 11
| 8 | 571.4308 | 2726.574 |  | Давление переуплотнения POP, МПа |  |  |  |  | 0.26085689
| Исполнитель: |  |  | Морозов Д.С.
| Руководитель лаборатории: |  |  | Семиколенова Л.Г.
Результат относится только к объектам, прошедшим испытания,
Сведения и материалы для испытаний были предоставлены заказчиком,
Воспроизведение отчета испытаний не в полном объеме без письменного разрешения ООО «ИнжГео» ЗАПРЕЩАЕТСЯ
Страница 1 Всего страниц 1