## 1
ИСПЫТАТЕЛЬНАЯ ЛАБОРАТОРИЯ
Испытательная лаборатория ООО «ИнжГео»
Адрес места осуществления деятельности лаборатории: г. Москва, просп. Вернадского, д. 51, стр. 1
Юр. адрес: 117279, г. Москва, ул. Миклухо-Маклая, 36 а, этаж 5, пом. XXIII к. 76-84
Телефон +7(910)4557682, E-mail: slg85@mail.ru
Протокол испытаний № 13-63/33 от 01-12-2022
| Объект: |  |  | Наименование объекта: Переход трубопровода через р. Енисей
| Заказчик: |  |  | Наименование и адрес заказчика: ООО Регионстрой
| Наименование выработки и ее №: |  |  | BH-002
| Глубина отбора монолита, м: |  |  | 1.3
| Лабораторный номер пробы: |  |  | 1068
РЕЗУЛЬТАТЫ ЛАБОРАТОРНОГО ОПРЕДЕЛЕНИЯ ПАРАМЕТРОВ ПЕРЕУПЛОТНЕНИЯ ПО ГОСТ 58326-2018
| Площадь образца, см2 | Плотность частиц грунта, г/см3 | Влажность грунта, % | Плотность сухого грунта, г/см3 | Плотность грунта природная, г/см3 | Степень влажности, д.е. | Коэффициент пористости, д.е. | Влажность на границе текучести, % | Влажность на границе раската, % | Число пластичности | Показатель текучести
| 13.85 | 2.74 | 0.59878421 | 1.9 | 1.92 | 0.986043 | 1.1 |  |  |  | 3.69
Метод Казагранде
Метод Казагранде
| Нагрузка, МПа | Относительная дефоормация, д.е. | Коэффициент пористости грунта, д.е. | [8 empty] | CAS_1_X | CAS_1_Y | first_line_x | first_line_y | second_line_x | second_line_y | third_line_x | third_line_y | point_X_GG | point_Y_GG | perp_GG_X | perp_GG_Y | CAS_B_X | CAS_B_Y
| 0.0125 | 0.08135148 | 0.9291619 | [8 empty] | 0.0125 | 2.322178 | 0.05015835 | 0.3879658 | 0.05015835 | 0.3879658 | 0.05015835 | 0.3879658 | 0.1609371 | 0.004912102 | 0.1609371 | 0.004912102 | 0.0125 | 1.301027
| 0.025 | 0.162703 | 0.7583238 | [8 empty] | 6.4 | -3.335061 | 0.1 | 0.3879658 | 0.1 | 0.161259 | 0.1 | -0.06544788 | 0.1609371 | 0.004912102 | 0.1609371 | 0 | 4.00625 | -2.490567
| 0.05 | 0.3380745 | 0.3900436 | [8 empty] | 8 | -3.537419 | 8 | 0.3879658 | 8 | -1.278533 | 8 | -2.945032 | 0.1609371 | 0.004912102 | 0.1609371 | 0 | 8 | -2.945032
| 0.1 | 0.5549752 | -0.06544788
| 0.2 | 0.7837397 | -0.5458534
| 0.4 | 1.029693 | -1.062354
| 0.8 | 1.290035 | -1.609075
| 1.6 | 1.559623 | -2.175209 |  | Давление предуплотнения σp, МПа |  |  |  |  | 0.1609371
| 3.2 | 1.835255 | -2.754036 |  | Бытовое (эффективное) давление σ0, МПа |  |  |  |  | 0.0242224255
| 6.4 | 2.111934 | -3.335061 |  | Коэффициент переуплотнения OCR |  |  |  |  | 6.644138
| 8 | 2.208295 | -3.537419 |  | Давление переуплотнения POP, МПа |  |  |  |  | 0.1367147
Метод Беккера
Метод Беккера
| Нагрузка, МПа | Работа на единицу объёма ΔА, кДж/м3 | Суммарная работа А, кДж/м3 | [8 empty] | high_line_x | high_line_y | low_line_x | low_line_y | Sigma_Beccer | Y_Beccer
| 0.0125 | 0 | 0 | [8 empty] | 0.3148915315 | 36.9 | 0.0125 | 0 | 0.3148915315 | 36.9
| 0.025 | 1.52534 | 1.52534 | [8 empty] | 8 | 3295.554 | 0.3148915315 | 36.9 | 0.3148915315 | 36.9
| 0.05 | 6.576431 | 8.101771
| 0.1 | 16.26755 | 24.36933
| 0.2 | 34.31468 | 58.684
| 0.4 | 73.78586 | 132.4699
| 0.8 | 156.2057 | 288.6756
| 1.6 | 323.5051 | 612.1808 |  | Давление предуплотнения σp, МПа |  |  |  |  | 0.3148915315
| 3.2 | 661.5173 | 1273.698 |  | Бытовое (эффективное) давление σ0, МПа |  |  |  |  | 0.0242224255
| 6.4 | 1328.056 | 2601.754 |  | Коэффициент переуплотнения OCR |  |  |  |  | 13
| 8 | 693.7997 | 3295.554 |  | Давление переуплотнения POP, МПа |  |  |  |  | 0.290669106
| Исполнитель: |  |  | Морозов Д.С.
| Руководитель лаборатории: |  |  | Семиколенова Л.Г.
Результат относится только к объектам, прошедшим испытания,
Сведения и материалы для испытаний были предоставлены заказчиком,
Воспроизведение отчета испытаний не в полном объеме без письменного разрешения ООО «ИнжГео» ЗАПРЕЩАЕТСЯ
Страница 1 Всего страниц 1