## 1
ИСПЫТАТЕЛЬНАЯ ЛАБОРАТОРИЯ
Испытательная лаборатория ООО «ИнжГео»
Адрес места осуществления деятельности лаборатории: г. Москва, просп. Вернадского, д. 51, стр. 1
Юр. адрес: 117279, г. Москва, ул. Миклухо-Маклая, 36 а, этаж 5, пом. XXIII к. 76-84
Телефон +7(910)4557682, E-mail: slg85@mail.ru
Протокол испытаний № 13-63/35 от 03-12-2022
| Объект: |  |  | Наименование объекта: Переход трубопровода через р. Енисей
| Заказчик: |  |  | Наименование и адрес заказчика: ООО Регионстрой
| Наименование выработки и ее №: |  |  | BH-003
| Глубина отбора монолита, м: |  |  | 4
| Лабораторный номер пробы: |  |  | 1070
РЕЗУЛЬТАТЫ ЛАБОРАТОРНОГО ОПРЕДЕЛЕНИЯ ПАРАМЕТРОВ ПЕРЕУПЛОТНЕНИЯ ПО ГОСТ 58326-2018
| Площадь образца, см2 | Плотность частиц грунта, г/см3 | Влажность грунта, % | Плотность сухого грунта, г/см3 | Плотность грунта природная, г/см3 | Степень влажности, д.е. | Коэффициент пористости, д.е. | Влажность на границе текучести, % | Влажность на границе раската, % | Число пластичности | Показатель текучести
| 13.85 | 2.7 | 0.44425755 | 1.9 | 1.92 | 0.986043 | 1.1 |  |  |  | 2.257
Метод Казагранде
Метод Казагранде
| Нагрузка, МПа | Относительная дефоормация, д.е. | Коэффициент пористости грунта, д.е. | [8 empty] | CAS_1_X | CAS_1_Y | first_line_x | first_line_y | second_line_x | second_line_y | third_line_x | third_line_y | point_X_GG | point_Y_GG | perp_GG_X | perp_GG_Y | CAS_B_X | CAS_B_Y
| 0.0125 | 0.03087709 | 1.035158 | [8 empty] | 0.0125 | 5.575778 | 0.1901837 | 0.3713914 | 0.1901837 | 0.3713914 | 0.1901837 | 0.3713914 | 0.8090541 | -0.01196166 | 0.8090541 | -0.01196166 | 0.0125 | 1.812935
| 0.025 | 0.06175419 | 0.9703162 | [8 empty] | 6.4 | -2.783212 | 0.4 | 0.3713914 | 0.4 | 0.1745422 | 0.4 | -0.02230696 | 0.8090541 | -0.01196166 | 0.8090541 | 0 | 4.00625 | -1.242442
| 0.05 | 0.1724047 | 0.7379501 | [8 empty] | 8 | -3.082211 | 8 | 0.3713914 | 8 | -0.618636 | 8 | -1.608663 | 0.8090541 | -0.01196166 | 0.8090541 | 0 | 8 | -1.608663
| 0.1 | 0.1991715 | 0.6817399
| 0.2 | 0.359647 | 0.3447414
| 0.4 | 0.5344319 | -0.02230696
| 0.8 | 0.7934131 | -0.5661675
| 1.6 | 1.103359 | -1.217055 |  | Давление предуплотнения σp, МПа |  |  |  |  | 0.8090541
| 3.2 | 1.460561 | -1.967177 |  | Бытовое (эффективное) давление σ0, МПа |  |  |  |  | 0.07453054
| 6.4 | 1.849148 | -2.783212 |  | Коэффициент переуплотнения OCR |  |  |  |  | 10.85534
| 8 | 1.991529 | -3.082211 |  | Давление переуплотнения POP, МПа |  |  |  |  | 0.7345236
Метод Беккера
Метод Беккера
| Нагрузка, МПа | Работа на единицу объёма ΔА, кДж/м3 | Суммарная работа А, кДж/м3 | [8 empty] | high_line_x | high_line_y | low_line_x | low_line_y | Sigma_Beccer | Y_Beccer
| 0.0125 | 0 | 0 | [8 empty] | 1.1179581 | 51.2 | 0.0125 | 0 | 1.1179581 | 51.2
| 0.025 | 0.5789455 | 0.5789455 | [8 empty] | 8 | 4358.212 | 1.1179581 | 51.2 | 1.1179581 | 51.2
| 0.05 | 4.149395 | 4.72834
| 0.1 | 2.007508 | 6.735848
| 0.2 | 24.07132 | 30.80717
| 0.4 | 52.43547 | 83.24264
| 0.8 | 155.3887 | 238.6314
| 1.6 | 371.9355 | 610.5669 |  | Давление предуплотнения σp, МПа |  |  |  |  | 1.1179581
| 3.2 | 857.2829 | 1467.85 |  | Бытовое (эффективное) давление σ0, МПа |  |  |  |  | 0.07453054
| 6.4 | 1865.222 | 3333.072 |  | Коэффициент переуплотнения OCR |  |  |  |  | 15
| 8 | 1025.14 | 4358.212 |  | Давление переуплотнения POP, МПа |  |  |  |  | 1.04342756
| Исполнитель: |  |  | Морозов Д.С.
| Руководитель лаборатории: |  |  | Семиколенова Л.Г.
Результат относится только к объектам, прошедшим испытания,
Сведения и материалы для испытаний были предоставлены заказчиком,
Воспроизведение отчета испытаний не в полном объеме без письменного разрешения ООО «ИнжГео» ЗАПРЕЩАЕТСЯ
Страница 1 Всего страниц 1