## 1
ИСПЫТАТЕЛЬНАЯ ЛАБОРАТОРИЯ
Испытательная лаборатория ООО «ИнжГео»
Адрес места осуществления деятельности лаборатории: г. Москва, просп. Вернадского, д. 51, стр. 1
Юр. адрес: 117279, г. Москва, ул. Миклухо-Маклая, 36 а, этаж 5, пом. XXIII к. 76-84
Телефон +7(910)4557682, E-mail: slg85@mail.ru
Протокол испытаний № 13-63/36 от 04-12-2022
| Объект: |  |  | Наименование объекта: Переход трубопровода через р. Енисей
| Заказчик: |  |  | Наименование и адрес заказчика: ООО Регионстрой
| Наименование выработки и ее №: |  |  | BH-004
| Глубина отбора монолита, м: |  |  | 1.5
| Лабораторный номер пробы: |  |  | 1071
РЕЗУЛЬТАТЫ ЛАБОРАТОРНОГО ОПРЕДЕЛЕНИЯ ПАРАМЕТРОВ ПЕРЕУПЛОТНЕНИЯ ПО ГОСТ 58326-2018
| Площадь образца, см2 | Плотность частиц грунта, г/см3 | Влажность грунта, % | Плотность сухого грунта, г/см3 | Плотность грунта природная, г/см3 | Степень влажности, д.е. | Коэффициент пористости, д.е. | Влажность на границе текучести, % | Влажность на границе раската, % | Число пластичности | Показатель текучести
| 13.85 | 2.73 | 0.53286882 | 1.9 | 1.92 | 0.986043 | 1.1 |  |  |  | 2.365
Метод Казагранде
Метод Казагранде
| Нагрузка, МПа | Относительная дефоормация, д.е. | Коэффициент пористости грунта, д.е. | [8 empty] | CAS_1_X | CAS_1_Y | first_line_x | first_line_y | second_line_x | second_line_y | third_line_x | third_line_y | point_X_GG | point_Y_GG | perp_GG_X | perp_GG_Y | CAS_B_X | CAS_B_Y
| 0.0125 | 0.1134926 | 0.8616655 | [8 empty] | 0.0125 | 2.89686 | 0.07078152 | 0.03735857 | 0.07078152 | 0.03735857 | 0.07078152 | 0.03735857 | 0.2519182 | -0.4553084 | 0.2519182 | -0.4553084 | 0.0125 | 1.38311
| 0.025 | 0.2269852 | 0.6233311 | [8 empty] | 6.4 | -4.065943 | 0.2 | 0.03735857 | 0.2 | -0.3657451 | 0.2 | -0.7688487 | 0.2519182 | -0.4553084 | 0.2519182 | 0 | 4.00625 | -3.095213
| 0.05 | 0.3861761 | 0.2890302 | [8 empty] | 8 | -4.315001 | 8 | 0.03735857 | 8 | -1.797316 | 8 | -3.631991 | 0.2519182 | -0.4553084 | 0.2519182 | 0 | 8 | -3.631991
| 0.1 | 0.6337424 | -0.230859
| 0.2 | 0.8899279 | -0.7688487
| 0.4 | 1.171115 | -1.359342
| 0.8 | 1.476712 | -2.001095
| 1.6 | 1.797679 | -2.675126 |  | Давление предуплотнения σp, МПа |  |  |  |  | 0.2519182
| 3.2 | 2.128506 | -3.369864 |  | Бытовое (эффективное) давление σ0, МПа |  |  |  |  | 0.0279489525
| 6.4 | 2.459973 | -4.065943 |  | Коэффициент переуплотнения OCR |  |  |  |  | 9.013512
| 8 | 2.578572 | -4.315001 |  | Давление переуплотнения POP, МПа |  |  |  |  | 0.2239693
Метод Беккера
Метод Беккера
| Нагрузка, МПа | Работа на единицу объёма ΔА, кДж/м3 | Суммарная работа А, кДж/м3 | [8 empty] | high_line_x | high_line_y | low_line_x | low_line_y | Sigma_Beccer | Y_Beccer
| 0.0125 | 0 | 0 | [8 empty] | 0.44718324 | 74 | 0.0125 | 0 | 0.44718324 | 74
| 0.025 | 2.127986 | 2.127986 | [8 empty] | 8 | 3956.906 | 0.44718324 | 74 | 0.44718324 | 74
| 0.05 | 5.969659 | 8.097645
| 0.1 | 18.56747 | 26.66512
| 0.2 | 38.42783 | 65.09295
| 0.4 | 84.35615 | 149.4491
| 0.8 | 183.3581 | 332.8072
| 1.6 | 385.1606 | 717.9679 |  | Давление предуплотнения σp, МПа |  |  |  |  | 0.44718324
| 3.2 | 793.9855 | 1511.953 |  | Бытовое (эффективное) давление σ0, МПа |  |  |  |  | 0.0279489525
| 6.4 | 1591.04 | 3102.993 |  | Коэффициент переуплотнения OCR |  |  |  |  | 16
| 8 | 853.9132 | 3956.906 |  | Давление переуплотнения POP, МПа |  |  |  |  | 0.4192342875
| Исполнитель: |  |  | Морозов Д.С.
| Руководитель лаборатории: |  |  | Семиколенова Л.Г.
Результат относится только к объектам, прошедшим испытания,
Сведения и материалы для испытаний были предоставлены заказчиком,
Воспроизведение отчета испытаний не в полном объеме без письменного разрешения ООО «ИнжГео» ЗАПРЕЩАЕТСЯ
Страница 1 Всего страниц 1