## 1
ИСПЫТАТЕЛЬНАЯ ЛАБОРАТОРИЯ
Испытательная лаборатория ООО «ИнжГео»
Адрес места осуществления деятельности лаборатории: г. Москва, просп. Вернадского, д. 51, стр. 1
Юр. адрес: 117279, г. Москва, ул. Миклухо-Маклая, 36 а, этаж 5, пом. XXIII к. 76-84
Телефон +7(910)4557682, E-mail: slg85@mail.ru
Протокол испытаний № 13-63/37 от 05-12-2022
| Объект: |  |  | Наименование объекта: Переход трубопровода через р. Енисей
| Заказчик: |  |  | Наименование и адрес заказчика: ООО Регионстрой
| Наименование выработки и ее №: |  |  | BH-004
| Глубина отбора монолита, м: |  |  | 3
| Лабораторный номер пробы: |  |  | 1072
РЕЗУЛЬТАТЫ ЛАБОРАТОРНОГО ОПРЕДЕЛЕНИЯ ПАРАМЕТРОВ ПЕРЕУПЛОТНЕНИЯ ПО ГОСТ 58326-2018
| Площадь образца, см2 | Плотность частиц грунта, г/см3 | Влажность грунта, % | Плотность сухого грунта, г/см3 | Плотность грунта природная, г/см3 | Степень влажности, д.е. | Коэффициент пористости, д.е. | Влажность на границе текучести, % | Влажность на границе раската, % | Число пластичности | Показатель текучести
| 13.85 | 2.72 | 0.506050912 | 1.9 | 1.92 | 0.986043 | 1.1 |  |  |  | 2.288
Метод Казагранде
Метод Казагранде
| Нагрузка, МПа | Относительная дефоормация, д.е. | Коэффициент пористости грунта, д.е. | [8 empty] | CAS_1_X | CAS_1_Y | first_line_x | first_line_y | second_line_x | second_line_y | third_line_x | third_line_y | point_X_GG | point_Y_GG | perp_GG_X | perp_GG_Y | CAS_B_X | CAS_B_Y
| 0.0125 | 0.02424205 | 1.049092 | [8 empty] | 0.0125 | 6.349374 | 0.1296011 | 0.5780954 | 0.1296011 | 0.5780954 | 0.1296011 | 0.5780954 | 0.6249441 | -0.06948862 | 0.6249441 | -0.06948862 | 0.0125 | 2.503503
| 0.025 | 0.0484841 | 0.9981834 | [8 empty] | 6.4 | -3.886728 | 0.4 | 0.5780954 | 0.4 | 0.1141818 | 0.4 | -0.3497318 | 0.6249441 | -0.06948862 | 0.6249441 | 0 | 4.00625 | -2.246665
| 0.05 | 0.1920823 | 0.6966271 | [8 empty] | 8 | -4.252871 | 8 | 0.5780954 | 8 | -1.118966 | 8 | -2.816027 | 0.6249441 | -0.06948862 | 0.6249441 | 0 | 8 | -2.816027
| 0.1 | 0.2498115 | 0.5753959
| 0.2 | 0.4186118 | 0.2209151
| 0.4 | 0.6903485 | -0.3497318
| 0.8 | 1.027654 | -1.058073
| 1.6 | 1.430464 | -1.903975 |  | Давление предуплотнения σp, МПа |  |  |  |  | 0.6249441
| 3.2 | 1.885902 | -2.860394 |  | Бытовое (эффективное) давление σ0, МПа |  |  |  |  | 0.055897905
| 6.4 | 2.374632 | -3.886728 |  | Коэффициент переуплотнения OCR |  |  |  |  | 11.1801
| 8 | 2.548986 | -4.252871 |  | Давление переуплотнения POP, МПа |  |  |  |  | 0.5690462
Метод Беккера
Метод Беккера
| Нагрузка, МПа | Работа на единицу объёма ΔА, кДж/м3 | Суммарная работа А, кДж/м3 | [8 empty] | high_line_x | high_line_y | low_line_x | low_line_y | Sigma_Beccer | Y_Beccer
| 0.0125 | 0 | 0 | [8 empty] | 0.950264385 | 34.1 | 0.0125 | 0 | 0.950264385 | 34.1
| 0.025 | 0.4545385 | 0.4545385 | [8 empty] | 8 | 5497.07 | 0.950264385 | 34.1 | 0.950264385 | 34.1
| 0.05 | 5.384933 | 5.839472
| 0.1 | 4.329687 | 10.16916
| 0.2 | 25.32005 | 35.48921
| 0.4 | 81.52099 | 117.0102
| 0.8 | 202.3832 | 319.3934
| 1.6 | 483.3723 | 802.7657 |  | Давление предуплотнения σp, МПа |  |  |  |  | 0.950264385
| 3.2 | 1093.051 | 1895.816 |  | Бытовое (эффективное) давление σ0, МПа |  |  |  |  | 0.055897905
| 6.4 | 2345.906 | 4241.722 |  | Коэффициент переуплотнения OCR |  |  |  |  | 17
| 8 | 1255.348 | 5497.07 |  | Давление переуплотнения POP, МПа |  |  |  |  | 0.89436648
| Исполнитель: |  |  | Морозов Д.С.
| Руководитель лаборатории: |  |  | Семиколенова Л.Г.
Результат относится только к объектам, прошедшим испытания,
Сведения и материалы для испытаний были предоставлены заказчиком,
Воспроизведение отчета испытаний не в полном объеме без письменного разрешения ООО «ИнжГео» ЗАПРЕЩАЕТСЯ
Страница 1 Всего страниц 1