## 1
ИСПЫТАТЕЛЬНАЯ ЛАБОРАТОРИЯ
Испытательная лаборатория ООО «ИнжГео»
Адрес места осуществления деятельности лаборатории: г. Москва, просп. Вернадского, д. 51, стр. 1
Юр. адрес: 117279, г. Москва, ул. Миклухо-Маклая, 36 а, этаж 5, пом. XXIII к. 76-84
Телефон +7(910)4557682, E-mail: slg85@mail.ru
Протокол испытаний № 13-63/38 от 06-12-2022
| Объект: |  |  | Наименование объекта: Переход трубопровода через р. Енисей
| Заказчик: |  |  | Наименование и адрес заказчика: ООО Регионстрой
| Наименование выработки и ее №: |  |  | BH-004
| Глубина отбора монолита, м: |  |  | 4.7
| Лабораторный номер пробы: |  |  | 1073
РЕЗУЛЬТАТЫ ЛАБОРАТОРНОГО ОПРЕДЕЛЕНИЯ ПАРАМЕТРОВ ПЕРЕУПЛОТНЕНИЯ ПО ГОСТ 58326-2018
| Площадь образца, см2 | Плотность частиц грунта, г/см3 | Влажность грунта, % | Плотность сухого грунта, г/см3 | Плотность грунта природная, г/см3 | Степень влажности, д.е. | Коэффициент пористости, д.е. | Влажность на границе текучести, % | Влажность на границе раската, % | Число пластичности | Показатель текучести
| 13.85 | 2.7 | 0.5043344 | 1.9 | 1.92 | 0.986043 | 1.1 |  |  |  | 2.6
Метод Казагранде
Метод Казагранде
| Нагрузка, МПа | Относительная дефоормация, д.е. | Коэффициент пористости грунта, д.е. | [8 empty] | CAS_1_X | CAS_1_Y | first_line_x | first_line_y | second_line_x | second_line_y | third_line_x | third_line_y | point_X_GG | point_Y_GG | perp_GG_X | perp_GG_Y | CAS_B_X | CAS_B_Y
| 0.0125 | 0.02617521 | 1.045032 | [8 empty] | 0.0125 | 8.141048 | 0.4193861 | 0.1767379 | 0.4193861 | 0.1767379 | 0.4193861 | 0.1767379 | 1.412411 | -0.2733969 | 1.412411 | -0.2733969 | 0.0125 | 2.781369
| 0.025 | 0.05235041 | 0.9900641 | [8 empty] | 6.4 | -2.962915 | 0.8 | 0.1767379 | 0.8 | -0.06267175 | 0.8 | -0.3020814 | 1.412411 | -0.2733969 | 1.412411 | 0 | 4.00625 | -1.496497
| 0.05 | 0.1540643 | 0.7764649 | [8 empty] | 8 | -3.360101 | 8 | 0.1767379 | 8 | -0.9162552 | 8 | -2.009248 | 1.412411 | -0.2733969 | 1.412411 | 0 | 8 | -2.009248
| 0.1 | 0.09822441 | 0.8937287
| 0.2 | 0.2564393 | 0.5614775
| 0.4 | 0.4229395 | 0.211827
| 0.8 | 0.6676578 | -0.3020814
| 1.6 | 1.007404 | -1.015549 |  | Давление предуплотнения σp, МПа |  |  |  |  | 1.412411
| 3.2 | 1.438799 | -1.921478 |  | Бытовое (эффективное) давление σ0, МПа |  |  |  |  | 0.0875733845
| 6.4 | 1.934721 | -2.962915 |  | Коэффициент переуплотнения OCR |  |  |  |  | 16.12831
| 8 | 2.123858 | -3.360101 |  | Давление переуплотнения POP, МПа |  |  |  |  | 1.324838
Метод Беккера
Метод Беккера
| Нагрузка, МПа | Работа на единицу объёма ΔА, кДж/м3 | Суммарная работа А, кДж/м3 | [8 empty] | high_line_x | high_line_y | low_line_x | low_line_y | Sigma_Beccer | Y_Beccer
| 0.0125 | 0 | 0 | [8 empty] | 1.576320921 | 61.4 | 0.0125 | 0 | 1.576320921 | 61.4
| 0.025 | 0.4907851 | 0.4907851 | [8 empty] | 8 | 5405.881 | 1.576320921 | 61.4 | 1.576320921 | 61.4
| 0.05 | 3.814273 | 4.305058
| 0.1 | -4.187996 | 0.1170621
| 0.2 | 23.73223 | 23.8493
| 0.4 | 49.95006 | 73.79936
| 0.8 | 146.831 | 220.6303
| 1.6 | 407.696 | 628.3263 |  | Давление предуплотнения σp, МПа |  |  |  |  | 1.576320921
| 3.2 | 1035.347 | 1663.674 |  | Бытовое (эффективное) давление σ0, МПа |  |  |  |  | 0.0875733845
| 6.4 | 2380.426 | 4044.099 |  | Коэффициент переуплотнения OCR |  |  |  |  | 18
| 8 | 1361.782 | 5405.881 |  | Давление переуплотнения POP, МПа |  |  |  |  | 1.488748
| Исполнитель: |  |  | Морозов Д.С.
| Руководитель лаборатории: |  |  | Семиколенова Л.Г.
Результат относится только к объектам, прошедшим испытания,
Сведения и материалы для испытаний были предоставлены заказчиком,
Воспроизведение отчета испытаний не в полном объеме без письменного разрешения ООО «ИнжГео» ЗАПРЕЩАЕТСЯ
Страница 1 Всего страниц 1