## 1
ИСПЫТАТЕЛЬНАЯ ЛАБОРАТОРИЯ
Испытательная лаборатория ООО «ИнжГео»
Адрес места осуществления деятельности лаборатории: г. Москва, просп. Вернадского, д. 51, стр. 1
Юр. адрес: 117279, г. Москва, ул. Миклухо-Маклая, 36 а, этаж 5, пом. XXIII к. 76-84
Телефон +7(910)4557682, E-mail: slg85@mail.ru
Протокол испытаний № 13-63/41 от 09-12-2022
| Объект: |  |  | Наименование объекта: Переход трубопровода через р. Енисей
| Заказчик: |  |  | Наименование и адрес заказчика: ООО Регионстрой
| Наименование выработки и ее №: |  |  | BH-007
| Глубина отбора монолита, м: |  |  | 2.9
| Лабораторный номер пробы: |  |  | 1076
РЕЗУЛЬТАТЫ ЛАБОРАТОРНОГО ОПРЕДЕЛЕНИЯ ПАРАМЕТРОВ ПЕРЕУПЛОТНЕНИЯ ПО ГОСТ 58326-2018
| Площадь образца, см2 | Плотность частиц грунта, г/см3 | Влажность грунта, % | Плотность сухого грунта, г/см3 | Плотность грунта природная, г/см3 | Степень влажности, д.е. | Коэффициент пористости, д.е. | Влажность на границе текучести, % | Влажность на границе раската, % | Число пластичности | Показатель текучести
| 13.85 | 2.71 | 0.473392464 | 1.9 | 1.92 | 0.986043 | 1.1 |  |  |  | 2.488
Метод Казагранде
Метод Казагранде
| Нагрузка, МПа | Относительная дефоормация, д.е. | Коэффициент пористости грунта, д.е. | [8 empty] | CAS_1_X | CAS_1_Y | first_line_x | first_line_y | second_line_x | second_line_y | third_line_x | third_line_y | point_X_GG | point_Y_GG | perp_GG_X | perp_GG_Y | CAS_B_X | CAS_B_Y
| 0.0125 | 0.0545344 | 0.9854778 | [8 empty] | 0.0125 | 8.156674 | 0.1561231 | 0.07886295 | 0.1561231 | 0.07886295 | 0.1561231 | 0.07886295 | 0.780921 | -0.5886494 | 0.780921 | -0.5886494 | 0.0125 | 2.172766
| 0.025 | 0.1090688 | 0.8709555 | [8 empty] | 6.4 | -5.037891 | 0.4 | 0.07886295 | 0.4 | -0.311246 | 0.4 | -0.7013549 | 0.780921 | -0.5886494 | 0.780921 | 0 | 4.00625 | -2.612174
| 0.05 | 0.2860166 | 0.4993651 | [8 empty] | 8 | -5.509858 | 8 | 0.07886295 | 8 | -1.55342 | 8 | -3.185704 | 0.780921 | -0.5886494 | 0.780921 | 0 | 8 | -3.185704
| 0.1 | 0.3299712 | 0.4070605
| 0.2 | 0.5840623 | -0.1265307
| 0.4 | 0.8577881 | -0.7013549
| 0.8 | 1.264535 | -1.555523
| 1.6 | 1.750965 | -2.577026 |  | Давление предуплотнения σp, МПа |  |  |  |  | 0.780921
| 3.2 | 2.313678 | -3.758724 |  | Бытовое (эффективное) давление σ0, МПа |  |  |  |  | 0.0540346415
| 6.4 | 2.922805 | -5.037891 |  | Коэффициент переуплотнения OCR |  |  |  |  | 14.45223
| 8 | 3.147551 | -5.509858 |  | Давление переуплотнения POP, МПа |  |  |  |  | 0.7268863
Метод Беккера
Метод Беккера
| Нагрузка, МПа | Работа на единицу объёма ΔА, кДж/м3 | Суммарная работа А, кДж/м3 | [8 empty] | high_line_x | high_line_y | low_line_x | low_line_y | Sigma_Beccer | Y_Beccer
| 0.0125 | 0 | 0 | [8 empty] | 1.134727 | 91.8 | 0.0125 | 0 | 1.134727 | 91.8
| 0.025 | 1.02252 | 1.02252 | [8 empty] | 8 | 6851.444 | 1.134727 | 91.8 | 1.134727 | 91.8
| 0.05 | 6.635543 | 7.658063
| 0.1 | 3.296592 | 10.95466
| 0.2 | 38.11366 | 49.06832
| 0.4 | 82.11774 | 131.1861
| 0.8 | 244.048 | 375.2341
| 1.6 | 583.7162 | 958.9503 |  | Давление предуплотнения σp, МПа |  |  |  |  | 1.134727
| 3.2 | 1350.512 | 2309.462 |  | Бытовое (эффективное) давление σ0, МПа |  |  |  |  | 0.0540346415
| 6.4 | 2923.811 | 5233.273 |  | Коэффициент переуплотнения OCR |  |  |  |  | 21
| 8 | 1618.172 | 6851.444 |  | Давление переуплотнения POP, МПа |  |  |  |  | 1.08069283
| Исполнитель: |  |  | Морозов Д.С.
| Руководитель лаборатории: |  |  | Семиколенова Л.Г.
Результат относится только к объектам, прошедшим испытания,
Сведения и материалы для испытаний были предоставлены заказчиком,
Воспроизведение отчета испытаний не в полном объеме без письменного разрешения ООО «ИнжГео» ЗАПРЕЩАЕТСЯ
Страница 1 Всего страниц 1