## 1
Общество с ограниченной ответственностью "Инженерная геология" (ООО "ИнжГео") | [8 empty] | Общество с ограниченной ответственностью "Инженерная геология" (ООО "ИнжГео")
Юр. адрес: 117279, г. Москва, ул. Миклухо-Маклая, 36 а, этаж 5, пом. XXIII к. 76-84 | [8 empty] | Юр. адрес: 117279, г. Москва, ул. Миклухо-Маклая, 36 а, этаж 5, пом. XXIII к. 76-84
Телефон/факс +7 (495) 132-30-00, Адрес электронной почты inbox@inj-geo.ru | [8 empty] | Телефон/факс +7 (495) 132-30-00, Адрес электронной почты inbox@inj-geo.ru
Испытательная лаборатория ООО «ИнжГео» | [8 empty] | Испытательная лаборатория ООО «ИнжГео»
Адрес места осуществления деятельности лаборатории: г. Москва, просп. Вернадского, д. 51, стр. 1 | [8 empty] | Адрес места осуществления деятельности лаборатории: г. Москва, просп. Вернадского, д. 51, стр. 1
Телефон +7(910)4557682, E-mail: slg85@mail.ru | [8 empty] | Телефон +7(910)4557682, E-mail: slg85@mail.ru
Протокол испытаний № 13-63/22 от 20-11-2022
Наименование и адрес заказчика: ООО Регионстрой
Наименование объекта: Переход трубопровода через р. Енисей
Наименование используемого метода/методики: ГОСТ 12248.4-2020 | [8 empty] | Наименование используемого метода/методики: ГОСТ 12248.3-2020
Условия проведения испытания: температура окружающей среды (18 - 25)0С, влажность воздуха (40 - 75)% | [8 empty] | Условия проведения испытания: температура окружающей среды (18 - 25)0С, влажность воздуха (40 - 75)%
Дата получение объекта подлежащего испытаниям: 24.10.2022
Дата испытания: 25.10.2022-19.11.2022
Испытание грунтов методом трехосного сжатия | [8 empty] | Испытание грунтов методом одноплоскостного среза
Лабораторный номер: |  |  |  | We, д.е. = |  |  |  |  | Лабораторный номер: |  | 1057 |  |  |  | We, д.е. = | 0.406669122
Номер скважины: |  |  |  | ρ, г/см3 = |  |  |  |  | Номер скважины: |  | BH-001 |  |  |  | ρ, г/см3 = | 1.9
Глубина отбора, м: |  |  |  | ρs, г/см3 = |  |  |  |  | Глубина отбора, м: |  | 1.7 |  |  |  | ρs, г/см3 = | 2.7
Наименование грунта: |  |  |  | e, д.е. = |  |  |  |  | Наименование грунта: |  | Суглинок, после оттаивания текучий, легкий песчанистый |  |  |  | e, д.е. = | 0.6
Схема проведения опыта: |  |  |  | IL, д.е. = |  |  |  |  | Схема проведения опыта: |  | КД |  |  |  | IL, д.е. = | 1.082
Результаты испытаний | [8 empty] | Результаты испытаний
[10 empty] | Нормальное напряжение σ, МПа | Касательное напряжение t, МПа | tg ϕ | Угол внутреннего трения ϕ, град. | Удельное сцепление C, МПа
[10 empty] | 0.1 | 0.0326327 | [5 empty] | 1
[10 empty] | 0.15 | 0.01144905
[10 empty] | 0.2 | 0.0502654
Эффективные значения угла внутреннего трения и удельного сцепления ϕ', С'
[10 empty] | ϕ', град. = | 10
[10 empty] | С', МПа = | 0.005
| Исполнитель: |  |  |  | Морозов Д.С. |  |  |  |  | Исполнитель: |  |  |  |  | Морозов Д.С.
| Начальник исп. лаборатории: |  |  |  | Семиколенова Л.Г. |  |  |  |  | Начальник исп. лаборатории: |  |  |  |  | Семиколенова Л.Г.
Лист 1 , всего листов 2 | [8 empty] | Лист 2 , всего листов 2
Частичное воспроизведение протокола испытаний без письменного разрешения ООО «ИнжГео» ЗАПРЕЩАЕТСЯ | [8 empty] | Частичное воспроизведение протокола испытаний без письменного разрешения ООО «ИнжГео» ЗАПРЕЩАЕТСЯ
|  | второй график |  | первый график
|  | dev | eps | sigma |  | dev1 | eps1 | dev2 | eps2 | dev3 | eps3
|  | 0 | 0 |  |  | 0 | 0 | 0 | 0 | 0 | 0
|  | 0.0009137785 | 0.03659904 |  |  | 0.0009137785 | 0.03659904 | 0.0003122201 | 0.03659904 | 0.001367067 | 0.03659904
|  | 0.001785671 | 0.07319808 |  |  | 0.001785671 | 0.07319808 | 0.0006263706 | 0.07319808 | 0.002787171 | 0.07319808
|  | 0.002692616 | 0.1097971 |  |  | 0.002692616 | 0.1097971 | 0.0009459074 | 0.1097971 | 0.00419962 | 0.1097971
|  | 0.003611808 | 0.1463962 |  |  | 0.003611808 | 0.1463962 | 0.001257847 | 0.1463962 | 0.00546444 | 0.1463962
|  | 0.004403388 | 0.1829952 |  |  | 0.004403388 | 0.1829952 | 0.001561568 | 0.1829952 | 0.006985697 | 0.1829952
|  | 0.005391621 | 0.2195942 |  |  | 0.005391621 | 0.2195942 | 0.001917221 | 0.2195942 | 0.008258992 | 0.2195942
|  | 0.006394586 | 0.2561933 |  |  | 0.006394586 | 0.2561933 | 0.002200797 | 0.2561933 | 0.009557029 | 0.2561933
|  | 0.007143393 | 0.2927923 |  |  | 0.007143393 | 0.2927923 | 0.002523914 | 0.2927923 | 0.01107542 | 0.2927923
|  | 0.007983604 | 0.3293914 |  |  | 0.007983604 | 0.3293914 | 0.002839964 | 0.3293914 | 0.01231467 | 0.3293914
|  | 0.008906168 | 0.3659904 |  |  | 0.008906168 | 0.3659904 | 0.003084528 | 0.3659904 | 0.01391262 | 0.3659904
|  | 0.009669039 | 0.4025894 |  |  | 0.009669039 | 0.4025894 | 0.00349987 | 0.4025894 | 0.01511311 | 0.4025894
|  | 0.01081282 | 0.4391885 |  |  | 0.01081282 | 0.4391885 | 0.003821722 | 0.4391885 | 0.01663661 | 0.4391885
|  | 0.01150628 | 0.4757875 |  |  | 0.01150628 | 0.4757875 | 0.00409596 | 0.4757875 | 0.01802718 | 0.4757875
|  | 0.01256802 | 0.5123865 |  |  | 0.01256802 | 0.5123865 | 0.004361058 | 0.5123865 | 0.01920635 | 0.5123865
|  | 0.01352992 | 0.5489856 |  |  | 0.01352992 | 0.5489856 | 0.004799893 | 0.5489856 | 0.02136212 | 0.5489856
|  | 0.01473884 | 0.5855846 |  |  | 0.01473884 | 0.5855846 | 0.005069772 | 0.5855846 | 0.02244593 | 0.5855846
|  | 0.01575322 | 0.6221837 |  |  | 0.01575322 | 0.6221837 | 0.005463792 | 0.6221837 | 0.02422817 | 0.6221837
|  | 0.01679032 | 0.6587827 |  |  | 0.01679032 | 0.6587827 | 0.005865175 | 0.6587827 | 0.02595873 | 0.6587827
|  | 0.01744354 | 0.6953817 |  |  | 0.01744354 | 0.6953817 | 0.005963362 | 0.6953817 | 0.02697148 | 0.6953817
|  | 0.01856405 | 0.7319808 |  |  | 0.01856405 | 0.7319808 | 0.006472815 | 0.7319808 | 0.0285074 | 0.7319808
|  | 0.01908328 | 0.7685798 |  |  | 0.01908328 | 0.7685798 | 0.006528718 | 0.7685798 | 0.02932761 | 0.7685798
|  | 0.01956969 | 0.8051789 |  |  | 0.01956969 | 0.8051789 | 0.006829044 | 0.8051789 | 0.03062492 | 0.8051789
|  | 0.01991833 | 0.8417779 |  |  | 0.01991833 | 0.8417779 | 0.007063747 | 0.8417779 | 0.03137286 | 0.8417779
|  | 0.02071332 | 0.8783769 |  |  | 0.02071332 | 0.8783769 | 0.007318817 | 0.8783769 | 0.0323066 | 0.8783769
|  | 0.02173045 | 0.914976 |  |  | 0.02173045 | 0.914976 | 0.007555739 | 0.914976 | 0.03341271 | 0.914976
|  | 0.02188829 | 0.951575 |  |  | 0.02188829 | 0.951575 | 0.00798388 | 0.951575 | 0.03425007 | 0.951575
|  | 0.02299652 | 0.9881741 |  |  | 0.02299652 | 0.9881741 | 0.008230856 | 0.9881741 | 0.03517692 | 0.9881741
|  | 0.02324652 | 1.024773 |  |  | 0.02324652 | 1.024773 | 0.008628636 | 1.024773 | 0.03573783 | 1.024773
|  | 0.02418941 | 1.061372 |  |  | 0.02418941 | 1.061372 | 0.008870281 | 1.061372 | 0.03759506 | 1.061372
|  | 0.02402942 | 1.097971 |  |  | 0.02402942 | 1.097971 | 0.008796101 | 1.097971 | 0.0376227 | 1.097971
|  | 0.02485892 | 1.13457 |  |  | 0.02485892 | 1.13457 | 0.009152108 | 1.13457 | 0.0389982 | 1.13457
|  | 0.02517889 | 1.171169 |  |  | 0.02517889 | 1.171169 | 0.009590914 | 1.171169 | 0.03914999 | 1.171169
|  | 0.02548228 | 1.207768 |  |  | 0.02548228 | 1.207768 | 0.009872247 | 1.207768 | 0.03969444 | 1.207768
|  | 0.02662456 | 1.244367 |  |  | 0.02662456 | 1.244367 | 0.009811495 | 1.244367 | 0.04105246 | 1.244367
|  | 0.02688708 | 1.280966 |  |  | 0.02688708 | 1.280966 | 0.01000592 | 1.280966 | 0.04235341 | 1.280966
|  | 0.0270413 | 1.317565 |  |  | 0.0270413 | 1.317565 | 0.01051304 | 1.317565 | 0.04258937 | 1.317565
|  | 0.02721464 | 1.354164 |  |  | 0.02721464 | 1.354164 | 0.01068385 | 1.354164 | 0.04294749 | 1.354164
|  | 0.02797599 | 1.390763 |  |  | 0.02797599 | 1.390763 | 0.01056211 | 1.390763 | 0.04394276 | 1.390763
|  | 0.02798215 | 1.427363 |  |  | 0.02798215 | 1.427363 | 0.01086189 | 1.427363 | 0.04534407 | 1.427363
|  | 0.02858664 | 1.463962 |  |  | 0.02858664 | 1.463962 | 0.01092414 | 1.463962 | 0.04488184 | 1.463962
|  | 0.02949198 | 1.500561 |  |  | 0.02949198 | 1.500561 | 0.01110136 | 1.500561 | 0.04469498 | 1.500561
|  | 0.02940469 | 1.53716 |  |  | 0.02940469 | 1.53716 | 0.01131956 | 1.53716 | 0.04497481 | 1.53716
|  | 0.02936319 | 1.573759 |  |  | 0.02936319 | 1.573759 | 0.01126839 | 1.573759 | 0.04653224 | 1.573759
|  | 0.02934685 | 1.610358 |  |  | 0.02934685 | 1.610358 | 0.01111732 | 1.610358 | 0.04587941 | 1.610358
|  | 0.03004272 | 1.646957 |  |  | 0.03004272 | 1.646957 | 0.01140458 | 1.646957 | 0.04736889 | 1.646957
|  | 0.03037273 | 1.683556 |  |  | 0.03037273 | 1.683556 | 0.01120043 | 1.683556 | 0.04764496 | 1.683556
|  | 0.03029114 | 1.720155 |  |  | 0.03029114 | 1.720155 | 0.01120747 | 1.720155 | 0.04671626 | 1.720155
|  | 0.03053464 | 1.756754 |  |  | 0.03053464 | 1.756754 | 0.01149623 | 1.756754 | 0.04697635 | 1.756754
|  | 0.03112069 | 1.793353 |  |  | 0.03112069 | 1.793353 | 0.01141928 | 1.793353 | 0.04831553 | 1.793353
|  | 0.0301638 | 1.829952 |  |  | 0.0301638 | 1.829952 | 0.0111562 | 1.829952 | 0.04831411 | 1.829952
|  | 0.03119584 | 1.866551 |  |  | 0.03119584 | 1.866551 | 0.01122484 | 1.866551 | 0.04787145 | 1.866551
|  | 0.03057774 | 1.90315 |  |  | 0.03057774 | 1.90315 | 0.01118486 | 1.90315 | 0.04782278 | 1.90315
|  | 0.03150234 | 1.939749 |  |  | 0.03150234 | 1.939749 | 0.01151905 | 1.939749 | 0.04890275 | 1.939749
|  | 0.03156944 | 1.976348 |  |  | 0.03156944 | 1.976348 | 0.01118547 | 1.976348 | 0.04848446 | 1.976348
|  | 0.03164023 | 2.012947 |  |  | 0.03164023 | 2.012947 | 0.01123421 | 2.012947 | 0.04829121 | 2.012947
|  | 0.03148595 | 2.049546 |  |  | 0.03148595 | 2.049546 | 0.01123472 | 2.049546 | 0.0488015 | 2.049546
|  | 0.03129241 | 2.086145 |  |  | 0.03129241 | 2.086145 | 0.01161163 | 2.086145 | 0.04945278 | 2.086145
|  | 0.0315645 | 2.122744 |  |  | 0.0315645 | 2.122744 | 0.01152132 | 2.122744 | 0.04997233 | 2.122744
|  | 0.03191757 | 2.159343 |  |  | 0.03191757 | 2.159343 | 0.01152077 | 2.159343 | 0.04909297 | 2.159343
|  | 0.03154095 | 2.195942 |  |  | 0.03154095 | 2.195942 | 0.01156256 | 2.195942 | 0.04946812 | 2.195942
|  | 0.03190174 | 2.232541 |  |  | 0.03190174 | 2.232541 | 0.01133164 | 2.232541 | 0.05001852 | 2.232541
|  | 0.03230897 | 2.26914 |  |  | 0.03230897 | 2.26914 | 0.01130216 | 2.26914 | 0.04949866 | 2.26914
|  | 0.03247045 | 2.305739 |  |  | 0.03247045 | 2.305739 | 0.01170607 | 2.305739 | 0.0492441 | 2.305739
|  | 0.03257703 | 2.342338 |  |  | 0.03257703 | 2.342338 | 0.01147211 | 2.342338 | 0.04921706 | 2.342338
|  | 0.03299605 | 2.378938 |  |  | 0.03299605 | 2.378938 | 0.01153148 | 2.378938 | 0.0504351 | 2.378938
|  | 0.03319883 | 2.415537 |  |  | 0.03319883 | 2.415537 | 0.0116152 | 2.415537 | 0.04955175 | 2.415537
|  | 0.03231818 | 2.452136 |  |  | 0.03231818 | 2.452136 | 0.01154274 | 2.452136 | 0.05044937 | 2.452136
|  | 0.03297185 | 2.488735 |  |  | 0.03297185 | 2.488735 | 0.01143735 | 2.488735 | 0.05079349 | 2.488735
|  | 0.03240302 | 2.525334 |  |  | 0.03240302 | 2.525334 | 0.01150946 | 2.525334 | 0.05142332 | 2.525334
|  | 0.03281082 | 2.561933 |  |  | 0.03281082 | 2.561933 | 0.01167231 | 2.561933 | 0.049906 | 2.561933
|  | 0.03231131 | 2.598532 |  |  | 0.03231131 | 2.598532 | 0.01162267 | 2.598532 | 0.05059415 | 2.598532
|  | 0.03282309 | 2.635131 |  |  | 0.03282309 | 2.635131 | 0.01149087 | 2.635131 | 0.05107082 | 2.635131
|  | 0.0326327 | 2.67173 |  |  | 0.0326327 | 2.67173 | 0.01144905 | 2.67173 | 0.0502654 | 2.67173
|  | 0.03251522 | 2.708329 |  |  | 0.03251522 | 2.708329 | 0.01143073 | 2.708329 | 0.0504363 | 2.708329
|  | 0.03247241 | 2.744928 |  |  | 0.03247241 | 2.744928 | 0.01168653 | 2.744928 | 0.05020247 | 2.744928
|  | 0.03295755 | 2.781527 |  |  | 0.03295755 | 2.781527 | 0.01165523 | 2.781527 | 0.0505382 | 2.781527
|  | 0.03317132 | 2.818126 |  |  | 0.03317132 | 2.818126 | 0.01125218 | 2.818126 | 0.04989451 | 2.818126
|  | 0.0328829 | 2.854725 |  |  | 0.0328829 | 2.854725 | 0.01151178 | 2.854725 | 0.05059937 | 2.854725
|  | 0.03285536 | 2.891324 |  |  | 0.03285536 | 2.891324 | 0.01148355 | 2.891324 | 0.04971232 | 2.891324
|  | 0.03346851 | 2.927923 |  |  | 0.03346851 | 2.927923 | 0.01099799 | 2.927923 | 0.05045545 | 2.927923
|  | 0.03307072 | 2.964522 |  |  | 0.03307072 | 2.964522 | 0.01109737 | 2.964522 | 0.05071391 | 2.964522
|  | 0.03243465 | 3.001121 |  |  | 0.03243465 | 3.001121 | 0.01103673 | 3.001121 | 0.05022314 | 3.001121
|  | 0.03276583 | 3.03772 |  |  | 0.03276583 | 3.03772 | 0.0106924 | 3.03772 | 0.04871482 | 3.03772
|  | 0.03240218 | 3.074319 |  |  | 0.03240218 | 3.074319 | 0.01075285 | 3.074319 | 0.04933757 | 3.074319
|  | 0.03283092 | 3.110918 |  |  | 0.03283092 | 3.110918 | 0.01045335 | 3.110918 | 0.04817342 | 3.110918
|  | 0.03305639 | 3.147517 |  |  | 0.03305639 | 3.147517 | 0.01047603 | 3.147517 | 0.04823506 | 3.147517
|  | 0.03209133 | 3.184116 |  |  | 0.03209133 | 3.184116 | 0.01027543 | 3.184116 | 0.04885065 | 3.184116
|  | 0.03285827 | 3.220715 |  |  | 0.03285827 | 3.220715 | 0.009755226 | 3.220715 | 0.04826818 | 3.220715
|  | 0.03205809 | 3.257314 |  |  | 0.03205809 | 3.257314 | 0.009618346 | 3.257314 | 0.04792133 | 3.257314
|  | 0.03251254 | 3.293914 |  |  | 0.03251254 | 3.293914 | 0.009691905 | 3.293914 | 0.04785518 | 3.293914
|  | 0.03249322 | 3.330513 |  |  | 0.03249322 | 3.330513 | 0.009226611 | 3.330513 | 0.04791654 | 3.330513
|  | 0.03247611 | 3.367112 |  |  | 0.03247611 | 3.367112 | 0.009285784 | 3.367112 | 0.04802123 | 3.367112
|  | 0.03146065 | 3.403711 |  |  | 0.03146065 | 3.403711 | 0.009164692 | 3.403711 | 0.04756826 | 3.403711
|  | 0.0319582 | 3.44031 |  |  | 0.0319582 | 3.44031 | 0.009012706 | 3.44031 | 0.04585625 | 3.44031
|  | 0.03109708 | 3.476909 |  |  | 0.03109708 | 3.476909 | 0.00861192 | 3.476909 | 0.04693401 | 3.476909
|  | 0.03095722 | 3.513508 |  |  | 0.03095722 | 3.513508 | 0.008637948 | 3.513508 | 0.04550241 | 3.513508
|  | 0.03174641 | 3.550107 |  |  | 0.03174641 | 3.550107 | 0.008443982 | 3.550107 | 0.04635444 | 3.550107
|  | 0.03168579 | 3.586706 |  |  | 0.03168579 | 3.586706 | 0.008365937 | 3.586706 | 0.0458535 | 3.586706
|  | 0.0313907 | 3.623305 |  |  | 0.0313907 | 3.623305 | 0.0080786 | 3.623305 | 0.04559109 | 3.623305
|  | 0.03061132 | 3.659904 |  |  | 0.03061132 | 3.659904 | 0.007995126 | 3.659904 | 0.04565082 | 3.659904
|  | 0.03150795 | 3.696503 |  |  | 0.03150795 | 3.696503 | 0.008012654 | 3.696503 | 0.04399246 | 3.696503
|  | 0.03038971 | 3.733102 |  |  | 0.03038971 | 3.733102 | 0.007865893 | 3.733102 | 0.04389011 | 3.733102
|  | 0.0313001 | 3.769701 |  |  | 0.0313001 | 3.769701 | 0.007700402 | 3.769701 | 0.04446913 | 3.769701
|  | 0.03088485 | 3.8063 |  |  | 0.03088485 | 3.8063 | 0.007730206 | 3.8063 | 0.04416462 | 3.8063
|  | 0.03081245 | 3.842899 |  |  | 0.03081245 | 3.842899 | 0.007809576 | 3.842899 | 0.0443907 | 3.842899
|  | 0.03097353 | 3.879498 |  |  | 0.03097353 | 3.879498 | 0.007790167 | 3.879498 | 0.04458864 | 3.879498
|  | 0.0302515 | 3.916097 |  |  | 0.0302515 | 3.916097 | 0.007814738 | 3.916097 | 0.04356357 | 3.916097
|  | 0.02956438 | 3.952696 |  |  | 0.02956438 | 3.952696 | 0.007667545 | 3.952696 | 0.04456151 | 3.952696
|  | 0.02940633 | 3.989295 |  |  | 0.02940633 | 3.989295 | 0.007764994 | 3.989295 | 0.04385659 | 3.989295
|  | 0.03004928 | 4.025894 |  |  | 0.03004928 | 4.025894 | 0.007978986 | 4.025894 | 0.04410802 | 4.025894
|  | 0.02863672 | 4.062493 |  |  | 0.02863672 | 4.062493 | 0.007964781 | 4.062493 | 0.0447544 | 4.062493
|  | 0.02908067 | 4.099092 |  |  | 0.02908067 | 4.099092 | 0.007776304 | 4.099092 | 0.04387377 | 4.099092
|  | 0.02852738 | 4.135691 |  |  | 0.02852738 | 4.135691 | 0.00791621 | 4.135691 | 0.04475541 | 4.135691
|  | 0.02795114 | 4.17229 |  |  | 0.02795114 | 4.17229 | 0.008067041 | 4.17229 | 0.04376867 | 4.17229
|  | 0.02790034 | 4.208889 |  |  | 0.02790034 | 4.208889 | 0.008206233 | 4.208889 | 0.0438371 | 4.208889
|  | 0.02785476 | 4.245489 |  |  | 0.02785476 | 4.245489 | 0.008225758 | 4.245489 | 0.0440247 | 4.245489
|  | 0.02743689 | 4.282088 |  |  | 0.02743689 | 4.282088 | 0.008070077 | 4.282088 | 0.04315128 | 4.282088
|  | 0.02631604 | 4.318687 |  |  | 0.02631604 | 4.318687 | 0.008369455 | 4.318687 | 0.04379341 | 4.318687
|  | 0.02659292 | 4.355286 |  |  | 0.02659292 | 4.355286 | 0.00848281 | 4.355286 | 0.04288548 | 4.355286
|  | 0.02607031 | 4.391885 |  |  | 0.02607031 | 4.391885 | 0.00848486 | 4.391885 | 0.04324391 | 4.391885
|  | 0.02503217 | 4.428484 |  |  | 0.02503217 | 4.428484 | 0.008594751 | 4.428484 | 0.04409609 | 4.428484
|  | 0.0252551 | 4.465083 |  |  | 0.0252551 | 4.465083 | 0.008629378 | 4.465083 | 0.04429089 | 4.465083
|  | 0.02447852 | 4.501682 |  |  | 0.02447852 | 4.501682 | 0.008720263 | 4.501682 | 0.04289589 | 4.501682
|  | 0.02365599 | 4.538281 |  |  | 0.02365599 | 4.538281 | 0.0088243 | 4.538281 | 0.04339442 | 4.538281
|  | 0.02337807 | 4.57488 |  |  | 0.02337807 | 4.57488 | 0.009020292 | 4.57488 | 0.04316741 | 4.57488
|  | 0.02340842 | 4.611479 |  |  | 0.02340842 | 4.611479 | 0.008920285 | 4.611479 | 0.04315628 | 4.611479
|  | 0.02310259 | 4.648078 |  |  | 0.02310259 | 4.648078 | 0.00918694 | 4.648078 | 0.04389077 | 4.648078
|  | 0.02226981 | 4.684677 |  |  | 0.02226981 | 4.684677 | 0.008932674 | 4.684677 | 0.04350358 | 4.684677
|  | 0.02187806 | 4.721276 |  |  | 0.02187806 | 4.721276 | 0.009154687 | 4.721276 | 0.04392572 | 4.721276
|  | 0.02124777 | 4.757875 |  |  | 0.02124777 | 4.757875 | 0.009353694 | 4.757875 | 0.04271957 | 4.757875
|  | 0.02129586 | 4.794474 |  |  | 0.02129586 | 4.794474 | 0.009393634 | 4.794474 | 0.04330731 | 4.794474
|  | 0.02067612 | 4.831073 |  |  | 0.02067612 | 4.831073 | 0.009247823 | 4.831073 | 0.04361352 | 4.831073
|  | 0.02055482 | 4.867672 |  |  | 0.02055482 | 4.867672 | 0.00967031 | 4.867672 | 0.04335072 | 4.867672
|  | 0.02014361 | 4.904271 |  |  | 0.02014361 | 4.904271 | 0.00936174 | 4.904271 | 0.04407362 | 4.904271
|  | 0.01981494 | 4.94087 |  |  | 0.01981494 | 4.94087 | 0.00943838 | 4.94087 | 0.04375548 | 4.94087
|  | 0.01930617 | 4.977469 |  |  | 0.01930617 | 4.977469 | 0.009619371 | 4.977469 | 0.04295137 | 4.977469
|  | 0.01906645 | 5.014068 |  |  | 0.01906645 | 5.014068 | 0.009540978 | 5.014068 | 0.04289535 | 5.014068
|  | 0.01887569 | 5.050667 |  |  | 0.01887569 | 5.050667 | 0.009942455 | 5.050667 | 0.04268702 | 5.050667
|  | 0.0182053 | 5.087266 |  |  | 0.0182053 | 5.087266 | 0.00973081 | 5.087266 | 0.04377498 | 5.087266
|  | 0.01835776 | 5.123865 |  |  | 0.01835776 | 5.123865 | 0.01002215 | 5.123865 | 0.04337221 | 5.123865
|  | 0.01850088 | 5.160464 |  |  | 0.01850088 | 5.160464 | 0.009978656 | 5.160464 | 0.04355089 | 5.160464
|  | 0.01780978 | 5.197064 |  |  | 0.01780978 | 5.197064 | 0.0101236 | 5.197064 | 0.04346572 | 5.197064
|  | 0.01797693 | 5.233663 |  |  | 0.01797693 | 5.233663 | 0.009850204 | 5.233663 | 0.04306648 | 5.233663
|  | 0.01804843 | 5.270262 |  |  | 0.01804843 | 5.270262 | 0.009827809 | 5.270262 | 0.04320333 | 5.270262
|  | 0.01768582 | 5.306861 |  |  | 0.01768582 | 5.306861 | 0.009905102 | 5.306861 | 0.04304289 | 5.306861
|  | 0.01766286 | 5.34346 |  |  | 0.01766286 | 5.34346 | 0.01002817 | 5.34346 | 0.04216422 | 5.34346
|  | 0.01816443 | 5.380059 |  |  | 0.01816443 | 5.380059 | 0.009854681 | 5.380059 | 0.04267021 | 5.380059
|  | 0.01767732 | 5.416658 |  |  | 0.01767732 | 5.416658 | 0.009775332 | 5.416658 | 0.04253434 | 5.416658
|  | 0.01812631 | 5.453257 |  |  | 0.01812631 | 5.453257 | 0.00979393 | 5.453257 | 0.04287816 | 5.453257
|  | 0.01815183 | 5.489856 |  |  | 0.01815183 | 5.489856 | 0.01002326 | 5.489856 | 0.04230452 | 5.489856
|  | 0.01802588 | 5.526455 |  |  | 0.01802588 | 5.526455 | 0.009900704 | 5.526455 | 0.04143204 | 5.526455
|  | 0.01816178 | 5.563054 |  |  | 0.01816178 | 5.563054 | 0.01000621 | 5.563054 | 0.04250275 | 5.563054
|  | 0.01786726 | 5.599653 |  |  | 0.01786726 | 5.599653 | 0.009830754 | 5.599653 | 0.04122595 | 5.599653
|  | 0.01774111 | 5.636252 |  |  | 0.01774111 | 5.636252 | 0.009952003 | 5.636252 | 0.0419428 | 5.636252
|  | 0.01798317 | 5.672851 |  |  | 0.01798317 | 5.672851 | 0.009842068 | 5.672851 | 0.04135137 | 5.672851
|  | 0.01815366 | 5.70945 |  |  | 0.01815366 | 5.70945 | 0.009960024 | 5.70945 | 0.04062927 | 5.70945
|  | 0.01789903 | 5.746049 |  |  | 0.01789903 | 5.746049 | 0.009654373 | 5.746049 | 0.04042682 | 5.746049
|  | 0.01805018 | 5.782648 |  |  | 0.01805018 | 5.782648 | 0.009701882 | 5.782648 | 0.04095648 | 5.782648
|  | 0.01802024 | 5.819247 |  |  | 0.01802024 | 5.819247 | 0.009524173 | 5.819247 | 0.03976654 | 5.819247
|  | 0.01765859 | 5.855846 |  |  | 0.01765859 | 5.855846 | 0.009787196 | 5.855846 | 0.03972072 | 5.855846
|  | 0.01799021 | 5.892445 |  |  | 0.01799021 | 5.892445 | 0.009494096 | 5.892445 | 0.03924947 | 5.892445
|  | 0.01799562 | 5.929044 |  |  | 0.01799562 | 5.929044 | 0.00966554 | 5.929044 | 0.0396706 | 5.929044
|  | 0.01789597 | 5.965643 |  |  | 0.01789597 | 5.965643 | 0.009445107 | 5.965643 | 0.03879026 | 5.965643
|  | 0.01808151 | 6.002242 |  |  | 0.01808151 | 6.002242 | 0.009662499 | 6.002242 | 0.03795016 | 6.002242
|  | 0.01763121 | 6.038841 |  |  | 0.01763121 | 6.038841 | 0.009561338 | 6.038841 | 0.03827444 | 6.038841
|  | 0.01774518 | 6.07544 |  |  | 0.01774518 | 6.07544 | 0.009445933 | 6.07544 | 0.03658772 | 6.07544
|  | 0.01796952 | 6.11204 |  |  | 0.01796952 | 6.11204 | 0.009243599 | 6.11204 | 0.03681134 | 6.11204
|  | 0.01818532 | 6.148639 |  |  | 0.01818532 | 6.148639 | 0.009101889 | 6.148639 | 0.03670983 | 6.148639
|  | 0.01786654 | 6.185238 |  |  | 0.01786654 | 6.185238 | 0.009173689 | 6.185238 | 0.03648995 | 6.185238
|  | 0.01799347 | 6.221837 |  |  | 0.01799347 | 6.221837 | 0.009164059 | 6.221837 | 0.03571986 | 6.221837
|  | 0.01831223 | 6.258436 |  |  | 0.01831223 | 6.258436 | 0.009069202 | 6.258436 | 0.03493437 | 6.258436
|  | 0.01786548 | 6.295035 |  |  | 0.01786548 | 6.295035 | 0.00889097 | 6.295035 | 0.03482088 | 6.295035
|  | 0.0181029 | 6.331634 |  |  | 0.0181029 | 6.331634 | 0.008928355 | 6.331634 | 0.03401101 | 6.331634
|  | 0.01825515 | 6.368233 |  |  | 0.01825515 | 6.368233 | 0.008772788 | 6.368233 | 0.03350291 | 6.368233
|  | 0.01821386 | 6.404832 |  |  | 0.01821386 | 6.404832 | 0.008784451 | 6.404832 | 0.03256246 | 6.404832
|  | 0.01822696 | 6.441431 |  |  | 0.01822696 | 6.441431 | 0.008606755 | 6.441431 | 0.03231303 | 6.441431
|  | 0.0179332 | 6.47803 |  |  | 0.0179332 | 6.47803 | 0.008469974 | 6.47803 | 0.0323386 | 6.47803
|  | 0.0184016 | 6.514629 |  |  | 0.0184016 | 6.514629 | 0.008672452 | 6.514629 | 0.03080864 | 6.514629
|  | 0.0180662 | 6.551228 |  |  | 0.0180662 | 6.551228 | 0.008374499 | 6.551228 | 0.03079329 | 6.551228
|  | 0.01855476 | 6.587827 |  |  | 0.01855476 | 6.587827 | 0.008209602 | 6.587827 | 0.02975593 | 6.587827
|  | 0.01860648 | 6.624426 |  |  | 0.01860648 | 6.624426 | 0.008402066 | 6.624426 | 0.02968311 | 6.624426
|  | 0.01879658 | 6.661025 |  |  | 0.01879658 | 6.661025 | 0.008098651 | 6.661025 | 0.02911413 | 6.661025
|  | 0.01868001 | 6.697624 |  |  | 0.01868001 | 6.697624 | 0.007906646 | 6.697624 | 0.02786923 | 6.697624
|  | 0.01861699 | 6.734223 |  |  | 0.01861699 | 6.734223 | 0.008055691 | 6.734223 | 0.02744648 | 6.734223
|  | 0.01900916 | 6.770822 |  |  | 0.01900916 | 6.770822 | 0.007768525 | 6.770822 | 0.02647803 | 6.770822
|  | 0.01851822 | 6.807421 |  |  | 0.01851822 | 6.807421 | 0.007674164 | 6.807421 | 0.02597371 | 6.807421
|  | 0.01851431 | 6.84402 |  |  | 0.01851431 | 6.84402 | 0.007655187 | 6.84402 | 0.02526247 | 6.84402
|  | 0.01872241 | 6.880619 |  |  | 0.01872241 | 6.880619 | 0.007596588 | 6.880619 | 0.02548836 | 6.880619
|  | 0.01888991 | 6.917218 |  |  | 0.01888991 | 6.917218 | 0.007491079 | 6.917218 | 0.02416189 | 6.917218
|  | 0.0189806 | 6.953817 |  |  | 0.0189806 | 6.953817 | 0.007280186 | 6.953817 | 0.02379945 | 6.953817
|  | 0.0188044 | 6.990416 |  |  | 0.0188044 | 6.990416 | 0.007058923 | 6.990416 | 0.02289427 | 6.990416
|  | 0.01919199 | 7.027015 |  |  | 0.01919199 | 7.027015 | 0.007024737 | 7.027015 | 0.02227899 | 7.027015
|  | 0.01893696 | 7.063615 |  |  | 0.01893696 | 7.063615 | 0.006833722 | 7.063615 | 0.02182087 | 7.063615
|  | 0.01931923 | 7.100214 |  |  | 0.01931923 | 7.100214 | 0.006734131 | 7.100214 | 0.02078116 | 7.100214
|  | 0.0191241 | 7.136813 |  |  | 0.0191241 | 7.136813 | 0.006728507 | 7.136813 | 0.02035953 | 7.136813
|  | 0.01965842 | 7.173412 |  |  | 0.01965842 | 7.173412 | 0.00647824 | 7.173412 | 0.01947352 | 7.173412
|  | 0.01934035 | 7.210011 |  |  | 0.01934035 | 7.210011 | 0.006463542 | 7.210011 | 0.01845619 | 7.210011
|  | 0.01980321 | 7.24661 |  |  | 0.01980321 | 7.24661 | 0.006274415 | 7.24661 | 0.01824632 | 7.24661
|  | 0.01960255 | 7.283209 |  |  | 0.01960255 | 7.283209 | 0.006007628 | 7.283209 | 0.01721114 | 7.283209