## 1
Общество с ограниченной ответственностью "Инженерная геология" (ООО "ИнжГео") | [8 empty] | Общество с ограниченной ответственностью "Инженерная геология" (ООО "ИнжГео")
Юр. адрес: 117279, г. Москва, ул. Миклухо-Маклая, 36 а, этаж 5, пом. XXIII к. 76-84 | [8 empty] | Юр. адрес: 117279, г. Москва, ул. Миклухо-Маклая, 36 а, этаж 5, пом. XXIII к. 76-84
Телефон/факс +7 (495) 132-30-00, Адрес электронной почты inbox@inj-geo.ru | [8 empty] | Телефон/факс +7 (495) 132-30-00, Адрес электронной почты inbox@inj-geo.ru
Испытательная лаборатория ООО «ИнжГео» | [8 empty] | Испытательная лаборатория ООО «ИнжГео»
Адрес места осуществления деятельности лаборатории: г. Москва, просп. Вернадского, д. 51, стр. 1 | [8 empty] | Адрес места осуществления деятельности лаборатории: г. Москва, просп. Вернадского, д. 51, стр. 1
Телефон +7(910)4557682, E-mail: slg85@mail.ru | [8 empty] | Телефон +7(910)4557682, E-mail: slg85@mail.ru
Протокол испытаний № 13-63/24 от 22-11-2022
Наименование и адрес заказчика: ООО Регионстрой
Наименование объекта: Переход трубопровода через р. Енисей
Наименование используемого метода/методики: ГОСТ 12248.4-2020 | [8 empty] | Наименование используемого метода/методики: ГОСТ 12248.3-2020
Условия проведения испытания: температура окружающей среды (18 - 25)0С, влажность воздуха (40 - 75)% | [8 empty] | Условия проведения испытания: температура окружающей среды (18 - 25)0С, влажность воздуха (40 - 75)%
Дата получение объекта подлежащего испытаниям: 26.10.2022
Дата испытания: 25.10.2022-19.11.2024
Испытание грунтов методом трехосного сжатия | [8 empty] | Испытание грунтов методом одноплоскостного среза
Лабораторный номер: |  |  |  | We, д.е. = |  |  |  |  | Лабораторный номер: |  | 1059 |  |  |  | We, д.е. = | 0.322852279
Номер скважины: |  |  |  | ρ, г/см3 = |  |  |  |  | Номер скважины: |  | BH-050 |  |  |  | ρ, г/см3 = | 1.9
Глубина отбора, м: |  |  |  | ρs, г/см3 = |  |  |  |  | Глубина отбора, м: |  | 3 |  |  |  | ρs, г/см3 = | 2.74
Наименование грунта: |  |  |  | e, д.е. = |  |  |  |  | Наименование грунта: |  | Суглинок, после оттаивания текучий, легкий песчанистый |  |  |  | e, д.е. = | 0.6
Схема проведения опыта: |  |  |  | IL, д.е. = |  |  |  |  | Схема проведения опыта: |  | КД |  |  |  | IL, д.е. = | 1.061
Результаты испытаний | [8 empty] | Результаты испытаний
[10 empty] | Нормальное напряжение σ, МПа | Касательное напряжение t, МПа | tg ϕ | Угол внутреннего трения ϕ, град. | Удельное сцепление C, МПа
[10 empty] | 0.1 | 0.03625566 | [5 empty] | 1
[10 empty] | 0.15 | 0.01688348
[10 empty] | 0.2 | 0.05751131
Эффективные значения угла внутреннего трения и удельного сцепления ϕ', С'
[10 empty] | ϕ', град. = | 12
[10 empty] | С', МПа = | 0.005
| Исполнитель: |  |  |  | Морозов Д.С. |  |  |  |  | Исполнитель: |  |  |  |  | Морозов Д.С.
| Начальник исп. лаборатории: |  |  |  | Семиколенова Л.Г. |  |  |  |  | Начальник исп. лаборатории: |  |  |  |  | Семиколенова Л.Г.
Лист 1 , всего листов 2 | [8 empty] | Лист 2 , всего листов 2
Частичное воспроизведение протокола испытаний без письменного разрешения ООО «ИнжГео» ЗАПРЕЩАЕТСЯ | [8 empty] | Частичное воспроизведение протокола испытаний без письменного разрешения ООО «ИнжГео» ЗАПРЕЩАЕТСЯ
|  | второй график |  | первый график
|  | dev | eps | sigma |  | dev1 | eps1 | dev2 | eps2 | dev3 | eps3
|  | 0 | 0 |  |  | 0 | 0 | 0 | 0 | 0 | 0
|  | 0.00100596 | 0.03659904 |  |  | 0.00100596 | 0.03659904 | 0.0004550016 | 0.03659904 | 0.001562101 | 0.03659904
|  | 0.001997329 | 0.07319808 |  |  | 0.001997329 | 0.07319808 | 0.0009153292 | 0.07319808 | 0.003163927 | 0.07319808
|  | 0.00302498 | 0.1097971 |  |  | 0.00302498 | 0.1097971 | 0.001368724 | 0.1097971 | 0.004744951 | 0.1097971
|  | 0.003939445 | 0.1463962 |  |  | 0.003939445 | 0.1463962 | 0.001836719 | 0.1463962 | 0.006401047 | 0.1463962
|  | 0.004936137 | 0.1829952 |  |  | 0.004936137 | 0.1829952 | 0.002305081 | 0.1829952 | 0.007865243 | 0.1829952
|  | 0.006079538 | 0.2195942 |  |  | 0.006079538 | 0.2195942 | 0.00274158 | 0.2195942 | 0.009661628 | 0.2195942
|  | 0.006878154 | 0.2561933 |  |  | 0.006878154 | 0.2561933 | 0.00330682 | 0.2561933 | 0.0110398 | 0.2561933
|  | 0.007984583 | 0.2927923 |  |  | 0.007984583 | 0.2927923 | 0.003673805 | 0.2927923 | 0.01263694 | 0.2927923
|  | 0.008993304 | 0.3293914 |  |  | 0.008993304 | 0.3293914 | 0.004250386 | 0.3293914 | 0.01425738 | 0.3293914
|  | 0.009775652 | 0.3659904 |  |  | 0.009775652 | 0.3659904 | 0.004729079 | 0.3659904 | 0.01561006 | 0.3659904
|  | 0.0107566 | 0.4025894 |  |  | 0.0107566 | 0.4025894 | 0.005011653 | 0.4025894 | 0.01764261 | 0.4025894
|  | 0.01179445 | 0.4391885 |  |  | 0.01179445 | 0.4391885 | 0.005669074 | 0.4391885 | 0.01874861 | 0.4391885
|  | 0.01298643 | 0.4757875 |  |  | 0.01298643 | 0.4757875 | 0.006054737 | 0.4757875 | 0.02028217 | 0.4757875
|  | 0.01397222 | 0.5123865 |  |  | 0.01397222 | 0.5123865 | 0.006605247 | 0.5123865 | 0.02231726 | 0.5123865
|  | 0.01529807 | 0.5489856 |  |  | 0.01529807 | 0.5489856 | 0.007129675 | 0.5489856 | 0.02438185 | 0.5489856
|  | 0.01620925 | 0.5855846 |  |  | 0.01620925 | 0.5855846 | 0.007601737 | 0.5855846 | 0.0256463 | 0.5855846
|  | 0.01716925 | 0.6221837 |  |  | 0.01716925 | 0.6221837 | 0.008138929 | 0.6221837 | 0.02732342 | 0.6221837
|  | 0.01807152 | 0.6587827 |  |  | 0.01807152 | 0.6587827 | 0.008583242 | 0.6587827 | 0.02896491 | 0.6587827
|  | 0.01949043 | 0.6953817 |  |  | 0.01949043 | 0.6953817 | 0.008875144 | 0.6953817 | 0.03042493 | 0.6953817
|  | 0.02003229 | 0.7319808 |  |  | 0.02003229 | 0.7319808 | 0.009563214 | 0.7319808 | 0.03182362 | 0.7319808
|  | 0.02078742 | 0.7685798 |  |  | 0.02078742 | 0.7685798 | 0.009754898 | 0.7685798 | 0.03294017 | 0.7685798
|  | 0.02182926 | 0.8051789 |  |  | 0.02182926 | 0.8051789 | 0.01004603 | 0.8051789 | 0.03468417 | 0.8051789
|  | 0.02239135 | 0.8417779 |  |  | 0.02239135 | 0.8417779 | 0.01052227 | 0.8417779 | 0.03595948 | 0.8417779
|  | 0.02295046 | 0.8783769 |  |  | 0.02295046 | 0.8783769 | 0.01089044 | 0.8783769 | 0.0373802 | 0.8783769
|  | 0.02425659 | 0.914976 |  |  | 0.02425659 | 0.914976 | 0.01110564 | 0.914976 | 0.0379789 | 0.914976
|  | 0.02441977 | 0.951575 |  |  | 0.02441977 | 0.951575 | 0.01143219 | 0.951575 | 0.03943228 | 0.951575
|  | 0.0253754 | 0.9881741 |  |  | 0.0253754 | 0.9881741 | 0.01173976 | 0.9881741 | 0.04196969 | 0.9881741
|  | 0.02609451 | 1.024773 |  |  | 0.02609451 | 1.024773 | 0.01217323 | 1.024773 | 0.04194777 | 1.024773
|  | 0.02708196 | 1.061372 |  |  | 0.02708196 | 1.061372 | 0.01239356 | 1.061372 | 0.0447232 | 1.061372
|  | 0.02754022 | 1.097971 |  |  | 0.02754022 | 1.097971 | 0.01271493 | 1.097971 | 0.04528501 | 1.097971
|  | 0.02895888 | 1.13457 |  |  | 0.02895888 | 1.13457 | 0.01271305 | 1.13457 | 0.04729513 | 1.13457
|  | 0.02869846 | 1.171169 |  |  | 0.02869846 | 1.171169 | 0.01316942 | 1.171169 | 0.04814532 | 1.171169
|  | 0.03029771 | 1.207768 |  |  | 0.03029771 | 1.207768 | 0.01320182 | 1.207768 | 0.048646 | 1.207768
|  | 0.03082413 | 1.244367 |  |  | 0.03082413 | 1.244367 | 0.01363014 | 1.244367 | 0.05005684 | 1.244367
|  | 0.03046089 | 1.280966 |  |  | 0.03046089 | 1.280966 | 0.01388904 | 1.280966 | 0.05170071 | 1.280966
|  | 0.03157203 | 1.317565 |  |  | 0.03157203 | 1.317565 | 0.01381903 | 1.317565 | 0.05219872 | 1.317565
|  | 0.03222173 | 1.354164 |  |  | 0.03222173 | 1.354164 | 0.01401663 | 1.354164 | 0.05358707 | 1.354164
|  | 0.03190358 | 1.390763 |  |  | 0.03190358 | 1.390763 | 0.01446788 | 1.390763 | 0.05302529 | 1.390763
|  | 0.03285213 | 1.427363 |  |  | 0.03285213 | 1.427363 | 0.01487573 | 1.427363 | 0.05558388 | 1.427363
|  | 0.03304975 | 1.463962 |  |  | 0.03304975 | 1.463962 | 0.01468565 | 1.463962 | 0.05476017 | 1.463962
|  | 0.03306812 | 1.500561 |  |  | 0.03306812 | 1.500561 | 0.01507496 | 1.500561 | 0.05512684 | 1.500561
|  | 0.0339406 | 1.53716 |  |  | 0.0339406 | 1.53716 | 0.01528989 | 1.53716 | 0.05524268 | 1.53716
|  | 0.03470875 | 1.573759 |  |  | 0.03470875 | 1.573759 | 0.01551968 | 1.573759 | 0.05579825 | 1.573759
|  | 0.034711 | 1.610358 |  |  | 0.034711 | 1.610358 | 0.01511685 | 1.610358 | 0.05777919 | 1.610358
|  | 0.03420762 | 1.646957 |  |  | 0.03420762 | 1.646957 | 0.0151421 | 1.646957 | 0.05623439 | 1.646957
|  | 0.0339515 | 1.683556 |  |  | 0.0339515 | 1.683556 | 0.01556143 | 1.683556 | 0.05661705 | 1.683556
|  | 0.0342545 | 1.720155 |  |  | 0.0342545 | 1.720155 | 0.0154779 | 1.720155 | 0.05745399 | 1.720155
|  | 0.03436916 | 1.756754 |  |  | 0.03436916 | 1.756754 | 0.01591751 | 1.756754 | 0.05725692 | 1.756754
|  | 0.03484275 | 1.793353 |  |  | 0.03484275 | 1.793353 | 0.01592013 | 1.793353 | 0.05756456 | 1.793353
|  | 0.03510335 | 1.829952 |  |  | 0.03510335 | 1.829952 | 0.01559611 | 1.829952 | 0.05695256 | 1.829952
|  | 0.03479354 | 1.866551 |  |  | 0.03479354 | 1.866551 | 0.01580281 | 1.866551 | 0.05693067 | 1.866551
|  | 0.03475606 | 1.90315 |  |  | 0.03475606 | 1.90315 | 0.0161659 | 1.90315 | 0.05700749 | 1.90315
|  | 0.03518985 | 1.939749 |  |  | 0.03518985 | 1.939749 | 0.0158799 | 1.939749 | 0.05728001 | 1.939749
|  | 0.03535429 | 1.976348 |  |  | 0.03535429 | 1.976348 | 0.01592311 | 1.976348 | 0.05717437 | 1.976348
|  | 0.03625479 | 2.012947 |  |  | 0.03625479 | 2.012947 | 0.01616491 | 2.012947 | 0.05662098 | 2.012947
|  | 0.03526446 | 2.049546 |  |  | 0.03526446 | 2.049546 | 0.01664187 | 2.049546 | 0.05809819 | 2.049546
|  | 0.03556414 | 2.086145 |  |  | 0.03556414 | 2.086145 | 0.0165701 | 2.086145 | 0.05858788 | 2.086145
|  | 0.03645351 | 2.122744 |  |  | 0.03645351 | 2.122744 | 0.01673082 | 2.122744 | 0.05864108 | 2.122744
|  | 0.0360101 | 2.159343 |  |  | 0.0360101 | 2.159343 | 0.01651724 | 2.159343 | 0.05885681 | 2.159343
|  | 0.03621249 | 2.195942 |  |  | 0.03621249 | 2.195942 | 0.01682789 | 2.195942 | 0.05761083 | 2.195942
|  | 0.03568436 | 2.232541 |  |  | 0.03568436 | 2.232541 | 0.01636631 | 2.232541 | 0.05807138 | 2.232541
|  | 0.03588344 | 2.26914 |  |  | 0.03588344 | 2.26914 | 0.01667761 | 2.26914 | 0.0576242 | 2.26914
|  | 0.03646922 | 2.305739 |  |  | 0.03646922 | 2.305739 | 0.01680762 | 2.305739 | 0.05695538 | 2.305739
|  | 0.03683218 | 2.342338 |  |  | 0.03683218 | 2.342338 | 0.01676785 | 2.342338 | 0.05816384 | 2.342338
|  | 0.03629748 | 2.378938 |  |  | 0.03629748 | 2.378938 | 0.01707436 | 2.378938 | 0.05874489 | 2.378938
|  | 0.03705764 | 2.415537 |  |  | 0.03705764 | 2.415537 | 0.01659338 | 2.415537 | 0.05816356 | 2.415537
|  | 0.03592909 | 2.452136 |  |  | 0.03592909 | 2.452136 | 0.01724624 | 2.452136 | 0.05751533 | 2.452136
|  | 0.03635755 | 2.488735 |  |  | 0.03635755 | 2.488735 | 0.01698342 | 2.488735 | 0.05749545 | 2.488735
|  | 0.03724783 | 2.525334 |  |  | 0.03724783 | 2.525334 | 0.01728724 | 2.525334 | 0.05771379 | 2.525334
|  | 0.0362291 | 2.561933 |  |  | 0.0362291 | 2.561933 | 0.01681243 | 2.561933 | 0.05822802 | 2.561933
|  | 0.03693849 | 2.598532 |  |  | 0.03693849 | 2.598532 | 0.0170401 | 2.598532 | 0.0588658 | 2.598532
|  | 0.03626166 | 2.635131 |  |  | 0.03626166 | 2.635131 | 0.01709803 | 2.635131 | 0.05879325 | 2.635131
|  | 0.03625566 | 2.67173 |  |  | 0.03625566 | 2.67173 | 0.01688348 | 2.67173 | 0.05751131 | 2.67173
|  | 0.03674511 | 2.708329 |  |  | 0.03674511 | 2.708329 | 0.01731232 | 2.708329 | 0.05828196 | 2.708329
|  | 0.03723658 | 2.744928 |  |  | 0.03723658 | 2.744928 | 0.01731731 | 2.744928 | 0.05899766 | 2.744928
|  | 0.03601043 | 2.781527 |  |  | 0.03601043 | 2.781527 | 0.01674214 | 2.781527 | 0.05859441 | 2.781527
|  | 0.03585552 | 2.818126 |  |  | 0.03585552 | 2.818126 | 0.01704321 | 2.818126 | 0.05777249 | 2.818126
|  | 0.0361515 | 2.854725 |  |  | 0.0361515 | 2.854725 | 0.01723493 | 2.854725 | 0.05690377 | 2.854725
|  | 0.03580784 | 2.891324 |  |  | 0.03580784 | 2.891324 | 0.01671109 | 2.891324 | 0.05789238 | 2.891324
|  | 0.03641028 | 2.927923 |  |  | 0.03641028 | 2.927923 | 0.01667176 | 2.927923 | 0.05798792 | 2.927923
|  | 0.03615026 | 2.964522 |  |  | 0.03615026 | 2.964522 | 0.01656713 | 2.964522 | 0.05794324 | 2.964522
|  | 0.03524675 | 3.001121 |  |  | 0.03524675 | 3.001121 | 0.01681521 | 3.001121 | 0.05754744 | 3.001121
|  | 0.03489947 | 3.03772 |  |  | 0.03489947 | 3.03772 | 0.01713032 | 3.03772 | 0.05699272 | 3.03772
|  | 0.03529048 | 3.074319 |  |  | 0.03529048 | 3.074319 | 0.01690286 | 3.074319 | 0.05707818 | 3.074319
|  | 0.03511666 | 3.110918 |  |  | 0.03511666 | 3.110918 | 0.01675504 | 3.110918 | 0.05576512 | 3.110918
|  | 0.03516136 | 3.147517 |  |  | 0.03516136 | 3.147517 | 0.01656938 | 3.147517 | 0.05684853 | 3.147517
|  | 0.03500636 | 3.184116 |  |  | 0.03500636 | 3.184116 | 0.01638599 | 3.184116 | 0.05524765 | 3.184116
|  | 0.03426869 | 3.220715 |  |  | 0.03426869 | 3.220715 | 0.01681325 | 3.220715 | 0.05637642 | 3.220715
|  | 0.03406669 | 3.257314 |  |  | 0.03406669 | 3.257314 | 0.01640473 | 3.257314 | 0.05567122 | 3.257314
|  | 0.03331841 | 3.293914 |  |  | 0.03331841 | 3.293914 | 0.0160741 | 3.293914 | 0.05490922 | 3.293914
|  | 0.03390707 | 3.330513 |  |  | 0.03390707 | 3.330513 | 0.01658046 | 3.330513 | 0.05489091 | 3.330513
|  | 0.03379423 | 3.367112 |  |  | 0.03379423 | 3.367112 | 0.01609493 | 3.367112 | 0.05508689 | 3.367112
|  | 0.03388879 | 3.403711 |  |  | 0.03388879 | 3.403711 | 0.01585893 | 3.403711 | 0.05365969 | 3.403711
|  | 0.03347615 | 3.44031 |  |  | 0.03347615 | 3.44031 | 0.01599462 | 3.44031 | 0.05377301 | 3.44031
|  | 0.03318245 | 3.476909 |  |  | 0.03318245 | 3.476909 | 0.01584515 | 3.476909 | 0.05289792 | 3.476909
|  | 0.03230101 | 3.513508 |  |  | 0.03230101 | 3.513508 | 0.01617477 | 3.513508 | 0.053253 | 3.513508
|  | 0.03176816 | 3.550107 |  |  | 0.03176816 | 3.550107 | 0.01589203 | 3.550107 | 0.05293531 | 3.550107
|  | 0.03196548 | 3.586706 |  |  | 0.03196548 | 3.586706 | 0.01598868 | 3.586706 | 0.05207143 | 3.586706
|  | 0.0322491 | 3.623305 |  |  | 0.0322491 | 3.623305 | 0.01568367 | 3.623305 | 0.05294036 | 3.623305
|  | 0.03164455 | 3.659904 |  |  | 0.03164455 | 3.659904 | 0.015327 | 3.659904 | 0.05277968 | 3.659904
|  | 0.03152459 | 3.696503 |  |  | 0.03152459 | 3.696503 | 0.01531451 | 3.696503 | 0.05278449 | 3.696503
|  | 0.0312805 | 3.733102 |  |  | 0.0312805 | 3.733102 | 0.01549011 | 3.733102 | 0.05201903 | 3.733102
|  | 0.03206726 | 3.769701 |  |  | 0.03206726 | 3.769701 | 0.01544247 | 3.769701 | 0.05191717 | 3.769701
|  | 0.03162223 | 3.8063 |  |  | 0.03162223 | 3.8063 | 0.01522222 | 3.8063 | 0.05129849 | 3.8063
|  | 0.03134511 | 3.842899 |  |  | 0.03134511 | 3.842899 | 0.01514664 | 3.842899 | 0.05129414 | 3.842899
|  | 0.03167822 | 3.879498 |  |  | 0.03167822 | 3.879498 | 0.01475939 | 3.879498 | 0.05169097 | 3.879498
|  | 0.03195552 | 3.916097 |  |  | 0.03195552 | 3.916097 | 0.01473303 | 3.916097 | 0.05249136 | 3.916097
|  | 0.0313172 | 3.952696 |  |  | 0.0313172 | 3.952696 | 0.01477618 | 3.952696 | 0.05057941 | 3.952696
|  | 0.03099116 | 3.989295 |  |  | 0.03099116 | 3.989295 | 0.01499668 | 3.989295 | 0.05224281 | 3.989295
|  | 0.03184098 | 4.025894 |  |  | 0.03184098 | 4.025894 | 0.0148803 | 4.025894 | 0.05140856 | 4.025894
|  | 0.03127633 | 4.062493 |  |  | 0.03127633 | 4.062493 | 0.01473042 | 4.062493 | 0.05055991 | 4.062493
|  | 0.0317065 | 4.099092 |  |  | 0.0317065 | 4.099092 | 0.01422307 | 4.099092 | 0.05095044 | 4.099092
|  | 0.03224305 | 4.135691 |  |  | 0.03224305 | 4.135691 | 0.01433775 | 4.135691 | 0.0504752 | 4.135691
|  | 0.03177561 | 4.17229 |  |  | 0.03177561 | 4.17229 | 0.01427013 | 4.17229 | 0.05199775 | 4.17229
|  | 0.03221676 | 4.208889 |  |  | 0.03221676 | 4.208889 | 0.01412221 | 4.208889 | 0.05058105 | 4.208889
|  | 0.03168946 | 4.245489 |  |  | 0.03168946 | 4.245489 | 0.01364709 | 4.245489 | 0.05146745 | 4.245489
|  | 0.0312823 | 4.282088 |  |  | 0.0312823 | 4.282088 | 0.01364108 | 4.282088 | 0.05123354 | 4.282088
|  | 0.03200296 | 4.318687 |  |  | 0.03200296 | 4.318687 | 0.01359952 | 4.318687 | 0.05192184 | 4.318687
|  | 0.03167041 | 4.355286 |  |  | 0.03167041 | 4.355286 | 0.01339061 | 4.355286 | 0.05154092 | 4.355286
|  | 0.03190929 | 4.391885 |  |  | 0.03190929 | 4.391885 | 0.01320943 | 4.391885 | 0.05206163 | 4.391885
|  | 0.03230432 | 4.428484 |  |  | 0.03230432 | 4.428484 | 0.01274522 | 4.428484 | 0.05149796 | 4.428484
|  | 0.03249217 | 4.465083 |  |  | 0.03249217 | 4.465083 | 0.01302586 | 4.465083 | 0.05148441 | 4.465083
|  | 0.03258911 | 4.501682 |  |  | 0.03258911 | 4.501682 | 0.01281644 | 4.501682 | 0.05201577 | 4.501682
|  | 0.03190371 | 4.538281 |  |  | 0.03190371 | 4.538281 | 0.01228813 | 4.538281 | 0.05173772 | 4.538281
|  | 0.03232425 | 4.57488 |  |  | 0.03232425 | 4.57488 | 0.01229892 | 4.57488 | 0.05197901 | 4.57488
|  | 0.03167511 | 4.611479 |  |  | 0.03167511 | 4.611479 | 0.01226838 | 4.611479 | 0.05078485 | 4.611479
|  | 0.0317557 | 4.648078 |  |  | 0.0317557 | 4.648078 | 0.01207099 | 4.648078 | 0.05189653 | 4.648078
|  | 0.03242506 | 4.684677 |  |  | 0.03242506 | 4.684677 | 0.01166793 | 4.684677 | 0.05043268 | 4.684677
|  | 0.0323781 | 4.721276 |  |  | 0.0323781 | 4.721276 | 0.01154574 | 4.721276 | 0.05217007 | 4.721276
|  | 0.03218025 | 4.757875 |  |  | 0.03218025 | 4.757875 | 0.01157716 | 4.757875 | 0.05129645 | 4.757875
|  | 0.03249207 | 4.794474 |  |  | 0.03249207 | 4.794474 | 0.01147317 | 4.794474 | 0.05059579 | 4.794474
|  | 0.03231734 | 4.831073 |  |  | 0.03231734 | 4.831073 | 0.01135661 | 4.831073 | 0.0517013 | 4.831073
|  | 0.03282905 | 4.867672 |  |  | 0.03282905 | 4.867672 | 0.01132976 | 4.867672 | 0.05220602 | 4.867672
|  | 0.0324656 | 4.904271 |  |  | 0.0324656 | 4.904271 | 0.01114429 | 4.904271 | 0.05121974 | 4.904271
|  | 0.03198755 | 4.94087 |  |  | 0.03198755 | 4.94087 | 0.0107124 | 4.94087 | 0.05087932 | 4.94087
|  | 0.03298301 | 4.977469 |  |  | 0.03298301 | 4.977469 | 0.01085636 | 4.977469 | 0.05081832 | 4.977469
|  | 0.03186156 | 5.014068 |  |  | 0.03186156 | 5.014068 | 0.01058874 | 5.014068 | 0.05130617 | 5.014068
|  | 0.03309196 | 5.050667 |  |  | 0.03309196 | 5.050667 | 0.01024845 | 5.050667 | 0.05045093 | 5.050667
|  | 0.03220557 | 5.087266 |  |  | 0.03220557 | 5.087266 | 0.01032569 | 5.087266 | 0.0514767 | 5.087266
|  | 0.03228082 | 5.123865 |  |  | 0.03228082 | 5.123865 | 0.01040053 | 5.123865 | 0.05190172 | 5.123865
|  | 0.0326592 | 5.160464 |  |  | 0.0326592 | 5.160464 | 0.01025223 | 5.160464 | 0.05058249 | 5.160464
|  | 0.03246176 | 5.197064 |  |  | 0.03246176 | 5.197064 | 0.0100668 | 5.197064 | 0.05231752 | 5.197064
|  | 0.03286983 | 5.233663 |  |  | 0.03286983 | 5.233663 | 0.009796457 | 5.233663 | 0.05051458 | 5.233663
|  | 0.03189595 | 5.270262 |  |  | 0.03189595 | 5.270262 | 0.009753618 | 5.270262 | 0.05227299 | 5.270262
|  | 0.03267425 | 5.306861 |  |  | 0.03267425 | 5.306861 | 0.009849301 | 5.306861 | 0.05184577 | 5.306861
|  | 0.03238136 | 5.34346 |  |  | 0.03238136 | 5.34346 | 0.00982145 | 5.34346 | 0.05145231 | 5.34346
|  | 0.03200488 | 5.380059 |  |  | 0.03200488 | 5.380059 | 0.009519159 | 5.380059 | 0.05029922 | 5.380059
|  | 0.03251999 | 5.416658 |  |  | 0.03251999 | 5.416658 | 0.009597585 | 5.416658 | 0.0516172 | 5.416658
|  | 0.03213475 | 5.453257 |  |  | 0.03213475 | 5.453257 | 0.009735169 | 5.453257 | 0.05194102 | 5.453257
|  | 0.03281861 | 5.489856 |  |  | 0.03281861 | 5.489856 | 0.009593061 | 5.489856 | 0.05019639 | 5.489856
|  | 0.03258822 | 5.526455 |  |  | 0.03258822 | 5.526455 | 0.009599152 | 5.526455 | 0.05119412 | 5.526455
|  | 0.03284739 | 5.563054 |  |  | 0.03284739 | 5.563054 | 0.009259315 | 5.563054 | 0.05006643 | 5.563054
|  | 0.03181677 | 5.599653 |  |  | 0.03181677 | 5.599653 | 0.009434798 | 5.599653 | 0.04975284 | 5.599653
|  | 0.03211865 | 5.636252 |  |  | 0.03211865 | 5.636252 | 0.009243746 | 5.636252 | 0.0508617 | 5.636252
|  | 0.03161946 | 5.672851 |  |  | 0.03161946 | 5.672851 | 0.009375661 | 5.672851 | 0.04912457 | 5.672851
|  | 0.0315778 | 5.70945 |  |  | 0.0315778 | 5.70945 | 0.009216902 | 5.70945 | 0.05061895 | 5.70945
|  | 0.0315871 | 5.746049 |  |  | 0.0315871 | 5.746049 | 0.009006034 | 5.746049 | 0.05047661 | 5.746049
|  | 0.0320364 | 5.782648 |  |  | 0.0320364 | 5.782648 | 0.009070452 | 5.782648 | 0.04901628 | 5.782648
|  | 0.0308587 | 5.819247 |  |  | 0.0308587 | 5.819247 | 0.008860354 | 5.819247 | 0.04913867 | 5.819247
|  | 0.03068427 | 5.855846 |  |  | 0.03068427 | 5.855846 | 0.00896285 | 5.855846 | 0.04799536 | 5.855846
|  | 0.03105814 | 5.892445 |  |  | 0.03105814 | 5.892445 | 0.008930747 | 5.892445 | 0.04736046 | 5.892445
|  | 0.03063783 | 5.929044 |  |  | 0.03063783 | 5.929044 | 0.008907006 | 5.929044 | 0.04815704 | 5.929044
|  | 0.0308043 | 5.965643 |  |  | 0.0308043 | 5.965643 | 0.00892621 | 5.965643 | 0.04711711 | 5.965643
|  | 0.03023115 | 6.002242 |  |  | 0.03023115 | 6.002242 | 0.008635101 | 6.002242 | 0.04780433 | 6.002242
|  | 0.03039131 | 6.038841 |  |  | 0.03039131 | 6.038841 | 0.00860305 | 6.038841 | 0.04725418 | 6.038841
|  | 0.02936884 | 6.07544 |  |  | 0.02936884 | 6.07544 | 0.008583617 | 6.07544 | 0.04575126 | 6.07544
|  | 0.02949937 | 6.11204 |  |  | 0.02949937 | 6.11204 | 0.008423332 | 6.11204 | 0.04521771 | 6.11204
|  | 0.02993291 | 6.148639 |  |  | 0.02993291 | 6.148639 | 0.008525526 | 6.148639 | 0.04522627 | 6.148639
|  | 0.02862352 | 6.185238 |  |  | 0.02862352 | 6.185238 | 0.008374968 | 6.185238 | 0.04416672 | 6.185238
|  | 0.02865054 | 6.221837 |  |  | 0.02865054 | 6.221837 | 0.008426494 | 6.221837 | 0.0448951 | 6.221837
|  | 0.02883709 | 6.258436 |  |  | 0.02883709 | 6.258436 | 0.008266801 | 6.258436 | 0.04361178 | 6.258436
|  | 0.02846736 | 6.295035 |  |  | 0.02846736 | 6.295035 | 0.008244585 | 6.295035 | 0.04380628 | 6.295035
|  | 0.02835841 | 6.331634 |  |  | 0.02835841 | 6.331634 | 0.008306908 | 6.331634 | 0.04260231 | 6.331634
|  | 0.02755567 | 6.368233 |  |  | 0.02755567 | 6.368233 | 0.008362825 | 6.368233 | 0.04259609 | 6.368233
|  | 0.02792374 | 6.404832 |  |  | 0.02792374 | 6.404832 | 0.008190128 | 6.404832 | 0.04141679 | 6.404832
|  | 0.02758074 | 6.441431 |  |  | 0.02758074 | 6.441431 | 0.008218672 | 6.441431 | 0.04112314 | 6.441431
|  | 0.02654788 | 6.47803 |  |  | 0.02654788 | 6.47803 | 0.008068591 | 6.47803 | 0.04007241 | 6.47803
|  | 0.02646293 | 6.514629 |  |  | 0.02646293 | 6.514629 | 0.008223381 | 6.514629 | 0.03927586 | 6.514629
|  | 0.02630064 | 6.551228 |  |  | 0.02630064 | 6.551228 | 0.007969077 | 6.551228 | 0.0389905 | 6.551228
|  | 0.02627347 | 6.587827 |  |  | 0.02627347 | 6.587827 | 0.008025105 | 6.587827 | 0.03800771 | 6.587827
|  | 0.02570878 | 6.624426 |  |  | 0.02570878 | 6.624426 | 0.00795617 | 6.624426 | 0.03796561 | 6.624426
|  | 0.02504167 | 6.661025 |  |  | 0.02504167 | 6.661025 | 0.007818138 | 6.661025 | 0.03739116 | 6.661025
|  | 0.02507509 | 6.697624 |  |  | 0.02507509 | 6.697624 | 0.007829046 | 6.697624 | 0.03717801 | 6.697624
|  | 0.02467525 | 6.734223 |  |  | 0.02467525 | 6.734223 | 0.00794511 | 6.734223 | 0.03537188 | 6.734223
|  | 0.02369636 | 6.770822 |  |  | 0.02369636 | 6.770822 | 0.007755671 | 6.770822 | 0.03472454 | 6.770822
|  | 0.02398665 | 6.807421 |  |  | 0.02398665 | 6.807421 | 0.007971808 | 6.807421 | 0.03420177 | 6.807421
|  | 0.02364126 | 6.84402 |  |  | 0.02364126 | 6.84402 | 0.007668725 | 6.84402 | 0.0334332 | 6.84402
|  | 0.02259458 | 6.880619 |  |  | 0.02259458 | 6.880619 | 0.007817372 | 6.880619 | 0.0337295 | 6.880619
|  | 0.02230913 | 6.917218 |  |  | 0.02230913 | 6.917218 | 0.00773198 | 6.917218 | 0.03194193 | 6.917218
|  | 0.02238023 | 6.953817 |  |  | 0.02238023 | 6.953817 | 0.007624819 | 6.953817 | 0.03127742 | 6.953817
|  | 0.02200181 | 6.990416 |  |  | 0.02200181 | 6.990416 | 0.007869335 | 6.990416 | 0.03071865 | 6.990416
|  | 0.02128208 | 7.027015 |  |  | 0.02128208 | 7.027015 | 0.007684654 | 7.027015 | 0.03095219 | 7.027015
|  | 0.02054961 | 7.063615 |  |  | 0.02054961 | 7.063615 | 0.007779672 | 7.063615 | 0.02981446 | 7.063615
|  | 0.02087656 | 7.100214 |  |  | 0.02087656 | 7.100214 | 0.007810647 | 7.100214 | 0.02873941 | 7.100214
|  | 0.02051281 | 7.136813 |  |  | 0.02051281 | 7.136813 | 0.007760399 | 7.136813 | 0.02832005 | 7.136813
|  | 0.01947734 | 7.173412 |  |  | 0.01947734 | 7.173412 | 0.007613239 | 7.173412 | 0.02753212 | 7.173412
|  | 0.0193845 | 7.210011 |  |  | 0.0193845 | 7.210011 | 0.007752741 | 7.210011 | 0.02631745 | 7.210011
|  | 0.01854726 | 7.24661 |  |  | 0.01854726 | 7.24661 | 0.007770173 | 7.24661 | 0.0258324 | 7.24661
|  | 0.01852326 | 7.283209 |  |  | 0.01852326 | 7.283209 | 0.007583626 | 7.283209 | 0.02475922 | 7.283209