## 1
Общество с ограниченной ответственностью "Инженерная геология" (ООО "ИнжГео") | [8 empty] | Общество с ограниченной ответственностью "Инженерная геология" (ООО "ИнжГео")
Юр. адрес: 117279, г. Москва, ул. Миклухо-Маклая, 36 а, этаж 5, пом. XXIII к. 76-84 | [8 empty] | Юр. адрес: 117279, г. Москва, ул. Миклухо-Маклая, 36 а, этаж 5, пом. XXIII к. 76-84
Телефон/факс +7 (495) 132-30-00, Адрес электронной почты inbox@inj-geo.ru | [8 empty] | Телефон/факс +7 (495) 132-30-00, Адрес электронной почты inbox@inj-geo.ru
Испытательная лаборатория ООО «ИнжГео» | [8 empty] | Испытательная лаборатория ООО «ИнжГео»
Адрес места осуществления деятельности лаборатории: г. Москва, просп. Вернадского, д. 51, стр. 1 | [8 empty] | Адрес места осуществления деятельности лаборатории: г. Москва, просп. Вернадского, д. 51, стр. 1
Телефон +7(910)4557682, E-mail: slg85@mail.ru | [8 empty] | Телефон +7(910)4557682, E-mail: slg85@mail.ru
Протокол испытаний № 13-63/25 от 23-11-2022
Наименование и адрес заказчика: ООО Регионстрой
Наименование объекта: Переход трубопровода через р. Енисей
Наименование используемого метода/методики: ГОСТ 12248.4-2020 | [8 empty] | Наименование используемого метода/методики: ГОСТ 12248.3-2020
Условия проведения испытания: температура окружающей среды (18 - 25)0С, влажность воздуха (40 - 75)% | [8 empty] | Условия проведения испытания: температура окружающей среды (18 - 25)0С, влажность воздуха (40 - 75)%
Дата получение объекта подлежащего испытаниям: 27.10.2022
Дата испытания: 25.10.2022-19.11.2025
Испытание грунтов методом трехосного сжатия | [8 empty] | Испытание грунтов методом одноплоскостного среза
Лабораторный номер: |  |  |  | We, д.е. = |  |  |  |  | Лабораторный номер: |  | 1060 |  |  |  | We, д.е. = | 0.307246408
Номер скважины: |  |  |  | ρ, г/см3 = |  |  |  |  | Номер скважины: |  | BH-050 |  |  |  | ρ, г/см3 = | 1.9
Глубина отбора, м: |  |  |  | ρs, г/см3 = |  |  |  |  | Глубина отбора, м: |  | 3.9 |  |  |  | ρs, г/см3 = | 2.71
Наименование грунта: |  |  |  | e, д.е. = |  |  |  |  | Наименование грунта: |  | Суглинок, после оттаивания текучепластичный, легкий песчанистый |  |  |  | e, д.е. = | 0.6
Схема проведения опыта: |  |  |  | IL, д.е. = |  |  |  |  | Схема проведения опыта: |  | КД |  |  |  | IL, д.е. = | 0.923
Результаты испытаний | [8 empty] | Результаты испытаний
[10 empty] | Нормальное напряжение σ, МПа | Касательное напряжение t, МПа | tg ϕ | Угол внутреннего трения ϕ, град. | Удельное сцепление C, МПа
[10 empty] | 0.1 | 0.03308682 | [5 empty] | 1
[10 empty] | 0.15 | 0.02963023
[10 empty] | 0.2 | 0.05617364
Эффективные значения угла внутреннего трения и удельного сцепления ϕ', С'
[10 empty] | ϕ', град. = | 13
[10 empty] | С', МПа = | 0.005
| Исполнитель: |  |  |  | Морозов Д.С. |  |  |  |  | Исполнитель: |  |  |  |  | Морозов Д.С.
| Начальник исп. лаборатории: |  |  |  | Семиколенова Л.Г. |  |  |  |  | Начальник исп. лаборатории: |  |  |  |  | Семиколенова Л.Г.
Лист 1 , всего листов 2 | [8 empty] | Лист 2 , всего листов 2
Частичное воспроизведение протокола испытаний без письменного разрешения ООО «ИнжГео» ЗАПРЕЩАЕТСЯ | [8 empty] | Частичное воспроизведение протокола испытаний без письменного разрешения ООО «ИнжГео» ЗАПРЕЩАЕТСЯ
|  | второй график |  | первый график
|  | dev | eps | sigma |  | dev1 | eps1 | dev2 | eps2 | dev3 | eps3
|  | 0 | 0 |  |  | 0 | 0 | 0 | 0 | 0 | 0
|  | 0.0008908638 | 0.03659904 |  |  | 0.0008908638 | 0.03659904 | 0.0008287366 | 0.03659904 | 0.001569609 | 0.03659904
|  | 0.001802062 | 0.07319808 |  |  | 0.001802062 | 0.07319808 | 0.001610416 | 0.07319808 | 0.003052757 | 0.07319808
|  | 0.002712271 | 0.1097971 |  |  | 0.002712271 | 0.1097971 | 0.002462762 | 0.1097971 | 0.004612131 | 0.1097971
|  | 0.003589729 | 0.1463962 |  |  | 0.003589729 | 0.1463962 | 0.003303343 | 0.1463962 | 0.006090849 | 0.1463962
|  | 0.004563641 | 0.1829952 |  |  | 0.004563641 | 0.1829952 | 0.004093322 | 0.1829952 | 0.007757919 | 0.1829952
|  | 0.005420764 | 0.2195942 |  |  | 0.005420764 | 0.2195942 | 0.004794505 | 0.2195942 | 0.009250843 | 0.2195942
|  | 0.006450822 | 0.2561933 |  |  | 0.006450822 | 0.2561933 | 0.005713166 | 0.2561933 | 0.01086216 | 0.2561933
|  | 0.007210409 | 0.2927923 |  |  | 0.007210409 | 0.2927923 | 0.006431351 | 0.2927923 | 0.01230024 | 0.2927923
|  | 0.008181353 | 0.3293914 |  |  | 0.008181353 | 0.3293914 | 0.007303438 | 0.3293914 | 0.01368516 | 0.3293914
|  | 0.009234355 | 0.3659904 |  |  | 0.009234355 | 0.3659904 | 0.008179393 | 0.3659904 | 0.01512477 | 0.3659904
|  | 0.009833266 | 0.4025894 |  |  | 0.009833266 | 0.4025894 | 0.009052368 | 0.4025894 | 0.01685255 | 0.4025894
|  | 0.01076108 | 0.4391885 |  |  | 0.01076108 | 0.4391885 | 0.009935142 | 0.4391885 | 0.01838957 | 0.4391885
|  | 0.01201498 | 0.4757875 |  |  | 0.01201498 | 0.4757875 | 0.01058858 | 0.4757875 | 0.02015065 | 0.4757875
|  | 0.01307734 | 0.5123865 |  |  | 0.01307734 | 0.5123865 | 0.01152577 | 0.5123865 | 0.02216029 | 0.5123865
|  | 0.01394105 | 0.5489856 |  |  | 0.01394105 | 0.5489856 | 0.01236796 | 0.5489856 | 0.02346994 | 0.5489856
|  | 0.01482759 | 0.5855846 |  |  | 0.01482759 | 0.5855846 | 0.01316756 | 0.5855846 | 0.02542058 | 0.5855846
|  | 0.01557414 | 0.6221837 |  |  | 0.01557414 | 0.6221837 | 0.0139683 | 0.6221837 | 0.0271834 | 0.6221837
|  | 0.01653261 | 0.6587827 |  |  | 0.01653261 | 0.6587827 | 0.01477797 | 0.6587827 | 0.02805574 | 0.6587827
|  | 0.0174481 | 0.6953817 |  |  | 0.0174481 | 0.6953817 | 0.01557102 | 0.6953817 | 0.02958255 | 0.6953817
|  | 0.0183134 | 0.7319808 |  |  | 0.0183134 | 0.7319808 | 0.01631697 | 0.7319808 | 0.03200145 | 0.7319808
|  | 0.01944626 | 0.7685798 |  |  | 0.01944626 | 0.7685798 | 0.0172994 | 0.7685798 | 0.03304997 | 0.7685798
|  | 0.02001476 | 0.8051789 |  |  | 0.02001476 | 0.8051789 | 0.01803462 | 0.8051789 | 0.03383619 | 0.8051789
|  | 0.02040026 | 0.8417779 |  |  | 0.02040026 | 0.8417779 | 0.01857475 | 0.8417779 | 0.03464032 | 0.8417779
|  | 0.02137071 | 0.8783769 |  |  | 0.02137071 | 0.8783769 | 0.0191569 | 0.8783769 | 0.03578751 | 0.8783769
|  | 0.02183218 | 0.914976 |  |  | 0.02183218 | 0.914976 | 0.01972305 | 0.914976 | 0.03663411 | 0.914976
|  | 0.02257795 | 0.951575 |  |  | 0.02257795 | 0.951575 | 0.02048097 | 0.951575 | 0.03856918 | 0.951575
|  | 0.02294196 | 0.9881741 |  |  | 0.02294196 | 0.9881741 | 0.02103009 | 0.9881741 | 0.0401201 | 0.9881741
|  | 0.02387771 | 1.024773 |  |  | 0.02387771 | 1.024773 | 0.0216915 | 1.024773 | 0.04050803 | 1.024773
|  | 0.02437885 | 1.061372 |  |  | 0.02437885 | 1.061372 | 0.02229949 | 1.061372 | 0.04166327 | 1.061372
|  | 0.02578765 | 1.097971 |  |  | 0.02578765 | 1.097971 | 0.02357074 | 1.097971 | 0.04300883 | 1.097971
|  | 0.02642414 | 1.13457 |  |  | 0.02642414 | 1.13457 | 0.02421529 | 1.13457 | 0.04356165 | 1.13457
|  | 0.02614854 | 1.171169 |  |  | 0.02614854 | 1.171169 | 0.02489449 | 1.171169 | 0.04502527 | 1.171169
|  | 0.02742696 | 1.207768 |  |  | 0.02742696 | 1.207768 | 0.02569847 | 1.207768 | 0.04596252 | 1.207768
|  | 0.02810901 | 1.244367 |  |  | 0.02810901 | 1.244367 | 0.02585283 | 1.244367 | 0.04543364 | 1.244367
|  | 0.02864291 | 1.280966 |  |  | 0.02864291 | 1.280966 | 0.02645485 | 1.280966 | 0.04623522 | 1.280966
|  | 0.02886751 | 1.317565 |  |  | 0.02886751 | 1.317565 | 0.02661455 | 1.317565 | 0.04690581 | 1.317565
|  | 0.0297262 | 1.354164 |  |  | 0.0297262 | 1.354164 | 0.0273641 | 1.354164 | 0.0484185 | 1.354164
|  | 0.02936403 | 1.390763 |  |  | 0.02936403 | 1.390763 | 0.02792713 | 1.390763 | 0.04913652 | 1.390763
|  | 0.02997391 | 1.427363 |  |  | 0.02997391 | 1.427363 | 0.02815433 | 1.427363 | 0.0497698 | 1.427363
|  | 0.03041922 | 1.463962 |  |  | 0.03041922 | 1.463962 | 0.0288013 | 1.463962 | 0.05061822 | 1.463962
|  | 0.03057055 | 1.500561 |  |  | 0.03057055 | 1.500561 | 0.0289856 | 1.500561 | 0.05175207 | 1.500561
|  | 0.03069767 | 1.53716 |  |  | 0.03069767 | 1.53716 | 0.02943221 | 1.53716 | 0.05052726 | 1.53716
|  | 0.03146592 | 1.573759 |  |  | 0.03146592 | 1.573759 | 0.02940693 | 1.573759 | 0.05109679 | 1.573759
|  | 0.03092758 | 1.610358 |  |  | 0.03092758 | 1.610358 | 0.02930154 | 1.610358 | 0.05142473 | 1.610358
|  | 0.03164737 | 1.646957 |  |  | 0.03164737 | 1.646957 | 0.02927172 | 1.646957 | 0.05291623 | 1.646957
|  | 0.0313868 | 1.683556 |  |  | 0.0313868 | 1.683556 | 0.02901633 | 1.683556 | 0.05272414 | 1.683556
|  | 0.03118275 | 1.720155 |  |  | 0.03118275 | 1.720155 | 0.02927688 | 1.720155 | 0.05199882 | 1.720155
|  | 0.03218895 | 1.756754 |  |  | 0.03218895 | 1.756754 | 0.02941992 | 1.756754 | 0.05275514 | 1.756754
|  | 0.03156994 | 1.793353 |  |  | 0.03156994 | 1.793353 | 0.02894005 | 1.793353 | 0.05272888 | 1.793353
|  | 0.0321922 | 1.829952 |  |  | 0.0321922 | 1.829952 | 0.02968483 | 1.829952 | 0.05438504 | 1.829952
|  | 0.03262969 | 1.866551 |  |  | 0.03262969 | 1.866551 | 0.02899622 | 1.866551 | 0.05455048 | 1.866551
|  | 0.03225459 | 1.90315 |  |  | 0.03225459 | 1.90315 | 0.02975433 | 1.90315 | 0.05441929 | 1.90315
|  | 0.03250047 | 1.939749 |  |  | 0.03250047 | 1.939749 | 0.02936613 | 1.939749 | 0.0536977 | 1.939749
|  | 0.03291684 | 1.976348 |  |  | 0.03291684 | 1.976348 | 0.02936889 | 1.976348 | 0.05407164 | 1.976348
|  | 0.03274807 | 2.012947 |  |  | 0.03274807 | 2.012947 | 0.03010161 | 2.012947 | 0.05554307 | 2.012947
|  | 0.03249313 | 2.049546 |  |  | 0.03249313 | 2.049546 | 0.0297492 | 2.049546 | 0.05401193 | 2.049546
|  | 0.03211906 | 2.086145 |  |  | 0.03211906 | 2.086145 | 0.02963891 | 2.086145 | 0.05442242 | 2.086145
|  | 0.0327513 | 2.122744 |  |  | 0.0327513 | 2.122744 | 0.02971838 | 2.122744 | 0.05554768 | 2.122744
|  | 0.03278665 | 2.159343 |  |  | 0.03278665 | 2.159343 | 0.02987605 | 2.159343 | 0.05619826 | 2.159343
|  | 0.0329936 | 2.195942 |  |  | 0.0329936 | 2.195942 | 0.0303392 | 2.195942 | 0.0547353 | 2.195942
|  | 0.03304324 | 2.232541 |  |  | 0.03304324 | 2.232541 | 0.02975084 | 2.232541 | 0.05639832 | 2.232541
|  | 0.03359235 | 2.26914 |  |  | 0.03359235 | 2.26914 | 0.03016428 | 2.26914 | 0.05696994 | 2.26914
|  | 0.03332894 | 2.305739 |  |  | 0.03332894 | 2.305739 | 0.02992671 | 2.305739 | 0.05500527 | 2.305739
|  | 0.03255095 | 2.342338 |  |  | 0.03255095 | 2.342338 | 0.02990619 | 2.342338 | 0.05581581 | 2.342338
|  | 0.03317319 | 2.378938 |  |  | 0.03317319 | 2.378938 | 0.02931638 | 2.378938 | 0.0568582 | 2.378938
|  | 0.03280131 | 2.415537 |  |  | 0.03280131 | 2.415537 | 0.02960038 | 2.415537 | 0.05637047 | 2.415537
|  | 0.03303346 | 2.452136 |  |  | 0.03303346 | 2.452136 | 0.02953985 | 2.452136 | 0.05598137 | 2.452136
|  | 0.03319852 | 2.488735 |  |  | 0.03319852 | 2.488735 | 0.0301884 | 2.488735 | 0.05545089 | 2.488735
|  | 0.03282395 | 2.525334 |  |  | 0.03282395 | 2.525334 | 0.03018438 | 2.525334 | 0.05674476 | 2.525334
|  | 0.03361362 | 2.561933 |  |  | 0.03361362 | 2.561933 | 0.03010192 | 2.561933 | 0.05656596 | 2.561933
|  | 0.03378415 | 2.598532 |  |  | 0.03378415 | 2.598532 | 0.02958549 | 2.598532 | 0.05560582 | 2.598532
|  | 0.033255 | 2.635131 |  |  | 0.033255 | 2.635131 | 0.02940823 | 2.635131 | 0.05623238 | 2.635131
|  | 0.03308682 | 2.67173 |  |  | 0.03308682 | 2.67173 | 0.02963023 | 2.67173 | 0.05617364 | 2.67173
|  | 0.03307358 | 2.708329 |  |  | 0.03307358 | 2.708329 | 0.02979912 | 2.708329 | 0.0565837 | 2.708329
|  | 0.03326831 | 2.744928 |  |  | 0.03326831 | 2.744928 | 0.03050768 | 2.744928 | 0.05573389 | 2.744928
|  | 0.03368272 | 2.781527 |  |  | 0.03368272 | 2.781527 | 0.02979523 | 2.781527 | 0.05682097 | 2.781527
|  | 0.03352815 | 2.818126 |  |  | 0.03352815 | 2.818126 | 0.03020075 | 2.818126 | 0.05556397 | 2.818126
|  | 0.03236454 | 2.854725 |  |  | 0.03236454 | 2.854725 | 0.02968691 | 2.854725 | 0.05507288 | 2.854725
|  | 0.03218707 | 2.891324 |  |  | 0.03218707 | 2.891324 | 0.02935861 | 2.891324 | 0.05610183 | 2.891324
|  | 0.03234451 | 2.927923 |  |  | 0.03234451 | 2.927923 | 0.02976827 | 2.927923 | 0.0562576 | 2.927923
|  | 0.03152135 | 2.964522 |  |  | 0.03152135 | 2.964522 | 0.02980412 | 2.964522 | 0.05390373 | 2.964522
|  | 0.03178463 | 3.001121 |  |  | 0.03178463 | 3.001121 | 0.0302664 | 3.001121 | 0.05317984 | 3.001121
|  | 0.03090023 | 3.03772 |  |  | 0.03090023 | 3.03772 | 0.0298962 | 3.03772 | 0.05294924 | 3.03772
|  | 0.03103276 | 3.074319 |  |  | 0.03103276 | 3.074319 | 0.02965264 | 3.074319 | 0.05293156 | 3.074319
|  | 0.03025403 | 3.110918 |  |  | 0.03025403 | 3.110918 | 0.0300728 | 3.110918 | 0.05201874 | 3.110918
|  | 0.02982649 | 3.147517 |  |  | 0.02982649 | 3.147517 | 0.02922749 | 3.147517 | 0.05067349 | 3.147517
|  | 0.0301504 | 3.184116 |  |  | 0.0301504 | 3.184116 | 0.0293944 | 3.184116 | 0.05059688 | 3.184116
|  | 0.0291661 | 3.220715 |  |  | 0.0291661 | 3.220715 | 0.02903753 | 3.220715 | 0.04916796 | 3.220715
|  | 0.02914451 | 3.257314 |  |  | 0.02914451 | 3.257314 | 0.02908723 | 3.257314 | 0.04946839 | 3.257314
|  | 0.02859339 | 3.293914 |  |  | 0.02859339 | 3.293914 | 0.02881665 | 3.293914 | 0.04827607 | 3.293914
|  | 0.02735738 | 3.330513 |  |  | 0.02735738 | 3.330513 | 0.02880001 | 3.330513 | 0.04708673 | 3.330513
|  | 0.02750331 | 3.367112 |  |  | 0.02750331 | 3.367112 | 0.02965017 | 3.367112 | 0.04704438 | 3.367112
|  | 0.02707902 | 3.403711 |  |  | 0.02707902 | 3.403711 | 0.02903395 | 3.403711 | 0.04601721 | 3.403711
|  | 0.0265679 | 3.44031 |  |  | 0.0265679 | 3.44031 | 0.02911334 | 3.44031 | 0.04611296 | 3.44031
|  | 0.02647192 | 3.476909 |  |  | 0.02647192 | 3.476909 | 0.02902032 | 3.476909 | 0.04489354 | 3.476909
|  | 0.02612573 | 3.513508 |  |  | 0.02612573 | 3.513508 | 0.02895722 | 3.513508 | 0.04354704 | 3.513508
|  | 0.02519981 | 3.550107 |  |  | 0.02519981 | 3.550107 | 0.0284372 | 3.550107 | 0.04425191 | 3.550107
|  | 0.02466969 | 3.586706 |  |  | 0.02466969 | 3.586706 | 0.02886043 | 3.586706 | 0.04298851 | 3.586706
|  | 0.02426533 | 3.623305 |  |  | 0.02426533 | 3.623305 | 0.02894364 | 3.623305 | 0.04211593 | 3.623305
|  | 0.02396998 | 3.659904 |  |  | 0.02396998 | 3.659904 | 0.02922366 | 3.659904 | 0.04217361 | 3.659904
|  | 0.0245717 | 3.696503 |  |  | 0.0245717 | 3.696503 | 0.02826276 | 3.696503 | 0.04152498 | 3.696503
|  | 0.02349896 | 3.733102 |  |  | 0.02349896 | 3.733102 | 0.02813358 | 3.733102 | 0.04025241 | 3.733102
|  | 0.02421777 | 3.769701 |  |  | 0.02421777 | 3.769701 | 0.02868006 | 3.769701 | 0.04083355 | 3.769701
|  | 0.02350386 | 3.8063 |  |  | 0.02350386 | 3.8063 | 0.02879546 | 3.8063 | 0.04020626 | 3.8063
|  | 0.02350893 | 3.842899 |  |  | 0.02350893 | 3.842899 | 0.02776091 | 3.842899 | 0.04087678 | 3.842899
|  | 0.02375087 | 3.879498 |  |  | 0.02375087 | 3.879498 | 0.02821896 | 3.879498 | 0.0400759 | 3.879498
|  | 0.02342485 | 3.916097 |  |  | 0.02342485 | 3.916097 | 0.02845745 | 3.916097 | 0.03964145 | 3.916097
|  | 0.02408984 | 3.952696 |  |  | 0.02408984 | 3.952696 | 0.02852024 | 3.952696 | 0.04032998 | 3.952696
|  | 0.02331338 | 3.989295 |  |  | 0.02331338 | 3.989295 | 0.02781926 | 3.989295 | 0.03952678 | 3.989295
|  | 0.02380737 | 4.025894 |  |  | 0.02380737 | 4.025894 | 0.02821894 | 4.025894 | 0.03932636 | 4.025894
|  | 0.02379905 | 4.062493 |  |  | 0.02379905 | 4.062493 | 0.02743915 | 4.062493 | 0.03997525 | 4.062493
|  | 0.02395058 | 4.099092 |  |  | 0.02395058 | 4.099092 | 0.02758232 | 4.099092 | 0.03966089 | 4.099092
|  | 0.02415159 | 4.135691 |  |  | 0.02415159 | 4.135691 | 0.02724835 | 4.135691 | 0.03979727 | 4.135691
|  | 0.02396054 | 4.17229 |  |  | 0.02396054 | 4.17229 | 0.02680041 | 4.17229 | 0.03904323 | 4.17229
|  | 0.02372026 | 4.208889 |  |  | 0.02372026 | 4.208889 | 0.02685135 | 4.208889 | 0.03883286 | 4.208889
|  | 0.02330624 | 4.245489 |  |  | 0.02330624 | 4.245489 | 0.02721411 | 4.245489 | 0.03992398 | 4.245489
|  | 0.02327282 | 4.282088 |  |  | 0.02327282 | 4.282088 | 0.02638031 | 4.282088 | 0.03882315 | 4.282088
|  | 0.0236976 | 4.318687 |  |  | 0.0236976 | 4.318687 | 0.02588826 | 4.318687 | 0.03909153 | 4.318687
|  | 0.02375835 | 4.355286 |  |  | 0.02375835 | 4.355286 | 0.02622445 | 4.355286 | 0.03879755 | 4.355286
|  | 0.02365939 | 4.391885 |  |  | 0.02365939 | 4.391885 | 0.02585956 | 4.391885 | 0.03876544 | 4.391885
|  | 0.02346883 | 4.428484 |  |  | 0.02346883 | 4.428484 | 0.02543649 | 4.428484 | 0.03837767 | 4.428484
|  | 0.02401152 | 4.465083 |  |  | 0.02401152 | 4.465083 | 0.02518657 | 4.465083 | 0.03818929 | 4.465083
|  | 0.02364006 | 4.501682 |  |  | 0.02364006 | 4.501682 | 0.02537789 | 4.501682 | 0.03835266 | 4.501682
|  | 0.02375747 | 4.538281 |  |  | 0.02375747 | 4.538281 | 0.02458893 | 4.538281 | 0.03842148 | 4.538281
|  | 0.02415936 | 4.57488 |  |  | 0.02415936 | 4.57488 | 0.02468509 | 4.57488 | 0.03807458 | 4.57488
|  | 0.02397121 | 4.611479 |  |  | 0.02397121 | 4.611479 | 0.02457172 | 4.611479 | 0.03844079 | 4.611479
|  | 0.02377832 | 4.648078 |  |  | 0.02377832 | 4.648078 | 0.02452436 | 4.648078 | 0.03846758 | 4.648078
|  | 0.02367942 | 4.684677 |  |  | 0.02367942 | 4.684677 | 0.02357044 | 4.684677 | 0.0391965 | 4.684677
|  | 0.02385798 | 4.721276 |  |  | 0.02385798 | 4.721276 | 0.02340811 | 4.721276 | 0.03827652 | 4.721276
|  | 0.02350499 | 4.757875 |  |  | 0.02350499 | 4.757875 | 0.02391901 | 4.757875 | 0.0377739 | 4.757875
|  | 0.02347412 | 4.794474 |  |  | 0.02347412 | 4.794474 | 0.02372992 | 4.794474 | 0.03779687 | 4.794474
|  | 0.02368311 | 4.831073 |  |  | 0.02368311 | 4.831073 | 0.02277766 | 4.831073 | 0.03852515 | 4.831073
|  | 0.02341921 | 4.867672 |  |  | 0.02341921 | 4.867672 | 0.02256847 | 4.867672 | 0.03832034 | 4.867672
|  | 0.02423271 | 4.904271 |  |  | 0.02423271 | 4.904271 | 0.0223346 | 4.904271 | 0.03884192 | 4.904271
|  | 0.02356392 | 4.94087 |  |  | 0.02356392 | 4.94087 | 0.02259427 | 4.94087 | 0.03824039 | 4.94087
|  | 0.02391144 | 4.977469 |  |  | 0.02391144 | 4.977469 | 0.02203991 | 4.977469 | 0.03859406 | 4.977469
|  | 0.02389884 | 5.014068 |  |  | 0.02389884 | 5.014068 | 0.02157691 | 5.014068 | 0.03757901 | 5.014068
|  | 0.0233919 | 5.050667 |  |  | 0.0233919 | 5.050667 | 0.02193971 | 5.050667 | 0.03773177 | 5.050667
|  | 0.02360492 | 5.087266 |  |  | 0.02360492 | 5.087266 | 0.02128395 | 5.087266 | 0.03739855 | 5.087266
|  | 0.02351655 | 5.123865 |  |  | 0.02351655 | 5.123865 | 0.02095327 | 5.123865 | 0.03794272 | 5.123865
|  | 0.02394581 | 5.160464 |  |  | 0.02394581 | 5.160464 | 0.02129306 | 5.160464 | 0.03784344 | 5.160464
|  | 0.02405716 | 5.197064 |  |  | 0.02405716 | 5.197064 | 0.02056412 | 5.197064 | 0.03739875 | 5.197064
|  | 0.02378937 | 5.233663 |  |  | 0.02378937 | 5.233663 | 0.02058044 | 5.233663 | 0.03743528 | 5.233663
|  | 0.02396153 | 5.270262 |  |  | 0.02396153 | 5.270262 | 0.0209608 | 5.270262 | 0.03747714 | 5.270262
|  | 0.02406992 | 5.306861 |  |  | 0.02406992 | 5.306861 | 0.02071601 | 5.306861 | 0.03818665 | 5.306861
|  | 0.02364826 | 5.34346 |  |  | 0.02364826 | 5.34346 | 0.02028705 | 5.34346 | 0.03731318 | 5.34346
|  | 0.02368433 | 5.380059 |  |  | 0.02368433 | 5.380059 | 0.02009009 | 5.380059 | 0.03757039 | 5.380059
|  | 0.02379441 | 5.416658 |  |  | 0.02379441 | 5.416658 | 0.02009809 | 5.416658 | 0.03805634 | 5.416658
|  | 0.02378119 | 5.453257 |  |  | 0.02378119 | 5.453257 | 0.01979236 | 5.453257 | 0.03710595 | 5.453257
|  | 0.02365003 | 5.489856 |  |  | 0.02365003 | 5.489856 | 0.0196824 | 5.489856 | 0.03735104 | 5.489856
|  | 0.02376614 | 5.526455 |  |  | 0.02376614 | 5.526455 | 0.01951264 | 5.526455 | 0.03758424 | 5.526455
|  | 0.02396464 | 5.563054 |  |  | 0.02396464 | 5.563054 | 0.01923087 | 5.563054 | 0.03670547 | 5.563054
|  | 0.02379428 | 5.599653 |  |  | 0.02379428 | 5.599653 | 0.01927126 | 5.599653 | 0.03675157 | 5.599653
|  | 0.02357106 | 5.636252 |  |  | 0.02357106 | 5.636252 | 0.01887761 | 5.636252 | 0.03671682 | 5.636252
|  | 0.02353994 | 5.672851 |  |  | 0.02353994 | 5.672851 | 0.01868319 | 5.672851 | 0.03699338 | 5.672851
|  | 0.02276531 | 5.70945 |  |  | 0.02276531 | 5.70945 | 0.01891907 | 5.70945 | 0.03714107 | 5.70945
|  | 0.02348969 | 5.746049 |  |  | 0.02348969 | 5.746049 | 0.01848874 | 5.746049 | 0.03612781 | 5.746049
|  | 0.02285975 | 5.782648 |  |  | 0.02285975 | 5.782648 | 0.01879438 | 5.782648 | 0.03743135 | 5.782648
|  | 0.02260829 | 5.819247 |  |  | 0.02260829 | 5.819247 | 0.01825844 | 5.819247 | 0.03733388 | 5.819247
|  | 0.02280986 | 5.855846 |  |  | 0.02280986 | 5.855846 | 0.01814663 | 5.855846 | 0.03718952 | 5.855846
|  | 0.02236372 | 5.892445 |  |  | 0.02236372 | 5.892445 | 0.018103 | 5.892445 | 0.03657069 | 5.892445
|  | 0.02240061 | 5.929044 |  |  | 0.02240061 | 5.929044 | 0.01788186 | 5.929044 | 0.03593939 | 5.929044
|  | 0.02198748 | 5.965643 |  |  | 0.02198748 | 5.965643 | 0.01800509 | 5.965643 | 0.03720015 | 5.965643
|  | 0.02195433 | 6.002242 |  |  | 0.02195433 | 6.002242 | 0.01754551 | 6.002242 | 0.03614416 | 6.002242
|  | 0.02184671 | 6.038841 |  |  | 0.02184671 | 6.038841 | 0.01758583 | 6.038841 | 0.03613981 | 6.038841
|  | 0.02151404 | 6.07544 |  |  | 0.02151404 | 6.07544 | 0.0170797 | 6.07544 | 0.036024 | 6.07544
|  | 0.02133633 | 6.11204 |  |  | 0.02133633 | 6.11204 | 0.01712927 | 6.11204 | 0.03695342 | 6.11204
|  | 0.02097038 | 6.148639 |  |  | 0.02097038 | 6.148639 | 0.01696291 | 6.148639 | 0.03567527 | 6.148639
|  | 0.0207449 | 6.185238 |  |  | 0.0207449 | 6.185238 | 0.01658419 | 6.185238 | 0.03594379 | 6.185238
|  | 0.02106884 | 6.221837 |  |  | 0.02106884 | 6.221837 | 0.01678093 | 6.221837 | 0.03622935 | 6.221837
|  | 0.02072152 | 6.258436 |  |  | 0.02072152 | 6.258436 | 0.01653763 | 6.258436 | 0.03596462 | 6.258436
|  | 0.02043334 | 6.295035 |  |  | 0.02043334 | 6.295035 | 0.01672805 | 6.295035 | 0.03624218 | 6.295035
|  | 0.02013853 | 6.331634 |  |  | 0.02013853 | 6.331634 | 0.01649366 | 6.331634 | 0.0352351 | 6.331634
|  | 0.02025798 | 6.368233 |  |  | 0.02025798 | 6.368233 | 0.01635526 | 6.368233 | 0.035687 | 6.368233
|  | 0.02005495 | 6.404832 |  |  | 0.02005495 | 6.404832 | 0.01614815 | 6.404832 | 0.03647075 | 6.404832
|  | 0.01942342 | 6.441431 |  |  | 0.01942342 | 6.441431 | 0.01570654 | 6.441431 | 0.03560626 | 6.441431
|  | 0.01884199 | 6.47803 |  |  | 0.01884199 | 6.47803 | 0.01612239 | 6.47803 | 0.03599198 | 6.47803
|  | 0.01920018 | 6.514629 |  |  | 0.01920018 | 6.514629 | 0.01552014 | 6.514629 | 0.03543097 | 6.514629
|  | 0.01832324 | 6.551228 |  |  | 0.01832324 | 6.551228 | 0.0154652 | 6.551228 | 0.03615054 | 6.551228
|  | 0.01816265 | 6.587827 |  |  | 0.01816265 | 6.587827 | 0.0154641 | 6.587827 | 0.03564392 | 6.587827
|  | 0.01813461 | 6.624426 |  |  | 0.01813461 | 6.624426 | 0.01533492 | 6.624426 | 0.03501955 | 6.624426
|  | 0.01809665 | 6.661025 |  |  | 0.01809665 | 6.661025 | 0.01510782 | 6.661025 | 0.03545961 | 6.661025
|  | 0.01779278 | 6.697624 |  |  | 0.01779278 | 6.697624 | 0.01521719 | 6.697624 | 0.03567782 | 6.697624
|  | 0.01735355 | 6.734223 |  |  | 0.01735355 | 6.734223 | 0.01478452 | 6.734223 | 0.03595486 | 6.734223
|  | 0.01695417 | 6.770822 |  |  | 0.01695417 | 6.770822 | 0.01469525 | 6.770822 | 0.0346501 | 6.770822
|  | 0.01651181 | 6.807421 |  |  | 0.01651181 | 6.807421 | 0.01489918 | 6.807421 | 0.03490016 | 6.807421
|  | 0.01666952 | 6.84402 |  |  | 0.01666952 | 6.84402 | 0.01483452 | 6.84402 | 0.03495817 | 6.84402
|  | 0.0161292 | 6.880619 |  |  | 0.0161292 | 6.880619 | 0.01466708 | 6.880619 | 0.03453318 | 6.880619
|  | 0.01597978 | 6.917218 |  |  | 0.01597978 | 6.917218 | 0.01444494 | 6.917218 | 0.03449116 | 6.917218
|  | 0.01543443 | 6.953817 |  |  | 0.01543443 | 6.953817 | 0.01444282 | 6.953817 | 0.03477842 | 6.953817
|  | 0.01510639 | 6.990416 |  |  | 0.01510639 | 6.990416 | 0.01405118 | 6.990416 | 0.03531737 | 6.990416
|  | 0.01467634 | 7.027015 |  |  | 0.01467634 | 7.027015 | 0.01395571 | 7.027015 | 0.03438028 | 7.027015
|  | 0.01429947 | 7.063615 |  |  | 0.01429947 | 7.063615 | 0.01410697 | 7.063615 | 0.03471499 | 7.063615
|  | 0.01419018 | 7.100214 |  |  | 0.01419018 | 7.100214 | 0.01374174 | 7.100214 | 0.03475273 | 7.100214
|  | 0.01393737 | 7.136813 |  |  | 0.01393737 | 7.136813 | 0.01391457 | 7.136813 | 0.03419917 | 7.136813
|  | 0.01341266 | 7.173412 |  |  | 0.01341266 | 7.173412 | 0.01386555 | 7.173412 | 0.03495524 | 7.173412
|  | 0.01329629 | 7.210011 |  |  | 0.01329629 | 7.210011 | 0.01370041 | 7.210011 | 0.0344821 | 7.210011
|  | 0.0128127 | 7.24661 |  |  | 0.0128127 | 7.24661 | 0.01373583 | 7.24661 | 0.03451018 | 7.24661
|  | 0.01260015 | 7.283209 |  |  | 0.01260015 | 7.283209 | 0.01342203 | 7.283209 | 0.03502702 | 7.283209