## 1
Общество с ограниченной ответственностью "Инженерная геология" (ООО "ИнжГео") | [8 empty] | Общество с ограниченной ответственностью "Инженерная геология" (ООО "ИнжГео")
Юр. адрес: 117279, г. Москва, ул. Миклухо-Маклая, 36 а, этаж 5, пом. XXIII к. 76-84 | [8 empty] | Юр. адрес: 117279, г. Москва, ул. Миклухо-Маклая, 36 а, этаж 5, пом. XXIII к. 76-84
Телефон/факс +7 (495) 132-30-00, Адрес электронной почты inbox@inj-geo.ru | [8 empty] | Телефон/факс +7 (495) 132-30-00, Адрес электронной почты inbox@inj-geo.ru
Испытательная лаборатория ООО «ИнжГео» | [8 empty] | Испытательная лаборатория ООО «ИнжГео»
Адрес места осуществления деятельности лаборатории: г. Москва, просп. Вернадского, д. 51, стр. 1 | [8 empty] | Адрес места осуществления деятельности лаборатории: г. Москва, просп. Вернадского, д. 51, стр. 1
Телефон +7(910)4557682, E-mail: slg85@mail.ru | [8 empty] | Телефон +7(910)4557682, E-mail: slg85@mail.ru
Протокол испытаний № 13-63/26 от 24-11-2022
Наименование и адрес заказчика: ООО Регионстрой
Наименование объекта: Переход трубопровода через р. Енисей
Наименование используемого метода/методики: ГОСТ 12248.4-2020 | [8 empty] | Наименование используемого метода/методики: ГОСТ 12248.3-2020
Условия проведения испытания: температура окружающей среды (18 - 25)0С, влажность воздуха (40 - 75)% | [8 empty] | Условия проведения испытания: температура окружающей среды (18 - 25)0С, влажность воздуха (40 - 75)%
Дата получение объекта подлежащего испытаниям: 28.10.2022
Дата испытания: 25.10.2022-19.11.2026
Испытание грунтов методом трехосного сжатия | [8 empty] | Испытание грунтов методом одноплоскостного среза
Лабораторный номер: |  |  |  | We, д.е. = |  |  |  |  | Лабораторный номер: |  | 1061 |  |  |  | We, д.е. = | 0.40178518
Номер скважины: |  |  |  | ρ, г/см3 = |  |  |  |  | Номер скважины: |  | BH-052 |  |  |  | ρ, г/см3 = | 1.9
Глубина отбора, м: |  |  |  | ρs, г/см3 = |  |  |  |  | Глубина отбора, м: |  | 0.7 |  |  |  | ρs, г/см3 = | 2.73
Наименование грунта: |  |  |  | e, д.е. = |  |  |  |  | Наименование грунта: |  | Суглинок, после оттаивания текучий, легкий пылеватый |  |  |  | e, д.е. = | 0.6
Схема проведения опыта: |  |  |  | IL, д.е. = |  |  |  |  | Схема проведения опыта: |  | КД |  |  |  | IL, д.е. = | 1.038
Результаты испытаний | [8 empty] | Результаты испытаний
[10 empty] | Нормальное напряжение σ, МПа | Касательное напряжение t, МПа | tg ϕ | Угол внутреннего трения ϕ, град. | Удельное сцепление C, МПа
[10 empty] | 0.1 | 0.0249328 | [5 empty] | 1
[10 empty] | 0.15 | 0.0523992
[10 empty] | 0.2 | 0.0498656
Эффективные значения угла внутреннего трения и удельного сцепления ϕ', С'
[10 empty] | ϕ', град. = | 14
[10 empty] | С', МПа = | 0.005
| Исполнитель: |  |  |  | Морозов Д.С. |  |  |  |  | Исполнитель: |  |  |  |  | Морозов Д.С.
| Начальник исп. лаборатории: |  |  |  | Семиколенова Л.Г. |  |  |  |  | Начальник исп. лаборатории: |  |  |  |  | Семиколенова Л.Г.
Лист 1 , всего листов 2 | [8 empty] | Лист 2 , всего листов 2
Частичное воспроизведение протокола испытаний без письменного разрешения ООО «ИнжГео» ЗАПРЕЩАЕТСЯ | [8 empty] | Частичное воспроизведение протокола испытаний без письменного разрешения ООО «ИнжГео» ЗАПРЕЩАЕТСЯ
|  | второй график |  | первый график
|  | dev | eps | sigma |  | dev1 | eps1 | dev2 | eps2 | dev3 | eps3
|  | 0 | 0 |  |  | 0 | 0 | 0 | 0 | 0 | 0
|  | 0.0006901658 | 0.03659904 |  |  | 0.0006901658 | 0.03659904 | 0.001419543 | 0.03659904 | 0.001351854 | 0.03659904
|  | 0.001351719 | 0.07319808 |  |  | 0.001351719 | 0.07319808 | 0.002915748 | 0.07319808 | 0.002746831 | 0.07319808
|  | 0.002077413 | 0.1097971 |  |  | 0.002077413 | 0.1097971 | 0.004312064 | 0.1097971 | 0.004126349 | 0.1097971
|  | 0.002759849 | 0.1463962 |  |  | 0.002759849 | 0.1463962 | 0.005649671 | 0.1463962 | 0.005450811 | 0.1463962
|  | 0.003469475 | 0.1829952 |  |  | 0.003469475 | 0.1829952 | 0.007066364 | 0.1829952 | 0.006720624 | 0.1829952
|  | 0.004064106 | 0.2195942 |  |  | 0.004064106 | 0.2195942 | 0.008633532 | 0.2195942 | 0.008250257 | 0.2195942
|  | 0.004878622 | 0.2561933 |  |  | 0.004878622 | 0.2561933 | 0.01006348 | 0.2561933 | 0.00957594 | 0.2561933
|  | 0.00552675 | 0.2927923 |  |  | 0.00552675 | 0.2927923 | 0.01152392 | 0.2927923 | 0.01093851 | 0.2927923
|  | 0.006257259 | 0.3293914 |  |  | 0.006257259 | 0.3293914 | 0.01300031 | 0.3293914 | 0.01254015 | 0.3293914
|  | 0.006793173 | 0.3659904 |  |  | 0.006793173 | 0.3659904 | 0.01427237 | 0.3659904 | 0.01394435 | 0.3659904
|  | 0.00738605 | 0.4025894 |  |  | 0.00738605 | 0.4025894 | 0.01612144 | 0.4025894 | 0.01498989 | 0.4025894
|  | 0.008163803 | 0.4391885 |  |  | 0.008163803 | 0.4391885 | 0.01697974 | 0.4391885 | 0.01626706 | 0.4391885
|  | 0.009031908 | 0.4757875 |  |  | 0.009031908 | 0.4757875 | 0.01903091 | 0.4757875 | 0.01763068 | 0.4757875
|  | 0.009744582 | 0.5123865 |  |  | 0.009744582 | 0.5123865 | 0.0207153 | 0.5123865 | 0.01905347 | 0.5123865
|  | 0.01044342 | 0.5489856 |  |  | 0.01044342 | 0.5489856 | 0.0215734 | 0.5489856 | 0.0205006 | 0.5489856
|  | 0.01129539 | 0.5855846 |  |  | 0.01129539 | 0.5855846 | 0.02372742 | 0.5855846 | 0.02267833 | 0.5855846
|  | 0.011819 | 0.6221837 |  |  | 0.011819 | 0.6221837 | 0.02496657 | 0.6221837 | 0.02394493 | 0.6221837
|  | 0.01271872 | 0.6587827 |  |  | 0.01271872 | 0.6587827 | 0.02667506 | 0.6587827 | 0.02556395 | 0.6587827
|  | 0.01346816 | 0.6953817 |  |  | 0.01346816 | 0.6953817 | 0.02786535 | 0.6953817 | 0.02692576 | 0.6953817
|  | 0.01380719 | 0.7319808 |  |  | 0.01380719 | 0.7319808 | 0.02910223 | 0.7319808 | 0.02791404 | 0.7319808
|  | 0.01470086 | 0.7685798 |  |  | 0.01470086 | 0.7685798 | 0.03095674 | 0.7685798 | 0.02891889 | 0.7685798
|  | 0.01482113 | 0.8051789 |  |  | 0.01482113 | 0.8051789 | 0.03129153 | 0.8051789 | 0.03006296 | 0.8051789
|  | 0.01572618 | 0.8417779 |  |  | 0.01572618 | 0.8417779 | 0.0325745 | 0.8417779 | 0.03102791 | 0.8417779
|  | 0.01582453 | 0.8783769 |  |  | 0.01582453 | 0.8783769 | 0.03386446 | 0.8783769 | 0.03204081 | 0.8783769
|  | 0.01659798 | 0.914976 |  |  | 0.01659798 | 0.914976 | 0.03434602 | 0.914976 | 0.03312404 | 0.914976
|  | 0.01726535 | 0.951575 |  |  | 0.01726535 | 0.951575 | 0.03638338 | 0.951575 | 0.03457851 | 0.951575
|  | 0.01757794 | 0.9881741 |  |  | 0.01757794 | 0.9881741 | 0.03704469 | 0.9881741 | 0.03560249 | 0.9881741
|  | 0.0181744 | 1.024773 |  |  | 0.0181744 | 1.024773 | 0.03838983 | 1.024773 | 0.03626597 | 1.024773
|  | 0.01855228 | 1.061372 |  |  | 0.01855228 | 1.061372 | 0.03906304 | 1.061372 | 0.03765224 | 1.061372
|  | 0.01926064 | 1.097971 |  |  | 0.01926064 | 1.097971 | 0.0402035 | 1.097971 | 0.03856748 | 1.097971
|  | 0.01954262 | 1.13457 |  |  | 0.01954262 | 1.13457 | 0.04120708 | 1.13457 | 0.0389031 | 1.13457
|  | 0.0202173 | 1.171169 |  |  | 0.0202173 | 1.171169 | 0.04233288 | 1.171169 | 0.04104342 | 1.171169
|  | 0.02113019 | 1.207768 |  |  | 0.02113019 | 1.207768 | 0.04410077 | 1.207768 | 0.04179206 | 1.207768
|  | 0.02123396 | 1.244367 |  |  | 0.02123396 | 1.244367 | 0.0445566 | 1.244367 | 0.04264552 | 1.244367
|  | 0.02183481 | 1.280966 |  |  | 0.02183481 | 1.280966 | 0.04430363 | 1.280966 | 0.04312163 | 1.280966
|  | 0.02217979 | 1.317565 |  |  | 0.02217979 | 1.317565 | 0.04585148 | 1.317565 | 0.04378873 | 1.317565
|  | 0.02227126 | 1.354164 |  |  | 0.02227126 | 1.354164 | 0.04606619 | 1.354164 | 0.04443489 | 1.354164
|  | 0.02274462 | 1.390763 |  |  | 0.02274462 | 1.390763 | 0.04767824 | 1.390763 | 0.04498099 | 1.390763
|  | 0.02284152 | 1.427363 |  |  | 0.02284152 | 1.427363 | 0.04708469 | 1.427363 | 0.04512543 | 1.427363
|  | 0.02357078 | 1.463962 |  |  | 0.02357078 | 1.463962 | 0.04909256 | 1.463962 | 0.04723832 | 1.463962
|  | 0.02407315 | 1.500561 |  |  | 0.02407315 | 1.500561 | 0.0487708 | 1.500561 | 0.04698977 | 1.500561
|  | 0.02406936 | 1.53716 |  |  | 0.02406936 | 1.53716 | 0.05028266 | 1.53716 | 0.04645451 | 1.53716
|  | 0.02442134 | 1.573759 |  |  | 0.02442134 | 1.573759 | 0.0495297 | 1.573759 | 0.04705377 | 1.573759
|  | 0.02443778 | 1.610358 |  |  | 0.02443778 | 1.610358 | 0.04950722 | 1.610358 | 0.0469591 | 1.610358
|  | 0.02382961 | 1.646957 |  |  | 0.02382961 | 1.646957 | 0.05052138 | 1.646957 | 0.04863758 | 1.646957
|  | 0.02404746 | 1.683556 |  |  | 0.02404746 | 1.683556 | 0.05106917 | 1.683556 | 0.04858066 | 1.683556
|  | 0.02393709 | 1.720155 |  |  | 0.02393709 | 1.720155 | 0.04976298 | 1.720155 | 0.04827898 | 1.720155
|  | 0.02459498 | 1.756754 |  |  | 0.02459498 | 1.756754 | 0.05140566 | 1.756754 | 0.04778298 | 1.756754
|  | 0.02398997 | 1.793353 |  |  | 0.02398997 | 1.793353 | 0.04994302 | 1.793353 | 0.04798408 | 1.793353
|  | 0.02439445 | 1.829952 |  |  | 0.02439445 | 1.829952 | 0.05185636 | 1.829952 | 0.04767991 | 1.829952
|  | 0.02407488 | 1.866551 |  |  | 0.02407488 | 1.866551 | 0.05119679 | 1.866551 | 0.04852726 | 1.866551
|  | 0.02435488 | 1.90315 |  |  | 0.02435488 | 1.90315 | 0.05051654 | 1.90315 | 0.04806631 | 1.90315
|  | 0.02501163 | 1.939749 |  |  | 0.02501163 | 1.939749 | 0.05207334 | 1.939749 | 0.04824286 | 1.939749
|  | 0.02497467 | 1.976348 |  |  | 0.02497467 | 1.976348 | 0.05248493 | 1.976348 | 0.04913476 | 1.976348
|  | 0.02479306 | 2.012947 |  |  | 0.02479306 | 2.012947 | 0.05214564 | 2.012947 | 0.04957645 | 2.012947
|  | 0.02525091 | 2.049546 |  |  | 0.02525091 | 2.049546 | 0.05188502 | 2.049546 | 0.04897806 | 2.049546
|  | 0.02463663 | 2.086145 |  |  | 0.02463663 | 2.086145 | 0.05103089 | 2.086145 | 0.04988979 | 2.086145
|  | 0.02452232 | 2.122744 |  |  | 0.02452232 | 2.122744 | 0.05191652 | 2.122744 | 0.04940056 | 2.122744
|  | 0.02503868 | 2.159343 |  |  | 0.02503868 | 2.159343 | 0.05122068 | 2.159343 | 0.04896751 | 2.159343
|  | 0.02539613 | 2.195942 |  |  | 0.02539613 | 2.195942 | 0.05152324 | 2.195942 | 0.04881279 | 2.195942
|  | 0.02483252 | 2.232541 |  |  | 0.02483252 | 2.232541 | 0.05154058 | 2.232541 | 0.04979155 | 2.232541
|  | 0.02514605 | 2.26914 |  |  | 0.02514605 | 2.26914 | 0.0532993 | 2.26914 | 0.0495864 | 2.26914
|  | 0.02514314 | 2.305739 |  |  | 0.02514314 | 2.305739 | 0.05338383 | 2.305739 | 0.04989434 | 2.305739
|  | 0.02464409 | 2.342338 |  |  | 0.02464409 | 2.342338 | 0.05283714 | 2.342338 | 0.04951824 | 2.342338
|  | 0.02543515 | 2.378938 |  |  | 0.02543515 | 2.378938 | 0.05245898 | 2.378938 | 0.0509014 | 2.378938
|  | 0.02478625 | 2.415537 |  |  | 0.02478625 | 2.415537 | 0.05190067 | 2.415537 | 0.05076673 | 2.415537
|  | 0.02471575 | 2.452136 |  |  | 0.02471575 | 2.452136 | 0.0519032 | 2.452136 | 0.05113265 | 2.452136
|  | 0.02506821 | 2.488735 |  |  | 0.02506821 | 2.488735 | 0.05339863 | 2.488735 | 0.04958246 | 2.488735
|  | 0.02476367 | 2.525334 |  |  | 0.02476367 | 2.525334 | 0.05188166 | 2.525334 | 0.05045337 | 2.525334
|  | 0.02514885 | 2.561933 |  |  | 0.02514885 | 2.561933 | 0.05241222 | 2.561933 | 0.04996911 | 2.561933
|  | 0.02503833 | 2.598532 |  |  | 0.02503833 | 2.598532 | 0.05270037 | 2.598532 | 0.05014092 | 2.598532
|  | 0.02510713 | 2.635131 |  |  | 0.02510713 | 2.635131 | 0.05197551 | 2.635131 | 0.05030652 | 2.635131
|  | 0.0249328 | 2.67173 |  |  | 0.0249328 | 2.67173 | 0.0523992 | 2.67173 | 0.0498656 | 2.67173
|  | 0.02553368 | 2.708329 |  |  | 0.02553368 | 2.708329 | 0.05221056 | 2.708329 | 0.05110725 | 2.708329
|  | 0.02488079 | 2.744928 |  |  | 0.02488079 | 2.744928 | 0.05395077 | 2.744928 | 0.04986909 | 2.744928
|  | 0.02501705 | 2.781527 |  |  | 0.02501705 | 2.781527 | 0.05219946 | 2.781527 | 0.04931457 | 2.781527
|  | 0.02483901 | 2.818126 |  |  | 0.02483901 | 2.818126 | 0.05224884 | 2.818126 | 0.0504443 | 2.818126
|  | 0.02489489 | 2.854725 |  |  | 0.02489489 | 2.854725 | 0.05366145 | 2.854725 | 0.05006494 | 2.854725
|  | 0.02465622 | 2.891324 |  |  | 0.02465622 | 2.891324 | 0.05372406 | 2.891324 | 0.04940923 | 2.891324
|  | 0.02538794 | 2.927923 |  |  | 0.02538794 | 2.927923 | 0.0531622 | 2.927923 | 0.04935839 | 2.927923
|  | 0.0253482 | 2.964522 |  |  | 0.0253482 | 2.964522 | 0.05252629 | 2.964522 | 0.04859525 | 2.964522
|  | 0.02477302 | 3.001121 |  |  | 0.02477302 | 3.001121 | 0.05246128 | 3.001121 | 0.04707778 | 3.001121
|  | 0.02510341 | 3.03772 |  |  | 0.02510341 | 3.03772 | 0.05255551 | 3.03772 | 0.04706959 | 3.03772
|  | 0.02504662 | 3.074319 |  |  | 0.02504662 | 3.074319 | 0.05138943 | 3.074319 | 0.04682174 | 3.074319
|  | 0.02493498 | 3.110918 |  |  | 0.02493498 | 3.110918 | 0.05279287 | 3.110918 | 0.04559412 | 3.110918
|  | 0.02479866 | 3.147517 |  |  | 0.02479866 | 3.147517 | 0.05278853 | 3.147517 | 0.04439706 | 3.147517
|  | 0.02418339 | 3.184116 |  |  | 0.02418339 | 3.184116 | 0.05187575 | 3.184116 | 0.04394679 | 3.184116
|  | 0.02416259 | 3.220715 |  |  | 0.02416259 | 3.220715 | 0.05099212 | 3.220715 | 0.04371735 | 3.220715
|  | 0.02369659 | 3.257314 |  |  | 0.02369659 | 3.257314 | 0.051871 | 3.257314 | 0.04230955 | 3.257314
|  | 0.02407416 | 3.293914 |  |  | 0.02407416 | 3.293914 | 0.05059183 | 3.293914 | 0.04102847 | 3.293914
|  | 0.02368297 | 3.330513 |  |  | 0.02368297 | 3.330513 | 0.05174376 | 3.330513 | 0.04148912 | 3.330513
|  | 0.02335596 | 3.367112 |  |  | 0.02335596 | 3.367112 | 0.0500138 | 3.367112 | 0.04009809 | 3.367112
|  | 0.02286647 | 3.403711 |  |  | 0.02286647 | 3.403711 | 0.05034726 | 3.403711 | 0.03857564 | 3.403711
|  | 0.02285985 | 3.44031 |  |  | 0.02285985 | 3.44031 | 0.04960898 | 3.44031 | 0.03849129 | 3.44031
|  | 0.02341746 | 3.476909 |  |  | 0.02341746 | 3.476909 | 0.05051623 | 3.476909 | 0.03817634 | 3.476909
|  | 0.02319105 | 3.513508 |  |  | 0.02319105 | 3.513508 | 0.05072392 | 3.513508 | 0.0376814 | 3.513508
|  | 0.02300937 | 3.550107 |  |  | 0.02300937 | 3.550107 | 0.04992481 | 3.550107 | 0.03657643 | 3.550107
|  | 0.02288539 | 3.586706 |  |  | 0.02288539 | 3.586706 | 0.04879956 | 3.586706 | 0.03553714 | 3.586706
|  | 0.02262196 | 3.623305 |  |  | 0.02262196 | 3.623305 | 0.0486121 | 3.623305 | 0.03492229 | 3.623305
|  | 0.02236742 | 3.659904 |  |  | 0.02236742 | 3.659904 | 0.0501941 | 3.659904 | 0.03466337 | 3.659904
|  | 0.02227665 | 3.696503 |  |  | 0.02227665 | 3.696503 | 0.04945875 | 3.696503 | 0.03472236 | 3.696503
|  | 0.02177893 | 3.733102 |  |  | 0.02177893 | 3.733102 | 0.04962822 | 3.733102 | 0.03386643 | 3.733102
|  | 0.02144745 | 3.769701 |  |  | 0.02144745 | 3.769701 | 0.04810095 | 3.769701 | 0.03431369 | 3.769701
|  | 0.02144941 | 3.8063 |  |  | 0.02144941 | 3.8063 | 0.0487974 | 3.8063 | 0.03367476 | 3.8063
|  | 0.02109822 | 3.842899 |  |  | 0.02109822 | 3.842899 | 0.04805104 | 3.842899 | 0.03421952 | 3.842899
|  | 0.0209731 | 3.879498 |  |  | 0.0209731 | 3.879498 | 0.04842018 | 3.879498 | 0.03432262 | 3.879498
|  | 0.02116681 | 3.916097 |  |  | 0.02116681 | 3.916097 | 0.04746298 | 3.916097 | 0.03386823 | 3.916097
|  | 0.02111904 | 3.952696 |  |  | 0.02111904 | 3.952696 | 0.0475988 | 3.952696 | 0.03369281 | 3.952696
|  | 0.02077918 | 3.989295 |  |  | 0.02077918 | 3.989295 | 0.0476509 | 3.989295 | 0.03411131 | 3.989295
|  | 0.02058482 | 4.025894 |  |  | 0.02058482 | 4.025894 | 0.04831986 | 4.025894 | 0.03381016 | 4.025894
|  | 0.02035621 | 4.062493 |  |  | 0.02035621 | 4.062493 | 0.04761467 | 4.062493 | 0.03411971 | 4.062493
|  | 0.01968966 | 4.099092 |  |  | 0.01968966 | 4.099092 | 0.04755971 | 4.099092 | 0.03406729 | 4.099092
|  | 0.0196057 | 4.135691 |  |  | 0.0196057 | 4.135691 | 0.04762533 | 4.135691 | 0.0337895 | 4.135691
|  | 0.01913853 | 4.17229 |  |  | 0.01913853 | 4.17229 | 0.04729071 | 4.17229 | 0.0335882 | 4.17229
|  | 0.01912265 | 4.208889 |  |  | 0.01912265 | 4.208889 | 0.04838372 | 4.208889 | 0.03352053 | 4.208889
|  | 0.01880215 | 4.245489 |  |  | 0.01880215 | 4.245489 | 0.04689329 | 4.245489 | 0.03450052 | 4.245489
|  | 0.01885396 | 4.282088 |  |  | 0.01885396 | 4.282088 | 0.04820652 | 4.282088 | 0.03404679 | 4.282088
|  | 0.01813078 | 4.318687 |  |  | 0.01813078 | 4.318687 | 0.04718362 | 4.318687 | 0.03351948 | 4.318687
|  | 0.01843178 | 4.355286 |  |  | 0.01843178 | 4.355286 | 0.04797333 | 4.355286 | 0.03445145 | 4.355286
|  | 0.01805542 | 4.391885 |  |  | 0.01805542 | 4.391885 | 0.04768977 | 4.391885 | 0.0338009 | 4.391885
|  | 0.01780756 | 4.428484 |  |  | 0.01780756 | 4.428484 | 0.04706659 | 4.428484 | 0.03386934 | 4.428484
|  | 0.01748507 | 4.465083 |  |  | 0.01748507 | 4.465083 | 0.04740102 | 4.465083 | 0.03373487 | 4.465083
|  | 0.01746937 | 4.501682 |  |  | 0.01746937 | 4.501682 | 0.04724086 | 4.501682 | 0.03486035 | 4.501682
|  | 0.01679563 | 4.538281 |  |  | 0.01679563 | 4.538281 | 0.04688106 | 4.538281 | 0.03415168 | 4.538281
|  | 0.01685044 | 4.57488 |  |  | 0.01685044 | 4.57488 | 0.04665163 | 4.57488 | 0.03515523 | 4.57488
|  | 0.01649232 | 4.611479 |  |  | 0.01649232 | 4.611479 | 0.04710251 | 4.611479 | 0.03436619 | 4.611479
|  | 0.0161771 | 4.648078 |  |  | 0.0161771 | 4.648078 | 0.04591493 | 4.648078 | 0.03431761 | 4.648078
|  | 0.01608011 | 4.684677 |  |  | 0.01608011 | 4.684677 | 0.0462292 | 4.684677 | 0.03450489 | 4.684677
|  | 0.01587053 | 4.721276 |  |  | 0.01587053 | 4.721276 | 0.04735559 | 4.721276 | 0.03536847 | 4.721276
|  | 0.01542334 | 4.757875 |  |  | 0.01542334 | 4.757875 | 0.04717083 | 4.757875 | 0.03518078 | 4.757875
|  | 0.01499975 | 4.794474 |  |  | 0.01499975 | 4.794474 | 0.04613151 | 4.794474 | 0.03509447 | 4.794474
|  | 0.01498984 | 4.831073 |  |  | 0.01498984 | 4.831073 | 0.04628858 | 4.831073 | 0.03461998 | 4.831073
|  | 0.01498005 | 4.867672 |  |  | 0.01498005 | 4.867672 | 0.04626423 | 4.867672 | 0.03445316 | 4.867672
|  | 0.0143542 | 4.904271 |  |  | 0.0143542 | 4.904271 | 0.04543016 | 4.904271 | 0.0348923 | 4.904271
|  | 0.01424716 | 4.94087 |  |  | 0.01424716 | 4.94087 | 0.04617965 | 4.94087 | 0.03519508 | 4.94087
|  | 0.01395392 | 4.977469 |  |  | 0.01395392 | 4.977469 | 0.04564242 | 4.977469 | 0.03513551 | 4.977469
|  | 0.01414382 | 5.014068 |  |  | 0.01414382 | 5.014068 | 0.04547986 | 5.014068 | 0.03470872 | 5.014068
|  | 0.01376609 | 5.050667 |  |  | 0.01376609 | 5.050667 | 0.04524189 | 5.050667 | 0.03494804 | 5.050667
|  | 0.01369127 | 5.087266 |  |  | 0.01369127 | 5.087266 | 0.0460376 | 5.087266 | 0.03542065 | 5.087266
|  | 0.01386397 | 5.123865 |  |  | 0.01386397 | 5.123865 | 0.04452297 | 5.123865 | 0.03487858 | 5.123865
|  | 0.01353682 | 5.160464 |  |  | 0.01353682 | 5.160464 | 0.04445541 | 5.160464 | 0.03550432 | 5.160464
|  | 0.01369987 | 5.197064 |  |  | 0.01369987 | 5.197064 | 0.04591717 | 5.197064 | 0.03555926 | 5.197064
|  | 0.01337014 | 5.233663 |  |  | 0.01337014 | 5.233663 | 0.04433766 | 5.233663 | 0.0348787 | 5.233663
|  | 0.01322197 | 5.270262 |  |  | 0.01322197 | 5.270262 | 0.04570065 | 5.270262 | 0.03510904 | 5.270262
|  | 0.01324259 | 5.306861 |  |  | 0.01324259 | 5.306861 | 0.04393797 | 5.306861 | 0.0345928 | 5.306861
|  | 0.01327454 | 5.34346 |  |  | 0.01327454 | 5.34346 | 0.04467605 | 5.34346 | 0.03488518 | 5.34346
|  | 0.0135169 | 5.380059 |  |  | 0.0135169 | 5.380059 | 0.04498357 | 5.380059 | 0.03552131 | 5.380059
|  | 0.01355186 | 5.416658 |  |  | 0.01355186 | 5.416658 | 0.0434518 | 5.416658 | 0.03538371 | 5.416658
|  | 0.01349265 | 5.453257 |  |  | 0.01349265 | 5.453257 | 0.04476092 | 5.453257 | 0.03538467 | 5.453257
|  | 0.01322624 | 5.489856 |  |  | 0.01322624 | 5.489856 | 0.04453283 | 5.489856 | 0.03514187 | 5.489856
|  | 0.01331578 | 5.526455 |  |  | 0.01331578 | 5.526455 | 0.04458089 | 5.526455 | 0.03545762 | 5.526455
|  | 0.01369764 | 5.563054 |  |  | 0.01369764 | 5.563054 | 0.04352806 | 5.563054 | 0.03433782 | 5.563054
|  | 0.01330798 | 5.599653 |  |  | 0.01330798 | 5.599653 | 0.0434486 | 5.599653 | 0.03489861 | 5.599653
|  | 0.01355183 | 5.636252 |  |  | 0.01355183 | 5.636252 | 0.04398312 | 5.636252 | 0.03440759 | 5.636252
|  | 0.01329308 | 5.672851 |  |  | 0.01329308 | 5.672851 | 0.04225892 | 5.672851 | 0.03419389 | 5.672851
|  | 0.01367793 | 5.70945 |  |  | 0.01367793 | 5.70945 | 0.04329626 | 5.70945 | 0.03514642 | 5.70945
|  | 0.01332665 | 5.746049 |  |  | 0.01332665 | 5.746049 | 0.04232349 | 5.746049 | 0.0341736 | 5.746049
|  | 0.01372389 | 5.782648 |  |  | 0.01372389 | 5.782648 | 0.04201205 | 5.782648 | 0.03395809 | 5.782648
|  | 0.01338837 | 5.819247 |  |  | 0.01338837 | 5.819247 | 0.04163341 | 5.819247 | 0.03414277 | 5.819247
|  | 0.01366229 | 5.855846 |  |  | 0.01366229 | 5.855846 | 0.0418909 | 5.855846 | 0.03466975 | 5.855846
|  | 0.01334009 | 5.892445 |  |  | 0.01334009 | 5.892445 | 0.04221204 | 5.892445 | 0.0340982 | 5.892445
|  | 0.01363406 | 5.929044 |  |  | 0.01363406 | 5.929044 | 0.0412972 | 5.929044 | 0.03440531 | 5.929044
|  | 0.01338051 | 5.965643 |  |  | 0.01338051 | 5.965643 | 0.04185933 | 5.965643 | 0.03412088 | 5.965643
|  | 0.01357571 | 6.002242 |  |  | 0.01357571 | 6.002242 | 0.04062033 | 6.002242 | 0.03343245 | 6.002242
|  | 0.01364709 | 6.038841 |  |  | 0.01364709 | 6.038841 | 0.04108278 | 6.038841 | 0.03345074 | 6.038841
|  | 0.01361036 | 6.07544 |  |  | 0.01361036 | 6.07544 | 0.0407494 | 6.07544 | 0.03371487 | 6.07544
|  | 0.01362847 | 6.11204 |  |  | 0.01362847 | 6.11204 | 0.03950786 | 6.11204 | 0.03381417 | 6.11204
|  | 0.01379119 | 6.148639 |  |  | 0.01379119 | 6.148639 | 0.03938998 | 6.148639 | 0.03366489 | 6.148639
|  | 0.01383502 | 6.185238 |  |  | 0.01383502 | 6.185238 | 0.03986252 | 6.185238 | 0.0330702 | 6.185238
|  | 0.0134981 | 6.221837 |  |  | 0.0134981 | 6.221837 | 0.04015214 | 6.221837 | 0.0324645 | 6.221837
|  | 0.01380304 | 6.258436 |  |  | 0.01380304 | 6.258436 | 0.03856192 | 6.258436 | 0.03225119 | 6.258436
|  | 0.01374178 | 6.295035 |  |  | 0.01374178 | 6.295035 | 0.03891617 | 6.295035 | 0.03304178 | 6.295035
|  | 0.01386133 | 6.331634 |  |  | 0.01386133 | 6.331634 | 0.03826801 | 6.331634 | 0.03302285 | 6.331634
|  | 0.01373814 | 6.368233 |  |  | 0.01373814 | 6.368233 | 0.03861661 | 6.368233 | 0.03257187 | 6.368233
|  | 0.01387539 | 6.404832 |  |  | 0.01387539 | 6.404832 | 0.03849236 | 6.404832 | 0.0316645 | 6.404832
|  | 0.01398617 | 6.441431 |  |  | 0.01398617 | 6.441431 | 0.03802172 | 6.441431 | 0.03228676 | 6.441431
|  | 0.01429723 | 6.47803 |  |  | 0.01429723 | 6.47803 | 0.03778218 | 6.47803 | 0.03195247 | 6.47803
|  | 0.01415409 | 6.514629 |  |  | 0.01415409 | 6.514629 | 0.03699847 | 6.514629 | 0.0313719 | 6.514629
|  | 0.0142854 | 6.551228 |  |  | 0.0142854 | 6.551228 | 0.03611686 | 6.551228 | 0.03149839 | 6.551228
|  | 0.01431397 | 6.587827 |  |  | 0.01431397 | 6.587827 | 0.03638253 | 6.587827 | 0.03050163 | 6.587827
|  | 0.01423978 | 6.624426 |  |  | 0.01423978 | 6.624426 | 0.03663022 | 6.624426 | 0.03110115 | 6.624426
|  | 0.01458877 | 6.661025 |  |  | 0.01458877 | 6.661025 | 0.03605021 | 6.661025 | 0.03007927 | 6.661025
|  | 0.01421092 | 6.697624 |  |  | 0.01421092 | 6.697624 | 0.0347353 | 6.697624 | 0.03047524 | 6.697624
|  | 0.01447526 | 6.734223 |  |  | 0.01447526 | 6.734223 | 0.03513511 | 6.734223 | 0.02986512 | 6.734223
|  | 0.01476938 | 6.770822 |  |  | 0.01476938 | 6.770822 | 0.03477841 | 6.770822 | 0.03012069 | 6.770822
|  | 0.01490128 | 6.807421 |  |  | 0.01490128 | 6.807421 | 0.03413944 | 6.807421 | 0.02940786 | 6.807421
|  | 0.01481498 | 6.84402 |  |  | 0.01481498 | 6.84402 | 0.0346003 | 6.84402 | 0.02914302 | 6.84402
|  | 0.01469987 | 6.880619 |  |  | 0.01469987 | 6.880619 | 0.03378826 | 6.880619 | 0.02952123 | 6.880619
|  | 0.01479369 | 6.917218 |  |  | 0.01479369 | 6.917218 | 0.03345368 | 6.917218 | 0.02847787 | 6.917218
|  | 0.01545689 | 6.953817 |  |  | 0.01545689 | 6.953817 | 0.03328153 | 6.953817 | 0.0291652 | 6.953817
|  | 0.01556165 | 6.990416 |  |  | 0.01556165 | 6.990416 | 0.03242794 | 6.990416 | 0.02818692 | 6.990416
|  | 0.01540606 | 7.027015 |  |  | 0.01540606 | 7.027015 | 0.03223568 | 7.027015 | 0.02863147 | 7.027015
|  | 0.01560042 | 7.063615 |  |  | 0.01560042 | 7.063615 | 0.03181572 | 7.063615 | 0.02842532 | 7.063615
|  | 0.01581378 | 7.100214 |  |  | 0.01581378 | 7.100214 | 0.03171471 | 7.100214 | 0.02822612 | 7.100214
|  | 0.01568197 | 7.136813 |  |  | 0.01568197 | 7.136813 | 0.03124411 | 7.136813 | 0.02757386 | 7.136813
|  | 0.01625539 | 7.173412 |  |  | 0.01625539 | 7.173412 | 0.03069377 | 7.173412 | 0.02753514 | 7.173412
|  | 0.01620968 | 7.210011 |  |  | 0.01620968 | 7.210011 | 0.03064023 | 7.210011 | 0.02681967 | 7.210011
|  | 0.01601477 | 7.24661 |  |  | 0.01601477 | 7.24661 | 0.02939861 | 7.24661 | 0.0268288 | 7.24661
|  | 0.01637988 | 7.283209 |  |  | 0.01637988 | 7.283209 | 0.02905717 | 7.283209 | 0.0269186 | 7.283209