## 1
Общество с ограниченной ответственностью "Инженерная геология" (ООО "ИнжГео") | [8 empty] | Общество с ограниченной ответственностью "Инженерная геология" (ООО "ИнжГео")
Юр. адрес: 117279, г. Москва, ул. Миклухо-Маклая, 36 а, этаж 5, пом. XXIII к. 76-84 | [8 empty] | Юр. адрес: 117279, г. Москва, ул. Миклухо-Маклая, 36 а, этаж 5, пом. XXIII к. 76-84
Телефон/факс +7 (495) 132-30-00, Адрес электронной почты inbox@inj-geo.ru | [8 empty] | Телефон/факс +7 (495) 132-30-00, Адрес электронной почты inbox@inj-geo.ru
Испытательная лаборатория ООО «ИнжГео» | [8 empty] | Испытательная лаборатория ООО «ИнжГео»
Адрес места осуществления деятельности лаборатории: г. Москва, просп. Вернадского, д. 51, стр. 1 | [8 empty] | Адрес места осуществления деятельности лаборатории: г. Москва, просп. Вернадского, д. 51, стр. 1
Телефон +7(910)4557682, E-mail: slg85@mail.ru | [8 empty] | Телефон +7(910)4557682, E-mail: slg85@mail.ru
Протокол испытаний № 13-63/27 от 25-11-2022
Наименование и адрес заказчика: ООО Регионстрой
Наименование объекта: Переход трубопровода через р. Енисей
Наименование используемого метода/методики: ГОСТ 12248.4-2020 | [8 empty] | Наименование используемого метода/методики: ГОСТ 12248.3-2020
Условия проведения испытания: температура окружающей среды (18 - 25)0С, влажность воздуха (40 - 75)% | [8 empty] | Условия проведения испытания: температура окружающей среды (18 - 25)0С, влажность воздуха (40 - 75)%
Дата получение объекта подлежащего испытаниям: 29.10.2022
Дата испытания: 25.10.2022-19.11.2027
Испытание грунтов методом трехосного сжатия | [8 empty] | Испытание грунтов методом одноплоскостного среза
Лабораторный номер: |  |  |  | We, д.е. = |  |  |  |  | Лабораторный номер: |  | 1062 |  |  |  | We, д.е. = | 0.322602453
Номер скважины: |  |  |  | ρ, г/см3 = |  |  |  |  | Номер скважины: |  | BH-087 |  |  |  | ρ, г/см3 = | 1.9
Глубина отбора, м: |  |  |  | ρs, г/см3 = |  |  |  |  | Глубина отбора, м: |  | 2.7 |  |  |  | ρs, г/см3 = | 2.71
Наименование грунта: |  |  |  | e, д.е. = |  |  |  |  | Наименование грунта: |  | Суглинок, после оттаивания текучепластичный, легкий песчанистый |  |  |  | e, д.е. =
Схема проведения опыта: |  |  |  | IL, д.е. = |  |  |  |  | Схема проведения опыта: |  | КД |  |  |  | IL, д.е. = | 0.927
Результаты испытаний | [8 empty] | Результаты испытаний
[10 empty] | Нормальное напряжение σ, МПа | Касательное напряжение t, МПа | tg ϕ | Угол внутреннего трения ϕ, град. | Удельное сцепление C, МПа
[10 empty] | 0.1 | 0.02679492 | [5 empty] | 1
[10 empty] | 0.15 | 0.05519238
[10 empty] | 0.2 | 0.05358984
Эффективные значения угла внутреннего трения и удельного сцепления ϕ', С'
[10 empty] | ϕ', град. = | 15
[10 empty] | С', МПа = | 0.005
| Исполнитель: |  |  |  | Морозов Д.С. |  |  |  |  | Исполнитель: |  |  |  |  | Морозов Д.С.
| Начальник исп. лаборатории: |  |  |  | Семиколенова Л.Г. |  |  |  |  | Начальник исп. лаборатории: |  |  |  |  | Семиколенова Л.Г.
Лист 1 , всего листов 2 | [8 empty] | Лист 2 , всего листов 2
Частичное воспроизведение протокола испытаний без письменного разрешения ООО «ИнжГео» ЗАПРЕЩАЕТСЯ | [8 empty] | Частичное воспроизведение протокола испытаний без письменного разрешения ООО «ИнжГео» ЗАПРЕЩАЕТСЯ
|  | второй график |  | первый график
|  | dev | eps | sigma |  | dev1 | eps1 | dev2 | eps2 | dev3 | eps3
|  | 0 | 0 |  |  | 0 | 0 | 0 | 0 | 0 | 0
|  | 0.0007382864 | 0.03659904 |  |  | 0.0007382864 | 0.03659904 | 0.001538439 | 0.03659904 | 0.001482985 | 0.03659904
|  | 0.001449612 | 0.07319808 |  |  | 0.001449612 | 0.07319808 | 0.002975716 | 0.07319808 | 0.00298987 | 0.07319808
|  | 0.002219668 | 0.1097971 |  |  | 0.002219668 | 0.1097971 | 0.004632427 | 0.1097971 | 0.004362389 | 0.1097971
|  | 0.002928954 | 0.1463962 |  |  | 0.002928954 | 0.1463962 | 0.006061899 | 0.1463962 | 0.005912703 | 0.1463962
|  | 0.003629131 | 0.1829952 |  |  | 0.003629131 | 0.1829952 | 0.007488069 | 0.1829952 | 0.007387965 | 0.1829952
|  | 0.004497047 | 0.2195942 |  |  | 0.004497047 | 0.2195942 | 0.00904692 | 0.2195942 | 0.008802601 | 0.2195942
|  | 0.005246555 | 0.2561933 |  |  | 0.005246555 | 0.2561933 | 0.01043182 | 0.2561933 | 0.01050331 | 0.2561933
|  | 0.005918533 | 0.2927923 |  |  | 0.005918533 | 0.2927923 | 0.01233152 | 0.2927923 | 0.01179393 | 0.2927923
|  | 0.006639331 | 0.3293914 |  |  | 0.006639331 | 0.3293914 | 0.0134326 | 0.3293914 | 0.01340982 | 0.3293914
|  | 0.007413468 | 0.3659904 |  |  | 0.007413468 | 0.3659904 | 0.01500616 | 0.3659904 | 0.01473367 | 0.3659904
|  | 0.007949696 | 0.4025894 |  |  | 0.007949696 | 0.4025894 | 0.01682892 | 0.4025894 | 0.01640922 | 0.4025894
|  | 0.008709004 | 0.4391885 |  |  | 0.008709004 | 0.4391885 | 0.01806739 | 0.4391885 | 0.01760431 | 0.4391885
|  | 0.009473019 | 0.4757875 |  |  | 0.009473019 | 0.4757875 | 0.02006032 | 0.4757875 | 0.01950733 | 0.4757875
|  | 0.01054093 | 0.5123865 |  |  | 0.01054093 | 0.5123865 | 0.02183983 | 0.5123865 | 0.02081392 | 0.5123865
|  | 0.01117987 | 0.5489856 |  |  | 0.01117987 | 0.5489856 | 0.02297052 | 0.5489856 | 0.02215833 | 0.5489856
|  | 0.01215598 | 0.5855846 |  |  | 0.01215598 | 0.5855846 | 0.02450828 | 0.5855846 | 0.02397218 | 0.5855846
|  | 0.01270893 | 0.6221837 |  |  | 0.01270893 | 0.6221837 | 0.02586598 | 0.6221837 | 0.02582975 | 0.6221837
|  | 0.01368349 | 0.6587827 |  |  | 0.01368349 | 0.6587827 | 0.02815765 | 0.6587827 | 0.02706432 | 0.6587827
|  | 0.01422444 | 0.6953817 |  |  | 0.01422444 | 0.6953817 | 0.02994976 | 0.6953817 | 0.02886344 | 0.6953817
|  | 0.01495314 | 0.7319808 |  |  | 0.01495314 | 0.7319808 | 0.03102624 | 0.7319808 | 0.03023459 | 0.7319808
|  | 0.01586761 | 0.7685798 |  |  | 0.01586761 | 0.7685798 | 0.03191082 | 0.7685798 | 0.03137884 | 0.7685798
|  | 0.01636743 | 0.8051789 |  |  | 0.01636743 | 0.8051789 | 0.03293973 | 0.8051789 | 0.03241866 | 0.8051789
|  | 0.01688571 | 0.8417779 |  |  | 0.01688571 | 0.8417779 | 0.03461888 | 0.8417779 | 0.03301104 | 0.8417779
|  | 0.01722794 | 0.8783769 |  |  | 0.01722794 | 0.8783769 | 0.03556917 | 0.8783769 | 0.03389998 | 0.8783769
|  | 0.01787488 | 0.914976 |  |  | 0.01787488 | 0.914976 | 0.03657019 | 0.914976 | 0.0355985 | 0.914976
|  | 0.01827644 | 0.951575 |  |  | 0.01827644 | 0.951575 | 0.03818527 | 0.951575 | 0.03727846 | 0.951575
|  | 0.01944174 | 0.9881741 |  |  | 0.01944174 | 0.9881741 | 0.03929403 | 0.9881741 | 0.03764621 | 0.9881741
|  | 0.01988289 | 1.024773 |  |  | 0.01988289 | 1.024773 | 0.03997395 | 1.024773 | 0.0393747 | 1.024773
|  | 0.02063432 | 1.061372 |  |  | 0.02063432 | 1.061372 | 0.0414001 | 1.061372 | 0.04011371 | 1.061372
|  | 0.02105989 | 1.097971 |  |  | 0.02105989 | 1.097971 | 0.04163859 | 1.097971 | 0.0414135 | 1.097971
|  | 0.02165193 | 1.13457 |  |  | 0.02165193 | 1.13457 | 0.04274014 | 1.13457 | 0.04199964 | 1.13457
|  | 0.02257638 | 1.171169 |  |  | 0.02257638 | 1.171169 | 0.04417605 | 1.171169 | 0.04296198 | 1.171169
|  | 0.02250121 | 1.207768 |  |  | 0.02250121 | 1.207768 | 0.0456123 | 1.207768 | 0.04350386 | 1.207768
|  | 0.02327378 | 1.244367 |  |  | 0.02327378 | 1.244367 | 0.04609628 | 1.244367 | 0.04396256 | 1.244367
|  | 0.02423577 | 1.280966 |  |  | 0.02423577 | 1.280966 | 0.04700926 | 1.280966 | 0.04533286 | 1.280966
|  | 0.02469004 | 1.317565 |  |  | 0.02469004 | 1.317565 | 0.04829359 | 1.317565 | 0.04652312 | 1.317565
|  | 0.0248958 | 1.354164 |  |  | 0.0248958 | 1.354164 | 0.0486689 | 1.354164 | 0.04734582 | 1.354164
|  | 0.02540588 | 1.390763 |  |  | 0.02540588 | 1.390763 | 0.04829104 | 1.390763 | 0.04661431 | 1.390763
|  | 0.0259097 | 1.427363 |  |  | 0.0259097 | 1.427363 | 0.05027238 | 1.427363 | 0.0473652 | 1.427363
|  | 0.02558886 | 1.463962 |  |  | 0.02558886 | 1.463962 | 0.0498383 | 1.463962 | 0.04923767 | 1.463962
|  | 0.02642719 | 1.500561 |  |  | 0.02642719 | 1.500561 | 0.05135636 | 1.500561 | 0.04851376 | 1.500561
|  | 0.02646758 | 1.53716 |  |  | 0.02646758 | 1.53716 | 0.05139824 | 1.53716 | 0.0485542 | 1.53716
|  | 0.02635219 | 1.573759 |  |  | 0.02635219 | 1.573759 | 0.05114345 | 1.573759 | 0.05022229 | 1.573759
|  | 0.02611434 | 1.610358 |  |  | 0.02611434 | 1.610358 | 0.05188475 | 1.610358 | 0.0489351 | 1.610358
|  | 0.02650872 | 1.646957 |  |  | 0.02650872 | 1.646957 | 0.05119627 | 1.646957 | 0.05089167 | 1.646957
|  | 0.02671166 | 1.683556 |  |  | 0.02671166 | 1.683556 | 0.05192478 | 1.683556 | 0.0499951 | 1.683556
|  | 0.02597759 | 1.720155 |  |  | 0.02597759 | 1.720155 | 0.05344304 | 1.720155 | 0.05034849 | 1.720155
|  | 0.02609543 | 1.756754 |  |  | 0.02609543 | 1.756754 | 0.0532835 | 1.756754 | 0.05177344 | 1.756754
|  | 0.02658537 | 1.793353 |  |  | 0.02658537 | 1.793353 | 0.05341394 | 1.793353 | 0.05009645 | 1.793353
|  | 0.02708034 | 1.829952 |  |  | 0.02708034 | 1.829952 | 0.05371661 | 1.829952 | 0.05152184 | 1.829952
|  | 0.02706595 | 1.866551 |  |  | 0.02706595 | 1.866551 | 0.05425678 | 1.866551 | 0.05133601 | 1.866551
|  | 0.02627068 | 1.90315 |  |  | 0.02627068 | 1.90315 | 0.05340856 | 1.90315 | 0.05263909 | 1.90315
|  | 0.02685998 | 1.939749 |  |  | 0.02685998 | 1.939749 | 0.05383973 | 1.939749 | 0.05237755 | 1.939749
|  | 0.02684804 | 1.976348 |  |  | 0.02684804 | 1.976348 | 0.0546555 | 1.976348 | 0.05258466 | 1.976348
|  | 0.02678931 | 2.012947 |  |  | 0.02678931 | 2.012947 | 0.05463282 | 2.012947 | 0.05306901 | 2.012947
|  | 0.02669427 | 2.049546 |  |  | 0.02669427 | 2.049546 | 0.05427412 | 2.049546 | 0.05248356 | 2.049546
|  | 0.02658409 | 2.086145 |  |  | 0.02658409 | 2.086145 | 0.05545649 | 2.086145 | 0.05173413 | 2.086145
|  | 0.02636301 | 2.122744 |  |  | 0.02636301 | 2.122744 | 0.05394175 | 2.122744 | 0.05338993 | 2.122744
|  | 0.0272977 | 2.159343 |  |  | 0.0272977 | 2.159343 | 0.05506954 | 2.159343 | 0.0526413 | 2.159343
|  | 0.02739857 | 2.195942 |  |  | 0.02739857 | 2.195942 | 0.05409924 | 2.195942 | 0.05215758 | 2.195942
|  | 0.02738063 | 2.232541 |  |  | 0.02738063 | 2.232541 | 0.05388307 | 2.232541 | 0.05237316 | 2.232541
|  | 0.02737167 | 2.26914 |  |  | 0.02737167 | 2.26914 | 0.05597977 | 2.26914 | 0.05292367 | 2.26914
|  | 0.02728896 | 2.305739 |  |  | 0.02728896 | 2.305739 | 0.05447668 | 2.305739 | 0.05390646 | 2.305739
|  | 0.02666215 | 2.342338 |  |  | 0.02666215 | 2.342338 | 0.0550221 | 2.342338 | 0.05430542 | 2.342338
|  | 0.02702204 | 2.378938 |  |  | 0.02702204 | 2.378938 | 0.05619075 | 2.378938 | 0.05471175 | 2.378938
|  | 0.02670138 | 2.415537 |  |  | 0.02670138 | 2.415537 | 0.05514751 | 2.415537 | 0.05351746 | 2.415537
|  | 0.02739823 | 2.452136 |  |  | 0.02739823 | 2.452136 | 0.05635648 | 2.452136 | 0.05427107 | 2.452136
|  | 0.02677175 | 2.488735 |  |  | 0.02677175 | 2.488735 | 0.05622759 | 2.488735 | 0.0544824 | 2.488735
|  | 0.02687152 | 2.525334 |  |  | 0.02687152 | 2.525334 | 0.05577506 | 2.525334 | 0.05343279 | 2.525334
|  | 0.02738487 | 2.561933 |  |  | 0.02738487 | 2.561933 | 0.05466741 | 2.561933 | 0.05401269 | 2.561933
|  | 0.02688961 | 2.598532 |  |  | 0.02688961 | 2.598532 | 0.05500466 | 2.598532 | 0.05327623 | 2.598532
|  | 0.02745085 | 2.635131 |  |  | 0.02745085 | 2.635131 | 0.05531609 | 2.635131 | 0.0548901 | 2.635131
|  | 0.02679492 | 2.67173 |  |  | 0.02679492 | 2.67173 | 0.05519238 | 2.67173 | 0.05358984 | 2.67173
|  | 0.02674401 | 2.708329 |  |  | 0.02674401 | 2.708329 | 0.05586573 | 2.708329 | 0.05357376 | 2.708329
|  | 0.02696361 | 2.744928 |  |  | 0.02696361 | 2.744928 | 0.05683637 | 2.744928 | 0.05417673 | 2.744928
|  | 0.02670009 | 2.781527 |  |  | 0.02670009 | 2.781527 | 0.05672995 | 2.781527 | 0.05401189 | 2.781527
|  | 0.02697943 | 2.818126 |  |  | 0.02697943 | 2.818126 | 0.05489189 | 2.818126 | 0.05332601 | 2.818126
|  | 0.02719995 | 2.854725 |  |  | 0.02719995 | 2.854725 | 0.0550788 | 2.854725 | 0.05325967 | 2.854725
|  | 0.02725419 | 2.891324 |  |  | 0.02725419 | 2.891324 | 0.05590495 | 2.891324 | 0.05304671 | 2.891324
|  | 0.02684711 | 2.927923 |  |  | 0.02684711 | 2.927923 | 0.05520743 | 2.927923 | 0.0537711 | 2.927923
|  | 0.02683153 | 2.964522 |  |  | 0.02683153 | 2.964522 | 0.05448037 | 2.964522 | 0.05341895 | 2.964522
|  | 0.02658177 | 3.001121 |  |  | 0.02658177 | 3.001121 | 0.05622581 | 3.001121 | 0.05172045 | 3.001121
|  | 0.02642201 | 3.03772 |  |  | 0.02642201 | 3.03772 | 0.05564119 | 3.03772 | 0.05194977 | 3.03772
|  | 0.02629001 | 3.074319 |  |  | 0.02629001 | 3.074319 | 0.054646 | 3.074319 | 0.05083952 | 3.074319
|  | 0.02607157 | 3.110918 |  |  | 0.02607157 | 3.110918 | 0.0561356 | 3.110918 | 0.05147746 | 3.110918
|  | 0.02605093 | 3.147517 |  |  | 0.02605093 | 3.147517 | 0.05420285 | 3.147517 | 0.05092098 | 3.147517
|  | 0.02571746 | 3.184116 |  |  | 0.02571746 | 3.184116 | 0.05549489 | 3.184116 | 0.05115921 | 3.184116
|  | 0.02531188 | 3.220715 |  |  | 0.02531188 | 3.220715 | 0.05547371 | 3.220715 | 0.0489771 | 3.220715
|  | 0.02441374 | 3.257314 |  |  | 0.02441374 | 3.257314 | 0.05395875 | 3.257314 | 0.04984552 | 3.257314
|  | 0.02436919 | 3.293914 |  |  | 0.02436919 | 3.293914 | 0.05490792 | 3.293914 | 0.04924391 | 3.293914
|  | 0.02480276 | 3.330513 |  |  | 0.02480276 | 3.330513 | 0.0541405 | 3.330513 | 0.0477425 | 3.330513
|  | 0.02445405 | 3.367112 |  |  | 0.02445405 | 3.367112 | 0.05428086 | 3.367112 | 0.04785768 | 3.367112
|  | 0.02386648 | 3.403711 |  |  | 0.02386648 | 3.403711 | 0.05410071 | 3.403711 | 0.04752311 | 3.403711
|  | 0.02411517 | 3.44031 |  |  | 0.02411517 | 3.44031 | 0.05419103 | 3.44031 | 0.04696482 | 3.44031
|  | 0.02338614 | 3.476909 |  |  | 0.02338614 | 3.476909 | 0.05329187 | 3.476909 | 0.04551652 | 3.476909
|  | 0.02306633 | 3.513508 |  |  | 0.02306633 | 3.513508 | 0.05277823 | 3.513508 | 0.04502078 | 3.513508
|  | 0.02322132 | 3.550107 |  |  | 0.02322132 | 3.550107 | 0.05348553 | 3.550107 | 0.04585246 | 3.550107
|  | 0.02266097 | 3.586706 |  |  | 0.02266097 | 3.586706 | 0.05287093 | 3.586706 | 0.0442145 | 3.586706
|  | 0.02279014 | 3.623305 |  |  | 0.02279014 | 3.623305 | 0.05262829 | 3.623305 | 0.04481838 | 3.623305
|  | 0.02239387 | 3.659904 |  |  | 0.02239387 | 3.659904 | 0.05347059 | 3.659904 | 0.0432632 | 3.659904
|  | 0.02256424 | 3.696503 |  |  | 0.02256424 | 3.696503 | 0.05335917 | 3.696503 | 0.04330088 | 3.696503
|  | 0.0225276 | 3.733102 |  |  | 0.0225276 | 3.733102 | 0.05316035 | 3.733102 | 0.04361818 | 3.733102
|  | 0.02214214 | 3.769701 |  |  | 0.02214214 | 3.769701 | 0.05315198 | 3.769701 | 0.04311116 | 3.769701
|  | 0.02154361 | 3.8063 |  |  | 0.02154361 | 3.8063 | 0.05183384 | 3.8063 | 0.04298938 | 3.8063
|  | 0.0220458 | 3.842899 |  |  | 0.0220458 | 3.842899 | 0.05142846 | 3.842899 | 0.04260795 | 3.842899
|  | 0.0218671 | 3.879498 |  |  | 0.0218671 | 3.879498 | 0.05138716 | 3.879498 | 0.04106043 | 3.879498
|  | 0.02138479 | 3.916097 |  |  | 0.02138479 | 3.916097 | 0.05155432 | 3.916097 | 0.04127455 | 3.916097
|  | 0.02121403 | 3.952696 |  |  | 0.02121403 | 3.952696 | 0.05199532 | 3.952696 | 0.04097154 | 3.952696
|  | 0.02170586 | 3.989295 |  |  | 0.02170586 | 3.989295 | 0.05142322 | 3.989295 | 0.04081012 | 3.989295
|  | 0.02171217 | 4.025894 |  |  | 0.02171217 | 4.025894 | 0.05135297 | 4.025894 | 0.04065036 | 4.025894
|  | 0.02092147 | 4.062493 |  |  | 0.02092147 | 4.062493 | 0.0524703 | 4.062493 | 0.04078514 | 4.062493
|  | 0.02148837 | 4.099092 |  |  | 0.02148837 | 4.099092 | 0.0504747 | 4.099092 | 0.04063435 | 4.099092
|  | 0.02098069 | 4.135691 |  |  | 0.02098069 | 4.135691 | 0.05155082 | 4.135691 | 0.04011502 | 4.135691
|  | 0.02111354 | 4.17229 |  |  | 0.02111354 | 4.17229 | 0.05084436 | 4.17229 | 0.0405327 | 4.17229
|  | 0.02064537 | 4.208889 |  |  | 0.02064537 | 4.208889 | 0.05012874 | 4.208889 | 0.03964767 | 4.208889
|  | 0.02091511 | 4.245489 |  |  | 0.02091511 | 4.245489 | 0.05057714 | 4.245489 | 0.03900877 | 4.245489
|  | 0.02080785 | 4.282088 |  |  | 0.02080785 | 4.282088 | 0.05164676 | 4.282088 | 0.03954981 | 4.282088
|  | 0.02094027 | 4.318687 |  |  | 0.02094027 | 4.318687 | 0.05028529 | 4.318687 | 0.03920454 | 4.318687
|  | 0.02122995 | 4.355286 |  |  | 0.02122995 | 4.355286 | 0.04996647 | 4.355286 | 0.03829008 | 4.355286
|  | 0.02112455 | 4.391885 |  |  | 0.02112455 | 4.391885 | 0.05089883 | 4.391885 | 0.03865905 | 4.391885
|  | 0.02059819 | 4.428484 |  |  | 0.02059819 | 4.428484 | 0.04919703 | 4.428484 | 0.03816675 | 4.428484
|  | 0.02081576 | 4.465083 |  |  | 0.02081576 | 4.465083 | 0.05038604 | 4.465083 | 0.03794959 | 4.465083
|  | 0.02056553 | 4.501682 |  |  | 0.02056553 | 4.501682 | 0.05042765 | 4.501682 | 0.03833239 | 4.501682
|  | 0.0205429 | 4.538281 |  |  | 0.0205429 | 4.538281 | 0.0489907 | 4.538281 | 0.03821496 | 4.538281
|  | 0.02086389 | 4.57488 |  |  | 0.02086389 | 4.57488 | 0.04964624 | 4.57488 | 0.0372405 | 4.57488
|  | 0.02015201 | 4.611479 |  |  | 0.02015201 | 4.611479 | 0.04838182 | 4.611479 | 0.03833309 | 4.611479
|  | 0.02040966 | 4.648078 |  |  | 0.02040966 | 4.648078 | 0.04969323 | 4.648078 | 0.03737687 | 4.648078
|  | 0.02058713 | 4.684677 |  |  | 0.02058713 | 4.684677 | 0.04867362 | 4.684677 | 0.038043 | 4.684677
|  | 0.02053993 | 4.721276 |  |  | 0.02053993 | 4.721276 | 0.04951143 | 4.721276 | 0.03667498 | 4.721276
|  | 0.02059661 | 4.757875 |  |  | 0.02059661 | 4.757875 | 0.04769391 | 4.757875 | 0.03705664 | 4.757875
|  | 0.02028773 | 4.794474 |  |  | 0.02028773 | 4.794474 | 0.04785979 | 4.794474 | 0.03673664 | 4.794474
|  | 0.01982353 | 4.831073 |  |  | 0.01982353 | 4.831073 | 0.04725584 | 4.831073 | 0.03617414 | 4.831073
|  | 0.01980464 | 4.867672 |  |  | 0.01980464 | 4.867672 | 0.04775328 | 4.867672 | 0.03663898 | 4.867672
|  | 0.01982016 | 4.904271 |  |  | 0.01982016 | 4.904271 | 0.04790911 | 4.904271 | 0.03572061 | 4.904271
|  | 0.01976262 | 4.94087 |  |  | 0.01976262 | 4.94087 | 0.0479154 | 4.94087 | 0.03541865 | 4.94087
|  | 0.01984186 | 4.977469 |  |  | 0.01984186 | 4.977469 | 0.04762883 | 4.977469 | 0.03570942 | 4.977469
|  | 0.01955213 | 5.014068 |  |  | 0.01955213 | 5.014068 | 0.04754257 | 5.014068 | 0.03641014 | 5.014068
|  | 0.01948185 | 5.050667 |  |  | 0.01948185 | 5.050667 | 0.0469809 | 5.050667 | 0.03484681 | 5.050667
|  | 0.01970132 | 5.087266 |  |  | 0.01970132 | 5.087266 | 0.04672668 | 5.087266 | 0.0351321 | 5.087266
|  | 0.01937798 | 5.123865 |  |  | 0.01937798 | 5.123865 | 0.04708934 | 5.123865 | 0.03511278 | 5.123865
|  | 0.01998569 | 5.160464 |  |  | 0.01998569 | 5.160464 | 0.04683214 | 5.160464 | 0.03432616 | 5.160464
|  | 0.01920003 | 5.197064 |  |  | 0.01920003 | 5.197064 | 0.04584417 | 5.197064 | 0.03455011 | 5.197064
|  | 0.01986711 | 5.233663 |  |  | 0.01986711 | 5.233663 | 0.04668582 | 5.233663 | 0.03448054 | 5.233663
|  | 0.01969055 | 5.270262 |  |  | 0.01969055 | 5.270262 | 0.04567082 | 5.270262 | 0.03456742 | 5.270262
|  | 0.01926623 | 5.306861 |  |  | 0.01926623 | 5.306861 | 0.0452395 | 5.306861 | 0.03443575 | 5.306861
|  | 0.01903672 | 5.34346 |  |  | 0.01903672 | 5.34346 | 0.04602128 | 5.34346 | 0.03356115 | 5.34346
|  | 0.01933294 | 5.380059 |  |  | 0.01933294 | 5.380059 | 0.04507255 | 5.380059 | 0.03308719 | 5.380059
|  | 0.01885419 | 5.416658 |  |  | 0.01885419 | 5.416658 | 0.04529466 | 5.416658 | 0.0329465 | 5.416658
|  | 0.01875755 | 5.453257 |  |  | 0.01875755 | 5.453257 | 0.04412088 | 5.453257 | 0.03319162 | 5.453257
|  | 0.01929647 | 5.489856 |  |  | 0.01929647 | 5.489856 | 0.04444028 | 5.489856 | 0.03287385 | 5.489856
|  | 0.01920282 | 5.526455 |  |  | 0.01920282 | 5.526455 | 0.04356423 | 5.526455 | 0.03293241 | 5.526455
|  | 0.01849116 | 5.563054 |  |  | 0.01849116 | 5.563054 | 0.04434415 | 5.563054 | 0.03315648 | 5.563054
|  | 0.01840999 | 5.599653 |  |  | 0.01840999 | 5.599653 | 0.04333969 | 5.599653 | 0.03217986 | 5.599653
|  | 0.01851443 | 5.636252 |  |  | 0.01851443 | 5.636252 | 0.04353127 | 5.636252 | 0.03248601 | 5.636252
|  | 0.01868823 | 5.672851 |  |  | 0.01868823 | 5.672851 | 0.04274881 | 5.672851 | 0.03161042 | 5.672851
|  | 0.01800111 | 5.70945 |  |  | 0.01800111 | 5.70945 | 0.04327318 | 5.70945 | 0.03146587 | 5.70945
|  | 0.01850848 | 5.746049 |  |  | 0.01850848 | 5.746049 | 0.04224547 | 5.746049 | 0.03129395 | 5.746049
|  | 0.01793581 | 5.782648 |  |  | 0.01793581 | 5.782648 | 0.04223848 | 5.782648 | 0.03117846 | 5.782648
|  | 0.01813915 | 5.819247 |  |  | 0.01813915 | 5.819247 | 0.04289502 | 5.819247 | 0.03071422 | 5.819247
|  | 0.01764768 | 5.855846 |  |  | 0.01764768 | 5.855846 | 0.04213447 | 5.855846 | 0.03081686 | 5.855846
|  | 0.01780406 | 5.892445 |  |  | 0.01780406 | 5.892445 | 0.04136143 | 5.892445 | 0.03018413 | 5.892445
|  | 0.01770632 | 5.929044 |  |  | 0.01770632 | 5.929044 | 0.04172746 | 5.929044 | 0.03023762 | 5.929044
|  | 0.01789307 | 5.965643 |  |  | 0.01789307 | 5.965643 | 0.04203227 | 5.965643 | 0.029562 | 5.965643
|  | 0.01770858 | 6.002242 |  |  | 0.01770858 | 6.002242 | 0.04122396 | 6.002242 | 0.03024452 | 6.002242
|  | 0.01722192 | 6.038841 |  |  | 0.01722192 | 6.038841 | 0.04060873 | 6.038841 | 0.0293887 | 6.038841
|  | 0.01712713 | 6.07544 |  |  | 0.01712713 | 6.07544 | 0.04072862 | 6.07544 | 0.02942359 | 6.07544
|  | 0.01746065 | 6.11204 |  |  | 0.01746065 | 6.11204 | 0.04063306 | 6.11204 | 0.02927192 | 6.11204
|  | 0.01682586 | 6.148639 |  |  | 0.01682586 | 6.148639 | 0.04046231 | 6.148639 | 0.02843241 | 6.148639
|  | 0.0171775 | 6.185238 |  |  | 0.0171775 | 6.185238 | 0.03970563 | 6.185238 | 0.02899933 | 6.185238
|  | 0.01659714 | 6.221837 |  |  | 0.01659714 | 6.221837 | 0.04085063 | 6.221837 | 0.02791149 | 6.221837
|  | 0.01686139 | 6.258436 |  |  | 0.01686139 | 6.258436 | 0.04019129 | 6.258436 | 0.02753195 | 6.258436
|  | 0.01662315 | 6.295035 |  |  | 0.01662315 | 6.295035 | 0.03949231 | 6.295035 | 0.02771031 | 6.295035
|  | 0.01646981 | 6.331634 |  |  | 0.01646981 | 6.331634 | 0.03878576 | 6.331634 | 0.0278443 | 6.331634
|  | 0.0160021 | 6.368233 |  |  | 0.0160021 | 6.368233 | 0.03912837 | 6.368233 | 0.02704649 | 6.368233
|  | 0.01632678 | 6.404832 |  |  | 0.01632678 | 6.404832 | 0.03907666 | 6.404832 | 0.02652429 | 6.404832
|  | 0.01636149 | 6.441431 |  |  | 0.01636149 | 6.441431 | 0.0383691 | 6.441431 | 0.02691188 | 6.441431
|  | 0.01607834 | 6.47803 |  |  | 0.01607834 | 6.47803 | 0.03875275 | 6.47803 | 0.02691967 | 6.47803
|  | 0.01603708 | 6.514629 |  |  | 0.01603708 | 6.514629 | 0.03770636 | 6.514629 | 0.02621658 | 6.514629
|  | 0.01537736 | 6.551228 |  |  | 0.01537736 | 6.551228 | 0.0381975 | 6.551228 | 0.02596198 | 6.551228
|  | 0.01525714 | 6.587827 |  |  | 0.01525714 | 6.587827 | 0.03707684 | 6.587827 | 0.02541674 | 6.587827
|  | 0.01513235 | 6.624426 |  |  | 0.01513235 | 6.624426 | 0.03767591 | 6.624426 | 0.02518753 | 6.624426
|  | 0.01533377 | 6.661025 |  |  | 0.01533377 | 6.661025 | 0.03722883 | 6.661025 | 0.02553552 | 6.661025
|  | 0.01503703 | 6.697624 |  |  | 0.01503703 | 6.697624 | 0.03769269 | 6.697624 | 0.02518579 | 6.697624
|  | 0.01488421 | 6.734223 |  |  | 0.01488421 | 6.734223 | 0.03614203 | 6.734223 | 0.02474655 | 6.734223
|  | 0.01457914 | 6.770822 |  |  | 0.01457914 | 6.770822 | 0.03589219 | 6.770822 | 0.02470913 | 6.770822
|  | 0.01448684 | 6.807421 |  |  | 0.01448684 | 6.807421 | 0.03561238 | 6.807421 | 0.02368995 | 6.807421
|  | 0.0147495 | 6.84402 |  |  | 0.0147495 | 6.84402 | 0.03577778 | 6.84402 | 0.02395888 | 6.84402
|  | 0.01444262 | 6.880619 |  |  | 0.01444262 | 6.880619 | 0.03518851 | 6.880619 | 0.02361678 | 6.880619
|  | 0.01448911 | 6.917218 |  |  | 0.01448911 | 6.917218 | 0.03502842 | 6.917218 | 0.02328655 | 6.917218
|  | 0.0141366 | 6.953817 |  |  | 0.0141366 | 6.953817 | 0.03532672 | 6.953817 | 0.02328118 | 6.953817
|  | 0.0139281 | 6.990416 |  |  | 0.0139281 | 6.990416 | 0.03506102 | 6.990416 | 0.02272069 | 6.990416
|  | 0.01370056 | 7.027015 |  |  | 0.01370056 | 7.027015 | 0.03469438 | 7.027015 | 0.0224451 | 7.027015
|  | 0.01343573 | 7.063615 |  |  | 0.01343573 | 7.063615 | 0.03384654 | 7.063615 | 0.02201727 | 7.063615
|  | 0.0132766 | 7.100214 |  |  | 0.0132766 | 7.100214 | 0.03484327 | 7.100214 | 0.02170872 | 7.100214
|  | 0.01345098 | 7.136813 |  |  | 0.01345098 | 7.136813 | 0.03346535 | 7.136813 | 0.02124405 | 7.136813
|  | 0.01306544 | 7.173412 |  |  | 0.01306544 | 7.173412 | 0.03317456 | 7.173412 | 0.02132202 | 7.173412
|  | 0.01326388 | 7.210011 |  |  | 0.01326388 | 7.210011 | 0.03408803 | 7.210011 | 0.02105909 | 7.210011
|  | 0.0129834 | 7.24661 |  |  | 0.0129834 | 7.24661 | 0.03306032 | 7.24661 | 0.02054443 | 7.24661
|  | 0.0129404 | 7.283209 |  |  | 0.0129404 | 7.283209 | 0.03284491 | 7.283209 | 0.02074426 | 7.283209