## 1
Общество с ограниченной ответственностью "Инженерная геология" (ООО "ИнжГео") | [8 empty] | Общество с ограниченной ответственностью "Инженерная геология" (ООО "ИнжГео")
Юр. адрес: 117279, г. Москва, ул. Миклухо-Маклая, 36 а, этаж 5, пом. XXIII к. 76-84 | [8 empty] | Юр. адрес: 117279, г. Москва, ул. Миклухо-Маклая, 36 а, этаж 5, пом. XXIII к. 76-84
Телефон/факс +7 (495) 132-30-00, Адрес электронной почты inbox@inj-geo.ru | [8 empty] | Телефон/факс +7 (495) 132-30-00, Адрес электронной почты inbox@inj-geo.ru
Испытательная лаборатория ООО «ИнжГео» | [8 empty] | Испытательная лаборатория ООО «ИнжГео»
Адрес места осуществления деятельности лаборатории: г. Москва, просп. Вернадского, д. 51, стр. 1 | [8 empty] | Адрес места осуществления деятельности лаборатории: г. Москва, просп. Вернадского, д. 51, стр. 1
Телефон +7(910)4557682, E-mail: slg85@mail.ru | [8 empty] | Телефон +7(910)4557682, E-mail: slg85@mail.ru
Протокол испытаний № 13-63/28 от 26-11-2022
Наименование и адрес заказчика: ООО Регионстрой
Наименование объекта: Переход трубопровода через р. Енисей
Наименование используемого метода/методики: ГОСТ 12248.4-2020 | [8 empty] | Наименование используемого метода/методики: ГОСТ 12248.3-2020
Условия проведения испытания: температура окружающей среды (18 - 25)0С, влажность воздуха (40 - 75)% | [8 empty] | Условия проведения испытания: температура окружающей среды (18 - 25)0С, влажность воздуха (40 - 75)%
Дата получение объекта подлежащего испытаниям: 30-10-2022
Дата испытания: 25.10.2022-19.11.2028
Испытание грунтов методом трехосного сжатия | [8 empty] | Испытание грунтов методом одноплоскостного среза
Лабораторный номер: |  |  |  | We, д.е. = |  |  |  |  | Лабораторный номер: |  | 1063 |  |  |  | We, д.е. = | 0.331811285
Номер скважины: |  |  |  | ρ, г/см3 = |  |  |  |  | Номер скважины: |  | BH-087 |  |  |  | ρ, г/см3 = | 1.9
Глубина отбора, м: |  |  |  | ρs, г/см3 = |  |  |  |  | Глубина отбора, м: |  | 3.4 |  |  |  | ρs, г/см3 = | 2.7
Наименование грунта: |  |  |  | e, д.е. = |  |  |  |  | Наименование грунта: |  | Суглинок, после оттаивания текучепластичный, легкий пылеватый |  |  |  | e, д.е. = | 0.9649675
Схема проведения опыта: |  |  |  | IL, д.е. = |  |  |  |  | Схема проведения опыта: |  | КД |  |  |  | IL, д.е. = | 0.855
Результаты испытаний | [8 empty] | Результаты испытаний
[10 empty] | Нормальное напряжение σ, МПа | Касательное напряжение t, МПа | tg ϕ | Угол внутреннего трения ϕ, град. | Удельное сцепление C, МПа
[10 empty] | 0.1 | 0.02367454 | [5 empty] | 1
[10 empty] | 0.15 | 0.06801181
[10 empty] | 0.2 | 0.05234908
Эффективные значения угла внутреннего трения и удельного сцепления ϕ', С'
[10 empty] | ϕ', град. = | 16
[10 empty] | С', МПа = | 0.005
| Исполнитель: |  |  |  | Морозов Д.С. |  |  |  |  | Исполнитель: |  |  |  |  | Морозов Д.С.
| Начальник исп. лаборатории: |  |  |  | Семиколенова Л.Г. |  |  |  |  | Начальник исп. лаборатории: |  |  |  |  | Семиколенова Л.Г.
Лист 1 , всего листов 2 | [8 empty] | Лист 2 , всего листов 2
Частичное воспроизведение протокола испытаний без письменного разрешения ООО «ИнжГео» ЗАПРЕЩАЕТСЯ | [8 empty] | Частичное воспроизведение протокола испытаний без письменного разрешения ООО «ИнжГео» ЗАПРЕЩАЕТСЯ
|  | второй график |  | первый график
|  | dev | eps | sigma |  | dev1 | eps1 | dev2 | eps2 | dev3 | eps3
|  | 0 | 0 |  |  | 0 | 0 | 0 | 0 | 0 | 0
|  | 0.000643554 | 0.03659904 |  |  | 0.000643554 | 0.03659904 | 0.001860628 | 0.03659904 | 0.001445091 | 0.03659904
|  | 0.001310028 | 0.07319808 |  |  | 0.001310028 | 0.07319808 | 0.003716077 | 0.07319808 | 0.002890751 | 0.07319808
|  | 0.001982038 | 0.1097971 |  |  | 0.001982038 | 0.1097971 | 0.005633486 | 0.1097971 | 0.004377126 | 0.1097971
|  | 0.002651216 | 0.1463962 |  |  | 0.002651216 | 0.1463962 | 0.007391465 | 0.1463962 | 0.005639142 | 0.1463962
|  | 0.003248029 | 0.1829952 |  |  | 0.003248029 | 0.1829952 | 0.009443704 | 0.1829952 | 0.007122243 | 0.1829952
|  | 0.00384819 | 0.2195942 |  |  | 0.00384819 | 0.2195942 | 0.01134465 | 0.2195942 | 0.008528754 | 0.2195942
|  | 0.004609884 | 0.2561933 |  |  | 0.004609884 | 0.2561933 | 0.01331699 | 0.2561933 | 0.01003791 | 0.2561933
|  | 0.005194787 | 0.2927923 |  |  | 0.005194787 | 0.2927923 | 0.01504186 | 0.2927923 | 0.01142178 | 0.2927923
|  | 0.005865574 | 0.3293914 |  |  | 0.005865574 | 0.3293914 | 0.0168372 | 0.3293914 | 0.0128841 | 0.3293914
|  | 0.006442622 | 0.3659904 |  |  | 0.006442622 | 0.3659904 | 0.01852675 | 0.3659904 | 0.0141007 | 0.3659904
|  | 0.007280306 | 0.4025894 |  |  | 0.007280306 | 0.4025894 | 0.02066648 | 0.4025894 | 0.01580849 | 0.4025894
|  | 0.007972735 | 0.4391885 |  |  | 0.007972735 | 0.4391885 | 0.02206911 | 0.4391885 | 0.01753497 | 0.4391885
|  | 0.008472924 | 0.4757875 |  |  | 0.008472924 | 0.4757875 | 0.02453971 | 0.4757875 | 0.01897865 | 0.4757875
|  | 0.009039923 | 0.5123865 |  |  | 0.009039923 | 0.5123865 | 0.0267577 | 0.5123865 | 0.02055624 | 0.5123865
|  | 0.01006754 | 0.5489856 |  |  | 0.01006754 | 0.5489856 | 0.02788566 | 0.5489856 | 0.02216188 | 0.5489856
|  | 0.0105581 | 0.5855846 |  |  | 0.0105581 | 0.5855846 | 0.03079245 | 0.5855846 | 0.02365267 | 0.5855846
|  | 0.01116895 | 0.6221837 |  |  | 0.01116895 | 0.6221837 | 0.03211723 | 0.6221837 | 0.02548068 | 0.6221837
|  | 0.01201993 | 0.6587827 |  |  | 0.01201993 | 0.6587827 | 0.03390448 | 0.6587827 | 0.02621381 | 0.6587827
|  | 0.0126284 | 0.6953817 |  |  | 0.0126284 | 0.6953817 | 0.03622349 | 0.6953817 | 0.02823847 | 0.6953817
|  | 0.01337335 | 0.7319808 |  |  | 0.01337335 | 0.7319808 | 0.03804079 | 0.7319808 | 0.02872398 | 0.7319808
|  | 0.01368828 | 0.7685798 |  |  | 0.01368828 | 0.7685798 | 0.03963581 | 0.7685798 | 0.03040487 | 0.7685798
|  | 0.01412676 | 0.8051789 |  |  | 0.01412676 | 0.8051789 | 0.04041609 | 0.8051789 | 0.03156876 | 0.8051789
|  | 0.01476979 | 0.8417779 |  |  | 0.01476979 | 0.8417779 | 0.04315879 | 0.8417779 | 0.03313673 | 0.8417779
|  | 0.01519501 | 0.8783769 |  |  | 0.01519501 | 0.8783769 | 0.04467627 | 0.8783769 | 0.03397182 | 0.8783769
|  | 0.0154533 | 0.914976 |  |  | 0.0154533 | 0.914976 | 0.04531763 | 0.914976 | 0.03476457 | 0.914976
|  | 0.01602591 | 0.951575 |  |  | 0.01602591 | 0.951575 | 0.04771909 | 0.951575 | 0.03624779 | 0.951575
|  | 0.01646071 | 0.9881741 |  |  | 0.01646071 | 0.9881741 | 0.04948751 | 0.9881741 | 0.03723663 | 0.9881741
|  | 0.01684596 | 1.024773 |  |  | 0.01684596 | 1.024773 | 0.05082983 | 1.024773 | 0.03862762 | 1.024773
|  | 0.0179349 | 1.061372 |  |  | 0.0179349 | 1.061372 | 0.05260842 | 1.061372 | 0.0387303 | 1.061372
|  | 0.01838837 | 1.097971 |  |  | 0.01838837 | 1.097971 | 0.05283671 | 1.097971 | 0.04073592 | 1.097971
|  | 0.01861398 | 1.13457 |  |  | 0.01861398 | 1.13457 | 0.05435123 | 1.13457 | 0.04171927 | 1.13457
|  | 0.01915667 | 1.171169 |  |  | 0.01915667 | 1.171169 | 0.05754356 | 1.171169 | 0.0411894 | 1.171169
|  | 0.01931364 | 1.207768 |  |  | 0.01931364 | 1.207768 | 0.05852534 | 1.207768 | 0.04328529 | 1.207768
|  | 0.01971008 | 1.244367 |  |  | 0.01971008 | 1.244367 | 0.05914794 | 1.244367 | 0.04441499 | 1.244367
|  | 0.02001281 | 1.280966 |  |  | 0.02001281 | 1.280966 | 0.06123078 | 1.280966 | 0.04485516 | 1.280966
|  | 0.02071554 | 1.317565 |  |  | 0.02071554 | 1.317565 | 0.06305749 | 1.317565 | 0.04496628 | 1.317565
|  | 0.02121185 | 1.354164 |  |  | 0.02121185 | 1.354164 | 0.06318766 | 1.354164 | 0.04538113 | 1.354164
|  | 0.02143146 | 1.390763 |  |  | 0.02143146 | 1.390763 | 0.06294427 | 1.390763 | 0.04721714 | 1.390763
|  | 0.02122612 | 1.427363 |  |  | 0.02122612 | 1.427363 | 0.06553003 | 1.427363 | 0.04671815 | 1.427363
|  | 0.02177509 | 1.463962 |  |  | 0.02177509 | 1.463962 | 0.06458225 | 1.463962 | 0.04869957 | 1.463962
|  | 0.0222272 | 1.500561 |  |  | 0.0222272 | 1.500561 | 0.06499903 | 1.500561 | 0.04884681 | 1.500561
|  | 0.02180237 | 1.53716 |  |  | 0.02180237 | 1.53716 | 0.06751355 | 1.53716 | 0.04959374 | 1.53716
|  | 0.02180371 | 1.573759 |  |  | 0.02180371 | 1.573759 | 0.06789054 | 1.573759 | 0.04937484 | 1.573759
|  | 0.0225101 | 1.610358 |  |  | 0.0225101 | 1.610358 | 0.06822657 | 1.610358 | 0.04909375 | 1.610358
|  | 0.02216629 | 1.646957 |  |  | 0.02216629 | 1.646957 | 0.06659404 | 1.646957 | 0.04982867 | 1.646957
|  | 0.0225713 | 1.683556 |  |  | 0.0225713 | 1.683556 | 0.06775271 | 1.683556 | 0.05004036 | 1.683556
|  | 0.0225874 | 1.720155 |  |  | 0.0225874 | 1.720155 | 0.06693474 | 1.720155 | 0.04979147 | 1.720155
|  | 0.02240287 | 1.756754 |  |  | 0.02240287 | 1.756754 | 0.0676817 | 1.756754 | 0.04945906 | 1.756754
|  | 0.02250439 | 1.793353 |  |  | 0.02250439 | 1.793353 | 0.06678681 | 1.793353 | 0.05051831 | 1.793353
|  | 0.02290651 | 1.829952 |  |  | 0.02290651 | 1.829952 | 0.06664325 | 1.829952 | 0.05150819 | 1.829952
|  | 0.02250249 | 1.866551 |  |  | 0.02250249 | 1.866551 | 0.06675064 | 1.866551 | 0.04984106 | 1.866551
|  | 0.02334049 | 1.90315 |  |  | 0.02334049 | 1.90315 | 0.06730474 | 1.90315 | 0.0515316 | 1.90315
|  | 0.02317075 | 1.939749 |  |  | 0.02317075 | 1.939749 | 0.06760754 | 1.939749 | 0.05025327 | 1.939749
|  | 0.02353065 | 1.976348 |  |  | 0.02353065 | 1.976348 | 0.06790732 | 1.976348 | 0.05204805 | 1.976348
|  | 0.02318117 | 2.012947 |  |  | 0.02318117 | 2.012947 | 0.06737508 | 2.012947 | 0.05056035 | 2.012947
|  | 0.02345111 | 2.049546 |  |  | 0.02345111 | 2.049546 | 0.06942862 | 2.049546 | 0.05117357 | 2.049546
|  | 0.02361967 | 2.086145 |  |  | 0.02361967 | 2.086145 | 0.06775517 | 2.086145 | 0.05174692 | 2.086145
|  | 0.02339384 | 2.122744 |  |  | 0.02339384 | 2.122744 | 0.06704156 | 2.122744 | 0.05271569 | 2.122744
|  | 0.02353985 | 2.159343 |  |  | 0.02353985 | 2.159343 | 0.06740532 | 2.159343 | 0.05100336 | 2.159343
|  | 0.02330565 | 2.195942 |  |  | 0.02330565 | 2.195942 | 0.06819923 | 2.195942 | 0.05227909 | 2.195942
|  | 0.02393295 | 2.232541 |  |  | 0.02393295 | 2.232541 | 0.06742628 | 2.232541 | 0.05171456 | 2.232541
|  | 0.023275 | 2.26914 |  |  | 0.023275 | 2.26914 | 0.06971188 | 2.26914 | 0.05187454 | 2.26914
|  | 0.02393035 | 2.305739 |  |  | 0.02393035 | 2.305739 | 0.06973192 | 2.305739 | 0.05192879 | 2.305739
|  | 0.02351146 | 2.342338 |  |  | 0.02351146 | 2.342338 | 0.06822873 | 2.342338 | 0.0520843 | 2.342338
|  | 0.02364007 | 2.378938 |  |  | 0.02364007 | 2.378938 | 0.06921831 | 2.378938 | 0.05305906 | 2.378938
|  | 0.02337445 | 2.415537 |  |  | 0.02337445 | 2.415537 | 0.06760455 | 2.415537 | 0.0525496 | 2.415537
|  | 0.0239319 | 2.452136 |  |  | 0.0239319 | 2.452136 | 0.06930779 | 2.452136 | 0.05168645 | 2.452136
|  | 0.0240006 | 2.488735 |  |  | 0.0240006 | 2.488735 | 0.0693507 | 2.488735 | 0.05210743 | 2.488735
|  | 0.0243112 | 2.525334 |  |  | 0.0243112 | 2.525334 | 0.06904349 | 2.525334 | 0.05189922 | 2.525334
|  | 0.02374829 | 2.561933 |  |  | 0.02374829 | 2.561933 | 0.06759051 | 2.561933 | 0.05220502 | 2.561933
|  | 0.02359225 | 2.598532 |  |  | 0.02359225 | 2.598532 | 0.06790827 | 2.598532 | 0.05360112 | 2.598532
|  | 0.02355274 | 2.635131 |  |  | 0.02355274 | 2.635131 | 0.06997046 | 2.635131 | 0.05390122 | 2.635131
|  | 0.02367454 | 2.67173 |  |  | 0.02367454 | 2.67173 | 0.06801181 | 2.67173 | 0.05234908 | 2.67173
|  | 0.02344016 | 2.708329 |  |  | 0.02344016 | 2.708329 | 0.06869873 | 2.708329 | 0.05327565 | 2.708329
|  | 0.02350807 | 2.744928 |  |  | 0.02350807 | 2.744928 | 0.06740874 | 2.744928 | 0.05225387 | 2.744928
|  | 0.02393707 | 2.781527 |  |  | 0.02393707 | 2.781527 | 0.06902733 | 2.781527 | 0.05299714 | 2.781527
|  | 0.0234514 | 2.818126 |  |  | 0.0234514 | 2.818126 | 0.06978036 | 2.818126 | 0.05247897 | 2.818126
|  | 0.02371296 | 2.854725 |  |  | 0.02371296 | 2.854725 | 0.06724132 | 2.854725 | 0.05323293 | 2.854725
|  | 0.02406421 | 2.891324 |  |  | 0.02406421 | 2.891324 | 0.06859132 | 2.891324 | 0.05241363 | 2.891324
|  | 0.02394717 | 2.927923 |  |  | 0.02394717 | 2.927923 | 0.06840324 | 2.927923 | 0.05106675 | 2.927923
|  | 0.02310566 | 2.964522 |  |  | 0.02310566 | 2.964522 | 0.06729979 | 2.964522 | 0.05097592 | 2.964522
|  | 0.02308575 | 3.001121 |  |  | 0.02308575 | 3.001121 | 0.06806277 | 3.001121 | 0.05083995 | 3.001121
|  | 0.02309147 | 3.03772 |  |  | 0.02309147 | 3.03772 | 0.06844257 | 3.03772 | 0.04979631 | 3.03772
|  | 0.02294576 | 3.074319 |  |  | 0.02294576 | 3.074319 | 0.0670685 | 3.074319 | 0.04992056 | 3.074319
|  | 0.02299081 | 3.110918 |  |  | 0.02299081 | 3.110918 | 0.06640836 | 3.110918 | 0.04872848 | 3.110918
|  | 0.02295308 | 3.147517 |  |  | 0.02295308 | 3.147517 | 0.06755625 | 3.147517 | 0.04742387 | 3.147517
|  | 0.02275755 | 3.184116 |  |  | 0.02275755 | 3.184116 | 0.06808512 | 3.184116 | 0.04706183 | 3.184116
|  | 0.02240545 | 3.220715 |  |  | 0.02240545 | 3.220715 | 0.06649926 | 3.220715 | 0.0464668 | 3.220715
|  | 0.0230051 | 3.257314 |  |  | 0.0230051 | 3.257314 | 0.067259 | 3.257314 | 0.04536964 | 3.257314
|  | 0.0224667 | 3.293914 |  |  | 0.0224667 | 3.293914 | 0.06513086 | 3.293914 | 0.04571584 | 3.293914
|  | 0.02214652 | 3.330513 |  |  | 0.02214652 | 3.330513 | 0.06655359 | 3.330513 | 0.04506398 | 3.330513
|  | 0.02234723 | 3.367112 |  |  | 0.02234723 | 3.367112 | 0.06510719 | 3.367112 | 0.04455574 | 3.367112
|  | 0.02170917 | 3.403711 |  |  | 0.02170917 | 3.403711 | 0.06482414 | 3.403711 | 0.0435238 | 3.403711
|  | 0.02193018 | 3.44031 |  |  | 0.02193018 | 3.44031 | 0.06463769 | 3.44031 | 0.04227732 | 3.44031
|  | 0.02161363 | 3.476909 |  |  | 0.02161363 | 3.476909 | 0.06464372 | 3.476909 | 0.04265869 | 3.476909
|  | 0.02124237 | 3.513508 |  |  | 0.02124237 | 3.513508 | 0.06556352 | 3.513508 | 0.04076031 | 3.513508
|  | 0.02112542 | 3.550107 |  |  | 0.02112542 | 3.550107 | 0.06421256 | 3.550107 | 0.04027157 | 3.550107
|  | 0.02112142 | 3.586706 |  |  | 0.02112142 | 3.586706 | 0.06336249 | 3.586706 | 0.04090121 | 3.586706
|  | 0.02119363 | 3.623305 |  |  | 0.02119363 | 3.623305 | 0.06415549 | 3.623305 | 0.03918674 | 3.623305
|  | 0.02144895 | 3.659904 |  |  | 0.02144895 | 3.659904 | 0.06234285 | 3.659904 | 0.03984049 | 3.659904
|  | 0.02100679 | 3.696503 |  |  | 0.02100679 | 3.696503 | 0.06348055 | 3.696503 | 0.0383953 | 3.696503
|  | 0.02122704 | 3.733102 |  |  | 0.02122704 | 3.733102 | 0.06354073 | 3.733102 | 0.03819659 | 3.733102
|  | 0.02119957 | 3.769701 |  |  | 0.02119957 | 3.769701 | 0.06138934 | 3.769701 | 0.0384437 | 3.769701
|  | 0.02072628 | 3.8063 |  |  | 0.02072628 | 3.8063 | 0.06137535 | 3.8063 | 0.03871652 | 3.8063
|  | 0.0206289 | 3.842899 |  |  | 0.0206289 | 3.842899 | 0.06150175 | 3.842899 | 0.03807332 | 3.842899
|  | 0.02056537 | 3.879498 |  |  | 0.02056537 | 3.879498 | 0.06259648 | 3.879498 | 0.03764238 | 3.879498
|  | 0.02059648 | 3.916097 |  |  | 0.02059648 | 3.916097 | 0.06227051 | 3.916097 | 0.03852081 | 3.916097
|  | 0.0205765 | 3.952696 |  |  | 0.0205765 | 3.952696 | 0.06158462 | 3.952696 | 0.03780021 | 3.952696
|  | 0.020915 | 3.989295 |  |  | 0.020915 | 3.989295 | 0.06039736 | 3.989295 | 0.03835067 | 3.989295
|  | 0.02040871 | 4.025894 |  |  | 0.02040871 | 4.025894 | 0.06058571 | 4.025894 | 0.03708922 | 4.025894
|  | 0.02014973 | 4.062493 |  |  | 0.02014973 | 4.062493 | 0.05926774 | 4.062493 | 0.03831384 | 4.062493
|  | 0.02013427 | 4.099092 |  |  | 0.02013427 | 4.099092 | 0.05980665 | 4.099092 | 0.03752934 | 4.099092
|  | 0.02074635 | 4.135691 |  |  | 0.02074635 | 4.135691 | 0.0576816 | 4.135691 | 0.03746389 | 4.135691
|  | 0.02020078 | 4.17229 |  |  | 0.02020078 | 4.17229 | 0.05827862 | 4.17229 | 0.03676767 | 4.17229
|  | 0.02034453 | 4.208889 |  |  | 0.02034453 | 4.208889 | 0.05726646 | 4.208889 | 0.03805408 | 4.208889
|  | 0.02056527 | 4.245489 |  |  | 0.02056527 | 4.245489 | 0.0579113 | 4.245489 | 0.03799724 | 4.245489
|  | 0.02025717 | 4.282088 |  |  | 0.02025717 | 4.282088 | 0.05701028 | 4.282088 | 0.03737055 | 4.282088
|  | 0.0204994 | 4.318687 |  |  | 0.0204994 | 4.318687 | 0.05662789 | 4.318687 | 0.03669605 | 4.318687
|  | 0.0202642 | 4.355286 |  |  | 0.0202642 | 4.355286 | 0.05459964 | 4.355286 | 0.03660752 | 4.355286
|  | 0.01988487 | 4.391885 |  |  | 0.01988487 | 4.391885 | 0.05385825 | 4.391885 | 0.03669408 | 4.391885
|  | 0.02000123 | 4.428484 |  |  | 0.02000123 | 4.428484 | 0.05376453 | 4.428484 | 0.03661291 | 4.428484
|  | 0.02012367 | 4.465083 |  |  | 0.02012367 | 4.465083 | 0.05250974 | 4.465083 | 0.03741521 | 4.465083
|  | 0.0202679 | 4.501682 |  |  | 0.0202679 | 4.501682 | 0.05305782 | 4.501682 | 0.03641095 | 4.501682
|  | 0.02028306 | 4.538281 |  |  | 0.02028306 | 4.538281 | 0.05321805 | 4.538281 | 0.03751484 | 4.538281
|  | 0.02034773 | 4.57488 |  |  | 0.02034773 | 4.57488 | 0.05249911 | 4.57488 | 0.03714064 | 4.57488
|  | 0.02004649 | 4.611479 |  |  | 0.02004649 | 4.611479 | 0.05025783 | 4.611479 | 0.03754381 | 4.611479
|  | 0.01963939 | 4.648078 |  |  | 0.01963939 | 4.648078 | 0.0506616 | 4.648078 | 0.03763924 | 4.648078
|  | 0.02021654 | 4.684677 |  |  | 0.02021654 | 4.684677 | 0.04958558 | 4.684677 | 0.03645892 | 4.684677
|  | 0.02014414 | 4.721276 |  |  | 0.02014414 | 4.721276 | 0.04885442 | 4.721276 | 0.03687262 | 4.721276
|  | 0.02017352 | 4.757875 |  |  | 0.02017352 | 4.757875 | 0.04803966 | 4.757875 | 0.03684001 | 4.757875
|  | 0.02017658 | 4.794474 |  |  | 0.02017658 | 4.794474 | 0.04692831 | 4.794474 | 0.03676666 | 4.794474
|  | 0.0196148 | 4.831073 |  |  | 0.0196148 | 4.831073 | 0.04650622 | 4.831073 | 0.03655775 | 4.831073
|  | 0.01971269 | 4.867672 |  |  | 0.01971269 | 4.867672 | 0.04618132 | 4.867672 | 0.03733772 | 4.867672
|  | 0.01996133 | 4.904271 |  |  | 0.01996133 | 4.904271 | 0.04688671 | 4.904271 | 0.03730778 | 4.904271
|  | 0.01997209 | 4.94087 |  |  | 0.01997209 | 4.94087 | 0.04507694 | 4.94087 | 0.03604528 | 4.94087
|  | 0.01959836 | 4.977469 |  |  | 0.01959836 | 4.977469 | 0.04453919 | 4.977469 | 0.03674221 | 4.977469
|  | 0.01995607 | 5.014068 |  |  | 0.01995607 | 5.014068 | 0.04464915 | 5.014068 | 0.03613841 | 5.014068
|  | 0.01927651 | 5.050667 |  |  | 0.01927651 | 5.050667 | 0.04310527 | 5.050667 | 0.03648894 | 5.050667
|  | 0.01987723 | 5.087266 |  |  | 0.01987723 | 5.087266 | 0.04312308 | 5.087266 | 0.03704555 | 5.087266
|  | 0.01963456 | 5.123865 |  |  | 0.01963456 | 5.123865 | 0.04314434 | 5.123865 | 0.03688316 | 5.123865
|  | 0.0197371 | 5.160464 |  |  | 0.0197371 | 5.160464 | 0.04168475 | 5.160464 | 0.03606936 | 5.160464
|  | 0.0196814 | 5.197064 |  |  | 0.0196814 | 5.197064 | 0.04217602 | 5.197064 | 0.03567919 | 5.197064
|  | 0.01954883 | 5.233663 |  |  | 0.01954883 | 5.233663 | 0.04132297 | 5.233663 | 0.03638946 | 5.233663
|  | 0.01945443 | 5.270262 |  |  | 0.01945443 | 5.270262 | 0.04077272 | 5.270262 | 0.03592077 | 5.270262
|  | 0.01945484 | 5.306861 |  |  | 0.01945484 | 5.306861 | 0.0406399 | 5.306861 | 0.03673457 | 5.306861
|  | 0.01925315 | 5.34346 |  |  | 0.01925315 | 5.34346 | 0.04081477 | 5.34346 | 0.03655545 | 5.34346
|  | 0.01939054 | 5.380059 |  |  | 0.01939054 | 5.380059 | 0.0402873 | 5.380059 | 0.03554323 | 5.380059
|  | 0.01937722 | 5.416658 |  |  | 0.01937722 | 5.416658 | 0.0401933 | 5.416658 | 0.03533256 | 5.416658
|  | 0.01906048 | 5.453257 |  |  | 0.01906048 | 5.453257 | 0.03866098 | 5.453257 | 0.03551375 | 5.453257
|  | 0.01919087 | 5.489856 |  |  | 0.01919087 | 5.489856 | 0.03909994 | 5.489856 | 0.03575125 | 5.489856
|  | 0.01901521 | 5.526455 |  |  | 0.01901521 | 5.526455 | 0.03924347 | 5.526455 | 0.0357019 | 5.526455
|  | 0.01891991 | 5.563054 |  |  | 0.01891991 | 5.563054 | 0.03893215 | 5.563054 | 0.03495537 | 5.563054
|  | 0.01844657 | 5.599653 |  |  | 0.01844657 | 5.599653 | 0.03809146 | 5.599653 | 0.03612898 | 5.599653
|  | 0.01845205 | 5.636252 |  |  | 0.01845205 | 5.636252 | 0.03787766 | 5.636252 | 0.03582777 | 5.636252
|  | 0.01859989 | 5.672851 |  |  | 0.01859989 | 5.672851 | 0.03710179 | 5.672851 | 0.03496552 | 5.672851
|  | 0.01871445 | 5.70945 |  |  | 0.01871445 | 5.70945 | 0.03660755 | 5.70945 | 0.0349 | 5.70945
|  | 0.01870499 | 5.746049 |  |  | 0.01870499 | 5.746049 | 0.0373325 | 5.746049 | 0.03478311 | 5.746049
|  | 0.01848789 | 5.782648 |  |  | 0.01848789 | 5.782648 | 0.03687105 | 5.782648 | 0.03526016 | 5.782648
|  | 0.01824468 | 5.819247 |  |  | 0.01824468 | 5.819247 | 0.03674678 | 5.819247 | 0.03529919 | 5.819247
|  | 0.0182847 | 5.855846 |  |  | 0.0182847 | 5.855846 | 0.03516088 | 5.855846 | 0.0349248 | 5.855846
|  | 0.01778175 | 5.892445 |  |  | 0.01778175 | 5.892445 | 0.03500302 | 5.892445 | 0.03528473 | 5.892445
|  | 0.01761704 | 5.929044 |  |  | 0.01761704 | 5.929044 | 0.03513059 | 5.929044 | 0.03417379 | 5.929044
|  | 0.01799423 | 5.965643 |  |  | 0.01799423 | 5.965643 | 0.03483008 | 5.965643 | 0.03497808 | 5.965643
|  | 0.01747955 | 6.002242 |  |  | 0.01747955 | 6.002242 | 0.03507912 | 6.002242 | 0.03444067 | 6.002242
|  | 0.01797192 | 6.038841 |  |  | 0.01797192 | 6.038841 | 0.03400901 | 6.038841 | 0.03360561 | 6.038841
|  | 0.01763285 | 6.07544 |  |  | 0.01763285 | 6.07544 | 0.03452923 | 6.07544 | 0.03402622 | 6.07544
|  | 0.01735001 | 6.11204 |  |  | 0.01735001 | 6.11204 | 0.03321356 | 6.11204 | 0.03391582 | 6.11204
|  | 0.01764361 | 6.148639 |  |  | 0.01764361 | 6.148639 | 0.03281285 | 6.148639 | 0.0343998 | 6.148639
|  | 0.01704003 | 6.185238 |  |  | 0.01704003 | 6.185238 | 0.03340496 | 6.185238 | 0.03308036 | 6.185238
|  | 0.01714585 | 6.221837 |  |  | 0.01714585 | 6.221837 | 0.03207162 | 6.221837 | 0.03396677 | 6.221837
|  | 0.01711392 | 6.258436 |  |  | 0.01711392 | 6.258436 | 0.0330635 | 6.258436 | 0.03283519 | 6.258436
|  | 0.01689144 | 6.295035 |  |  | 0.01689144 | 6.295035 | 0.0327358 | 6.295035 | 0.03268635 | 6.295035
|  | 0.01708365 | 6.331634 |  |  | 0.01708365 | 6.331634 | 0.03178201 | 6.331634 | 0.03313375 | 6.331634
|  | 0.01666269 | 6.368233 |  |  | 0.01666269 | 6.368233 | 0.03127963 | 6.368233 | 0.03243214 | 6.368233
|  | 0.01659932 | 6.404832 |  |  | 0.01659932 | 6.404832 | 0.03168985 | 6.404832 | 0.03350933 | 6.404832
|  | 0.01643896 | 6.441431 |  |  | 0.01643896 | 6.441431 | 0.03070475 | 6.441431 | 0.03257864 | 6.441431
|  | 0.01634246 | 6.47803 |  |  | 0.01634246 | 6.47803 | 0.03115748 | 6.47803 | 0.03277381 | 6.47803
|  | 0.01632614 | 6.514629 |  |  | 0.01632614 | 6.514629 | 0.03098884 | 6.514629 | 0.03293188 | 6.514629
|  | 0.0159315 | 6.551228 |  |  | 0.0159315 | 6.551228 | 0.03035215 | 6.551228 | 0.03268836 | 6.551228
|  | 0.01617654 | 6.587827 |  |  | 0.01617654 | 6.587827 | 0.02995093 | 6.587827 | 0.03249481 | 6.587827
|  | 0.01568954 | 6.624426 |  |  | 0.01568954 | 6.624426 | 0.02990736 | 6.624426 | 0.03227762 | 6.624426
|  | 0.01591659 | 6.661025 |  |  | 0.01591659 | 6.661025 | 0.02952278 | 6.661025 | 0.03227068 | 6.661025
|  | 0.01557174 | 6.697624 |  |  | 0.01557174 | 6.697624 | 0.02958417 | 6.697624 | 0.03193393 | 6.697624
|  | 0.0155283 | 6.734223 |  |  | 0.0155283 | 6.734223 | 0.02897531 | 6.734223 | 0.03120038 | 6.734223
|  | 0.01557947 | 6.770822 |  |  | 0.01557947 | 6.770822 | 0.02861694 | 6.770822 | 0.03156839 | 6.770822
|  | 0.01551603 | 6.807421 |  |  | 0.01551603 | 6.807421 | 0.0283926 | 6.807421 | 0.03172833 | 6.807421
|  | 0.01514938 | 6.84402 |  |  | 0.01514938 | 6.84402 | 0.02907752 | 6.84402 | 0.03048944 | 6.84402
|  | 0.01491448 | 6.880619 |  |  | 0.01491448 | 6.880619 | 0.02856458 | 6.880619 | 0.03134153 | 6.880619
|  | 0.01478884 | 6.917218 |  |  | 0.01478884 | 6.917218 | 0.02874058 | 6.917218 | 0.03068953 | 6.917218
|  | 0.01478405 | 6.953817 |  |  | 0.01478405 | 6.953817 | 0.0285374 | 6.953817 | 0.03113727 | 6.953817
|  | 0.01482029 | 6.990416 |  |  | 0.01482029 | 6.990416 | 0.02831935 | 6.990416 | 0.03040844 | 6.990416
|  | 0.0144692 | 7.027015 |  |  | 0.0144692 | 7.027015 | 0.02759687 | 7.027015 | 0.03007958 | 7.027015
|  | 0.0142313 | 7.063615 |  |  | 0.0142313 | 7.063615 | 0.02807053 | 7.063615 | 0.03017979 | 7.063615
|  | 0.01428549 | 7.100214 |  |  | 0.01428549 | 7.100214 | 0.02800009 | 7.100214 | 0.02984035 | 7.100214
|  | 0.0138258 | 7.136813 |  |  | 0.0138258 | 7.136813 | 0.02703385 | 7.136813 | 0.02984869 | 7.136813
|  | 0.01406858 | 7.173412 |  |  | 0.01406858 | 7.173412 | 0.02677626 | 7.173412 | 0.03013144 | 7.173412
|  | 0.01376181 | 7.210011 |  |  | 0.01376181 | 7.210011 | 0.02723086 | 7.210011 | 0.02904648 | 7.210011
|  | 0.01373952 | 7.24661 |  |  | 0.01373952 | 7.24661 | 0.02685928 | 7.24661 | 0.02919952 | 7.24661
|  | 0.01340519 | 7.283209 |  |  | 0.01340519 | 7.283209 | 0.02695835 | 7.283209 | 0.02881586 | 7.283209