## 1
Общество с ограниченной ответственностью "Инженерная геология" (ООО "ИнжГео") | [8 empty] | Общество с ограниченной ответственностью "Инженерная геология" (ООО "ИнжГео")
Юр. адрес: 117279, г. Москва, ул. Миклухо-Маклая, 36 а, этаж 5, пом. XXIII к. 76-84 | [8 empty] | Юр. адрес: 117279, г. Москва, ул. Миклухо-Маклая, 36 а, этаж 5, пом. XXIII к. 76-84
Телефон/факс +7 (495) 132-30-00, Адрес электронной почты inbox@inj-geo.ru | [8 empty] | Телефон/факс +7 (495) 132-30-00, Адрес электронной почты inbox@inj-geo.ru
Испытательная лаборатория ООО «ИнжГео» | [8 empty] | Испытательная лаборатория ООО «ИнжГео»
Адрес места осуществления деятельности лаборатории: г. Москва, просп. Вернадского, д. 51, стр. 1 | [8 empty] | Адрес места осуществления деятельности лаборатории: г. Москва, просп. Вернадского, д. 51, стр. 1
Телефон +7(910)4557682, E-mail: slg85@mail.ru | [8 empty] | Телефон +7(910)4557682, E-mail: slg85@mail.ru
Протокол испытаний № 13-63/29 от 27-11-2022
Наименование и адрес заказчика: ООО Регионстрой
Наименование объекта: Переход трубопровода через р. Енисей
Наименование используемого метода/методики: ГОСТ 12248.4-2020 | [8 empty] | Наименование используемого метода/методики: ГОСТ 12248.3-2020
Условия проведения испытания: температура окружающей среды (18 - 25)0С, влажность воздуха (40 - 75)% | [8 empty] | Условия проведения испытания: температура окружающей среды (18 - 25)0С, влажность воздуха (40 - 75)%
Дата получение объекта подлежащего испытаниям: 31-10-2022
Дата испытания: 25.10.2022-19.11.2029
Испытание грунтов методом трехосного сжатия | [8 empty] | Испытание грунтов методом одноплоскостного среза
Лабораторный номер: |  |  |  | We, д.е. = |  |  |  |  | Лабораторный номер: |  | 1064 |  |  |  | We, д.е. = | 0.40550841
Номер скважины: |  |  |  | ρ, г/см3 = |  |  |  |  | Номер скважины: |  | BH-098 |  |  |  | ρ, г/см3 = | 1.9
Глубина отбора, м: |  |  |  | ρs, г/см3 = |  |  |  |  | Глубина отбора, м: |  | 2.4 |  |  |  | ρs, г/см3 = | 2.7
Наименование грунта: |  |  |  | e, д.е. = |  |  |  |  | Наименование грунта: |  | Суглинок, после оттаивания текучий, легкий песчанистый |  |  |  | e, д.е. = | 1.193568
Схема проведения опыта: |  |  |  | IL, д.е. = |  |  |  |  | Схема проведения опыта: |  | КД |  |  |  | IL, д.е. = | 1.09
Результаты испытаний | [8 empty] | Результаты испытаний
[10 empty] | Нормальное напряжение σ, МПа | Касательное напряжение t, МПа | tg ϕ | Угол внутреннего трения ϕ, град. | Удельное сцепление C, МПа
[10 empty] | 0.1 | 0.02557307 | [5 empty] | 1
[10 empty] | 0.15 | 0.0708596
[10 empty] | 0.2 | 0.05614614
Эффективные значения угла внутреннего трения и удельного сцепления ϕ', С'
[10 empty] | ϕ', град. = | 17
[10 empty] | С', МПа = | 0.005
| Исполнитель: |  |  |  | Морозов Д.С. |  |  |  |  | Исполнитель: |  |  |  |  | Морозов Д.С.
| Начальник исп. лаборатории: |  |  |  | Семиколенова Л.Г. |  |  |  |  | Начальник исп. лаборатории: |  |  |  |  | Семиколенова Л.Г.
Лист 1 , всего листов 2 | [8 empty] | Лист 2 , всего листов 2
Частичное воспроизведение протокола испытаний без письменного разрешения ООО «ИнжГео» ЗАПРЕЩАЕТСЯ | [8 empty] | Частичное воспроизведение протокола испытаний без письменного разрешения ООО «ИнжГео» ЗАПРЕЩАЕТСЯ
|  | второй график |  | первый график
|  | dev | eps | sigma |  | dev1 | eps1 | dev2 | eps2 | dev3 | eps3
|  | 0 | 0 |  |  | 0 | 0 | 0 | 0 | 0 | 0
|  | 0.0006980833 | 0.03659904 |  |  | 0.0006980833 | 0.03659904 | 0.00196879 | 0.03659904 | 0.001551435 | 0.03659904
|  | 0.001431495 | 0.07319808 |  |  | 0.001431495 | 0.07319808 | 0.003849324 | 0.07319808 | 0.003054621 | 0.07319808
|  | 0.002112192 | 0.1097971 |  |  | 0.002112192 | 0.1097971 | 0.005914462 | 0.1097971 | 0.004548036 | 0.1097971
|  | 0.002778424 | 0.1463962 |  |  | 0.002778424 | 0.1463962 | 0.007896741 | 0.1463962 | 0.00622284 | 0.1463962
|  | 0.003517539 | 0.1829952 |  |  | 0.003517539 | 0.1829952 | 0.009719659 | 0.1829952 | 0.007663273 | 0.1829952
|  | 0.004229392 | 0.2195942 |  |  | 0.004229392 | 0.2195942 | 0.01163006 | 0.2195942 | 0.00934617 | 0.2195942
|  | 0.005010719 | 0.2561933 |  |  | 0.005010719 | 0.2561933 | 0.01371139 | 0.2561933 | 0.01058216 | 0.2561933
|  | 0.005513453 | 0.2927923 |  |  | 0.005513453 | 0.2927923 | 0.0156717 | 0.2927923 | 0.0121171 | 0.2927923
|  | 0.006357232 | 0.3293914 |  |  | 0.006357232 | 0.3293914 | 0.01768962 | 0.3293914 | 0.0136922 | 0.3293914
|  | 0.007041336 | 0.3659904 |  |  | 0.007041336 | 0.3659904 | 0.01931021 | 0.3659904 | 0.0156365 | 0.3659904
|  | 0.007672899 | 0.4025894 |  |  | 0.007672899 | 0.4025894 | 0.02114187 | 0.4025894 | 0.01688628 | 0.4025894
|  | 0.008399569 | 0.4391885 |  |  | 0.008399569 | 0.4391885 | 0.0234469 | 0.4391885 | 0.01849621 | 0.4391885
|  | 0.00921046 | 0.4757875 |  |  | 0.00921046 | 0.4757875 | 0.02534082 | 0.4757875 | 0.01990276 | 0.4757875
|  | 0.01010858 | 0.5123865 |  |  | 0.01010858 | 0.5123865 | 0.02803113 | 0.5123865 | 0.02196616 | 0.5123865
|  | 0.01088859 | 0.5489856 |  |  | 0.01088859 | 0.5489856 | 0.02931667 | 0.5489856 | 0.02313003 | 0.5489856
|  | 0.01166738 | 0.5855846 |  |  | 0.01166738 | 0.5855846 | 0.03204143 | 0.5855846 | 0.0254254 | 0.5855846
|  | 0.01214066 | 0.6221837 |  |  | 0.01214066 | 0.6221837 | 0.03443001 | 0.6221837 | 0.02695159 | 0.6221837
|  | 0.01311962 | 0.6587827 |  |  | 0.01311962 | 0.6587827 | 0.03559921 | 0.6587827 | 0.02849721 | 0.6587827
|  | 0.01377498 | 0.6953817 |  |  | 0.01377498 | 0.6953817 | 0.03706579 | 0.6953817 | 0.03048597 | 0.6953817
|  | 0.01431395 | 0.7319808 |  |  | 0.01431395 | 0.7319808 | 0.04014663 | 0.7319808 | 0.03096659 | 0.7319808
|  | 0.01464475 | 0.7685798 |  |  | 0.01464475 | 0.7685798 | 0.04064773 | 0.7685798 | 0.03299996 | 0.7685798
|  | 0.01556885 | 0.8051789 |  |  | 0.01556885 | 0.8051789 | 0.04244221 | 0.8051789 | 0.03385282 | 0.8051789
|  | 0.01597138 | 0.8417779 |  |  | 0.01597138 | 0.8417779 | 0.04474675 | 0.8417779 | 0.0344933 | 0.8417779
|  | 0.01648005 | 0.8783769 |  |  | 0.01648005 | 0.8783769 | 0.04512294 | 0.8783769 | 0.03574127 | 0.8783769
|  | 0.01713258 | 0.914976 |  |  | 0.01713258 | 0.914976 | 0.04715913 | 0.914976 | 0.03749076 | 0.914976
|  | 0.01735886 | 0.951575 |  |  | 0.01735886 | 0.951575 | 0.04811347 | 0.951575 | 0.03787009 | 0.951575
|  | 0.01793197 | 0.9881741 |  |  | 0.01793197 | 0.9881741 | 0.04948698 | 0.9881741 | 0.0397462 | 0.9881741
|  | 0.01814189 | 1.024773 |  |  | 0.01814189 | 1.024773 | 0.05034738 | 1.024773 | 0.04097721 | 1.024773
|  | 0.01841211 | 1.061372 |  |  | 0.01841211 | 1.061372 | 0.05274296 | 1.061372 | 0.04192142 | 1.061372
|  | 0.01945493 | 1.097971 |  |  | 0.01945493 | 1.097971 | 0.05335855 | 1.097971 | 0.04246503 | 1.097971
|  | 0.01944906 | 1.13457 |  |  | 0.01944906 | 1.13457 | 0.05580379 | 1.13457 | 0.04446259 | 1.13457
|  | 0.02000543 | 1.171169 |  |  | 0.02000543 | 1.171169 | 0.05637077 | 1.171169 | 0.04399035 | 1.171169
|  | 0.02023055 | 1.207768 |  |  | 0.02023055 | 1.207768 | 0.05753334 | 1.207768 | 0.04483818 | 1.207768
|  | 0.02042432 | 1.244367 |  |  | 0.02042432 | 1.244367 | 0.05777163 | 1.244367 | 0.04588637 | 1.244367
|  | 0.02094192 | 1.280966 |  |  | 0.02094192 | 1.280966 | 0.06036118 | 1.280966 | 0.04789673 | 1.280966
|  | 0.02130531 | 1.317565 |  |  | 0.02130531 | 1.317565 | 0.06141675 | 1.317565 | 0.04845427 | 1.317565
|  | 0.02145464 | 1.354164 |  |  | 0.02145464 | 1.354164 | 0.06092494 | 1.354164 | 0.04886678 | 1.354164
|  | 0.0224764 | 1.390763 |  |  | 0.0224764 | 1.390763 | 0.06182142 | 1.390763 | 0.04983671 | 1.390763
|  | 0.02235331 | 1.427363 |  |  | 0.02235331 | 1.427363 | 0.06319598 | 1.427363 | 0.051146 | 1.427363
|  | 0.02295506 | 1.463962 |  |  | 0.02295506 | 1.463962 | 0.06465214 | 1.463962 | 0.05151138 | 1.463962
|  | 0.02246883 | 1.500561 |  |  | 0.02246883 | 1.500561 | 0.06466926 | 1.500561 | 0.05152109 | 1.500561
|  | 0.02354123 | 1.53716 |  |  | 0.02354123 | 1.53716 | 0.06604183 | 1.53716 | 0.0522027 | 1.53716
|  | 0.02341556 | 1.573759 |  |  | 0.02341556 | 1.573759 | 0.06549463 | 1.573759 | 0.05156283 | 1.573759
|  | 0.0230794 | 1.610358 |  |  | 0.0230794 | 1.610358 | 0.06456954 | 1.610358 | 0.05210201 | 1.610358
|  | 0.02381966 | 1.646957 |  |  | 0.02381966 | 1.646957 | 0.06727535 | 1.646957 | 0.05177303 | 1.646957
|  | 0.02360567 | 1.683556 |  |  | 0.02360567 | 1.683556 | 0.06703035 | 1.683556 | 0.05254575 | 1.683556
|  | 0.02426226 | 1.720155 |  |  | 0.02426226 | 1.720155 | 0.06728808 | 1.720155 | 0.05218953 | 1.720155
|  | 0.02397622 | 1.756754 |  |  | 0.02397622 | 1.756754 | 0.06586355 | 1.756754 | 0.05363809 | 1.756754
|  | 0.02384734 | 1.793353 |  |  | 0.02384734 | 1.793353 | 0.06866596 | 1.793353 | 0.05314514 | 1.793353
|  | 0.0243475 | 1.829952 |  |  | 0.0243475 | 1.829952 | 0.06703193 | 1.829952 | 0.05376087 | 1.829952
|  | 0.02390734 | 1.866551 |  |  | 0.02390734 | 1.866551 | 0.06908155 | 1.866551 | 0.05507519 | 1.866551
|  | 0.02481024 | 1.90315 |  |  | 0.02481024 | 1.90315 | 0.06765616 | 1.90315 | 0.05329292 | 1.90315
|  | 0.02476475 | 1.939749 |  |  | 0.02476475 | 1.939749 | 0.0684879 | 1.939749 | 0.05430161 | 1.939749
|  | 0.02442867 | 1.976348 |  |  | 0.02442867 | 1.976348 | 0.06842908 | 1.976348 | 0.05435555 | 1.976348
|  | 0.02514364 | 2.012947 |  |  | 0.02514364 | 2.012947 | 0.06995792 | 2.012947 | 0.05473822 | 2.012947
|  | 0.02534297 | 2.049546 |  |  | 0.02534297 | 2.049546 | 0.06863862 | 2.049546 | 0.0557199 | 2.049546
|  | 0.02495343 | 2.086145 |  |  | 0.02495343 | 2.086145 | 0.06978326 | 2.086145 | 0.05527131 | 2.086145
|  | 0.02478401 | 2.122744 |  |  | 0.02478401 | 2.122744 | 0.07083337 | 2.122744 | 0.05478916 | 2.122744
|  | 0.02522296 | 2.159343 |  |  | 0.02522296 | 2.159343 | 0.06865687 | 2.159343 | 0.05576382 | 2.159343
|  | 0.02495314 | 2.195942 |  |  | 0.02495314 | 2.195942 | 0.06935165 | 2.195942 | 0.05582466 | 2.195942
|  | 0.02493431 | 2.232541 |  |  | 0.02493431 | 2.232541 | 0.07151409 | 2.232541 | 0.05520217 | 2.232541
|  | 0.02577673 | 2.26914 |  |  | 0.02577673 | 2.26914 | 0.07130789 | 2.26914 | 0.05542619 | 2.26914
|  | 0.02585765 | 2.305739 |  |  | 0.02585765 | 2.305739 | 0.07087057 | 2.305739 | 0.05664659 | 2.305739
|  | 0.02557218 | 2.342338 |  |  | 0.02557218 | 2.342338 | 0.07182049 | 2.342338 | 0.05589877 | 2.342338
|  | 0.02564664 | 2.378938 |  |  | 0.02564664 | 2.378938 | 0.06995025 | 2.378938 | 0.05532797 | 2.378938
|  | 0.02516771 | 2.415537 |  |  | 0.02516771 | 2.415537 | 0.06972066 | 2.415537 | 0.0564086 | 2.415537
|  | 0.02603812 | 2.452136 |  |  | 0.02603812 | 2.452136 | 0.07228228 | 2.452136 | 0.05595682 | 2.452136
|  | 0.02583637 | 2.488735 |  |  | 0.02583637 | 2.488735 | 0.07093358 | 2.488735 | 0.05692619 | 2.488735
|  | 0.02554879 | 2.525334 |  |  | 0.02554879 | 2.525334 | 0.07040818 | 2.525334 | 0.056784 | 2.525334
|  | 0.02598666 | 2.561933 |  |  | 0.02598666 | 2.561933 | 0.07179843 | 2.561933 | 0.05559397 | 2.561933
|  | 0.02624527 | 2.598532 |  |  | 0.02624527 | 2.598532 | 0.07146304 | 2.598532 | 0.0558222 | 2.598532
|  | 0.02626503 | 2.635131 |  |  | 0.02626503 | 2.635131 | 0.0711688 | 2.635131 | 0.05711769 | 2.635131
|  | 0.02557307 | 2.67173 |  |  | 0.02557307 | 2.67173 | 0.0708596 | 2.67173 | 0.05614614 | 2.67173
|  | 0.02552192 | 2.708329 |  |  | 0.02552192 | 2.708329 | 0.07084543 | 2.708329 | 0.05702763 | 2.708329
|  | 0.02547936 | 2.744928 |  |  | 0.02547936 | 2.744928 | 0.07042849 | 2.744928 | 0.05771632 | 2.744928
|  | 0.02622877 | 2.781527 |  |  | 0.02622877 | 2.781527 | 0.07082986 | 2.781527 | 0.05723989 | 2.781527
|  | 0.02592419 | 2.818126 |  |  | 0.02592419 | 2.818126 | 0.07242399 | 2.818126 | 0.05602105 | 2.818126
|  | 0.02554526 | 2.854725 |  |  | 0.02554526 | 2.854725 | 0.07135627 | 2.854725 | 0.05750862 | 2.854725
|  | 0.02566424 | 2.891324 |  |  | 0.02566424 | 2.891324 | 0.07256325 | 2.891324 | 0.05744102 | 2.891324
|  | 0.02622424 | 2.927923 |  |  | 0.02622424 | 2.927923 | 0.07009726 | 2.927923 | 0.05679638 | 2.927923
|  | 0.02550062 | 2.964522 |  |  | 0.02550062 | 2.964522 | 0.07140366 | 2.964522 | 0.05680573 | 2.964522
|  | 0.0256748 | 3.001121 |  |  | 0.0256748 | 3.001121 | 0.0715574 | 3.001121 | 0.05567223 | 3.001121
|  | 0.02601913 | 3.03772 |  |  | 0.02601913 | 3.03772 | 0.07200838 | 3.03772 | 0.05649501 | 3.03772
|  | 0.02594322 | 3.074319 |  |  | 0.02594322 | 3.074319 | 0.07143654 | 3.074319 | 0.05679305 | 3.074319
|  | 0.02532154 | 3.110918 |  |  | 0.02532154 | 3.110918 | 0.07026898 | 3.110918 | 0.05552879 | 3.110918
|  | 0.02524939 | 3.147517 |  |  | 0.02524939 | 3.147517 | 0.07029497 | 3.147517 | 0.05645349 | 3.147517
|  | 0.02590464 | 3.184116 |  |  | 0.02590464 | 3.184116 | 0.07005984 | 3.184116 | 0.05520408 | 3.184116
|  | 0.02564526 | 3.220715 |  |  | 0.02564526 | 3.220715 | 0.07050425 | 3.220715 | 0.0548697 | 3.220715
|  | 0.02523042 | 3.257314 |  |  | 0.02523042 | 3.257314 | 0.06946664 | 3.257314 | 0.05431478 | 3.257314
|  | 0.02575031 | 3.293914 |  |  | 0.02575031 | 3.293914 | 0.0679012 | 3.293914 | 0.0558137 | 3.293914
|  | 0.02571014 | 3.330513 |  |  | 0.02571014 | 3.330513 | 0.0682345 | 3.330513 | 0.05451869 | 3.330513
|  | 0.02542692 | 3.367112 |  |  | 0.02542692 | 3.367112 | 0.06976762 | 3.367112 | 0.05568763 | 3.367112
|  | 0.02552163 | 3.403711 |  |  | 0.02552163 | 3.403711 | 0.06737531 | 3.403711 | 0.05414856 | 3.403711
|  | 0.02493317 | 3.44031 |  |  | 0.02493317 | 3.44031 | 0.06819089 | 3.44031 | 0.05425113 | 3.44031
|  | 0.02545233 | 3.476909 |  |  | 0.02545233 | 3.476909 | 0.06647485 | 3.476909 | 0.05509244 | 3.476909
|  | 0.02497271 | 3.513508 |  |  | 0.02497271 | 3.513508 | 0.06624825 | 3.513508 | 0.05355232 | 3.513508
|  | 0.02464283 | 3.550107 |  |  | 0.02464283 | 3.550107 | 0.06808086 | 3.550107 | 0.05463349 | 3.550107
|  | 0.02532374 | 3.586706 |  |  | 0.02532374 | 3.586706 | 0.06720171 | 3.586706 | 0.05401888 | 3.586706
|  | 0.02457036 | 3.623305 |  |  | 0.02457036 | 3.623305 | 0.06624633 | 3.623305 | 0.0534675 | 3.623305
|  | 0.02498124 | 3.659904 |  |  | 0.02498124 | 3.659904 | 0.06628316 | 3.659904 | 0.05240555 | 3.659904
|  | 0.02517934 | 3.696503 |  |  | 0.02517934 | 3.696503 | 0.06688943 | 3.696503 | 0.05238578 | 3.696503
|  | 0.02445717 | 3.733102 |  |  | 0.02445717 | 3.733102 | 0.06645943 | 3.733102 | 0.05263899 | 3.733102
|  | 0.02518876 | 3.769701 |  |  | 0.02518876 | 3.769701 | 0.06550035 | 3.769701 | 0.05280355 | 3.769701
|  | 0.02476924 | 3.8063 |  |  | 0.02476924 | 3.8063 | 0.06563528 | 3.8063 | 0.05242575 | 3.8063
|  | 0.02465389 | 3.842899 |  |  | 0.02465389 | 3.842899 | 0.06615624 | 3.842899 | 0.05182208 | 3.842899
|  | 0.02424869 | 3.879498 |  |  | 0.02424869 | 3.879498 | 0.06496472 | 3.879498 | 0.05161624 | 3.879498
|  | 0.02501113 | 3.916097 |  |  | 0.02501113 | 3.916097 | 0.06447145 | 3.916097 | 0.0507104 | 3.916097
|  | 0.02491735 | 3.952696 |  |  | 0.02491735 | 3.952696 | 0.06415676 | 3.952696 | 0.05192456 | 3.952696
|  | 0.02422085 | 3.989295 |  |  | 0.02422085 | 3.989295 | 0.06453737 | 3.989295 | 0.05144126 | 3.989295
|  | 0.02426449 | 4.025894 |  |  | 0.02426449 | 4.025894 | 0.06411365 | 4.025894 | 0.05036676 | 4.025894
|  | 0.02434351 | 4.062493 |  |  | 0.02434351 | 4.062493 | 0.06553385 | 4.062493 | 0.05015554 | 4.062493
|  | 0.02436965 | 4.099092 |  |  | 0.02436965 | 4.099092 | 0.06325908 | 4.099092 | 0.04984691 | 4.099092
|  | 0.02373544 | 4.135691 |  |  | 0.02373544 | 4.135691 | 0.06477823 | 4.135691 | 0.04851684 | 4.135691
|  | 0.0235389 | 4.17229 |  |  | 0.0235389 | 4.17229 | 0.06325865 | 4.17229 | 0.04838552 | 4.17229
|  | 0.02345785 | 4.208889 |  |  | 0.02345785 | 4.208889 | 0.0624155 | 4.208889 | 0.04832731 | 4.208889
|  | 0.0231298 | 4.245489 |  |  | 0.0231298 | 4.245489 | 0.06235011 | 4.245489 | 0.04767352 | 4.245489
|  | 0.02308113 | 4.282088 |  |  | 0.02308113 | 4.282088 | 0.0632443 | 4.282088 | 0.04648527 | 4.282088
|  | 0.02327616 | 4.318687 |  |  | 0.02327616 | 4.318687 | 0.06225205 | 4.318687 | 0.04605698 | 4.318687
|  | 0.02291294 | 4.355286 |  |  | 0.02291294 | 4.355286 | 0.06196298 | 4.355286 | 0.04554981 | 4.355286
|  | 0.02215126 | 4.391885 |  |  | 0.02215126 | 4.391885 | 0.06324857 | 4.391885 | 0.0446517 | 4.391885
|  | 0.02249803 | 4.428484 |  |  | 0.02249803 | 4.428484 | 0.06155481 | 4.428484 | 0.04454515 | 4.428484
|  | 0.02211255 | 4.465083 |  |  | 0.02211255 | 4.465083 | 0.06296907 | 4.465083 | 0.04288951 | 4.465083
|  | 0.02193312 | 4.501682 |  |  | 0.02193312 | 4.501682 | 0.0631216 | 4.501682 | 0.04175245 | 4.501682
|  | 0.02141392 | 4.538281 |  |  | 0.02141392 | 4.538281 | 0.06302534 | 4.538281 | 0.04143127 | 4.538281
|  | 0.02163995 | 4.57488 |  |  | 0.02163995 | 4.57488 | 0.06107928 | 4.57488 | 0.04058767 | 4.57488
|  | 0.02152156 | 4.611479 |  |  | 0.02152156 | 4.611479 | 0.06269936 | 4.611479 | 0.04014584 | 4.611479
|  | 0.02143084 | 4.648078 |  |  | 0.02143084 | 4.648078 | 0.06212162 | 4.648078 | 0.0402028 | 4.648078
|  | 0.02095819 | 4.684677 |  |  | 0.02095819 | 4.684677 | 0.06218365 | 4.684677 | 0.03961883 | 4.684677
|  | 0.02026753 | 4.721276 |  |  | 0.02026753 | 4.721276 | 0.06216315 | 4.721276 | 0.0388964 | 4.721276
|  | 0.02034556 | 4.757875 |  |  | 0.02034556 | 4.757875 | 0.06009194 | 4.757875 | 0.03749235 | 4.757875
|  | 0.02019786 | 4.794474 |  |  | 0.02019786 | 4.794474 | 0.06072245 | 4.794474 | 0.03717969 | 4.794474
|  | 0.01963231 | 4.831073 |  |  | 0.01963231 | 4.831073 | 0.06002037 | 4.831073 | 0.03621577 | 4.831073
|  | 0.01990227 | 4.867672 |  |  | 0.01990227 | 4.867672 | 0.05944415 | 4.867672 | 0.03652997 | 4.867672
|  | 0.01923281 | 4.904271 |  |  | 0.01923281 | 4.904271 | 0.06129085 | 4.904271 | 0.03571386 | 4.904271
|  | 0.01942277 | 4.94087 |  |  | 0.01942277 | 4.94087 | 0.06124741 | 4.94087 | 0.03476544 | 4.94087
|  | 0.01935194 | 4.977469 |  |  | 0.01935194 | 4.977469 | 0.06116306 | 4.977469 | 0.03393586 | 4.977469
|  | 0.01866192 | 5.014068 |  |  | 0.01866192 | 5.014068 | 0.0590461 | 5.014068 | 0.03331106 | 5.014068
|  | 0.01850809 | 5.050667 |  |  | 0.01850809 | 5.050667 | 0.0591231 | 5.050667 | 0.03345146 | 5.050667
|  | 0.01868168 | 5.087266 |  |  | 0.01868168 | 5.087266 | 0.05921084 | 5.087266 | 0.03370083 | 5.087266
|  | 0.01836134 | 5.123865 |  |  | 0.01836134 | 5.123865 | 0.06007133 | 5.123865 | 0.03307944 | 5.123865
|  | 0.01841352 | 5.160464 |  |  | 0.01841352 | 5.160464 | 0.05958583 | 5.160464 | 0.03284752 | 5.160464
|  | 0.0182527 | 5.197064 |  |  | 0.0182527 | 5.197064 | 0.05792621 | 5.197064 | 0.03276237 | 5.197064
|  | 0.01785045 | 5.233663 |  |  | 0.01785045 | 5.233663 | 0.05956536 | 5.233663 | 0.03176924 | 5.233663
|  | 0.01766012 | 5.270262 |  |  | 0.01766012 | 5.270262 | 0.05942731 | 5.270262 | 0.03230996 | 5.270262
|  | 0.01747394 | 5.306861 |  |  | 0.01747394 | 5.306861 | 0.05856842 | 5.306861 | 0.03209099 | 5.306861
|  | 0.01761692 | 5.34346 |  |  | 0.01761692 | 5.34346 | 0.05797673 | 5.34346 | 0.03238039 | 5.34346
|  | 0.01753399 | 5.380059 |  |  | 0.01753399 | 5.380059 | 0.05707292 | 5.380059 | 0.03186015 | 5.380059
|  | 0.01720873 | 5.416658 |  |  | 0.01720873 | 5.416658 | 0.05688849 | 5.416658 | 0.03205307 | 5.416658
|  | 0.01662878 | 5.453257 |  |  | 0.01662878 | 5.453257 | 0.05726095 | 5.453257 | 0.03169023 | 5.453257
|  | 0.01672227 | 5.489856 |  |  | 0.01672227 | 5.489856 | 0.05787296 | 5.489856 | 0.03164912 | 5.489856
|  | 0.01651394 | 5.526455 |  |  | 0.01651394 | 5.526455 | 0.0553716 | 5.526455 | 0.03214767 | 5.526455
|  | 0.01635326 | 5.563054 |  |  | 0.01635326 | 5.563054 | 0.05552245 | 5.563054 | 0.0316415 | 5.563054
|  | 0.01654885 | 5.599653 |  |  | 0.01654885 | 5.599653 | 0.05492613 | 5.599653 | 0.0320778 | 5.599653
|  | 0.01610433 | 5.636252 |  |  | 0.01610433 | 5.636252 | 0.05589981 | 5.636252 | 0.03094127 | 5.636252
|  | 0.01601811 | 5.672851 |  |  | 0.01601811 | 5.672851 | 0.0551293 | 5.672851 | 0.03128544 | 5.672851
|  | 0.01606458 | 5.70945 |  |  | 0.01606458 | 5.70945 | 0.05462932 | 5.70945 | 0.03091373 | 5.70945
|  | 0.01558059 | 5.746049 |  |  | 0.01558059 | 5.746049 | 0.05355728 | 5.746049 | 0.03199846 | 5.746049
|  | 0.01571863 | 5.782648 |  |  | 0.01571863 | 5.782648 | 0.05458334 | 5.782648 | 0.03126512 | 5.782648
|  | 0.0157912 | 5.819247 |  |  | 0.0157912 | 5.819247 | 0.05307666 | 5.819247 | 0.03152668 | 5.819247
|  | 0.01549304 | 5.855846 |  |  | 0.01549304 | 5.855846 | 0.05267664 | 5.855846 | 0.03145701 | 5.855846
|  | 0.0150593 | 5.892445 |  |  | 0.0150593 | 5.892445 | 0.05233969 | 5.892445 | 0.03125526 | 5.892445
|  | 0.01529946 | 5.929044 |  |  | 0.01529946 | 5.929044 | 0.05385459 | 5.929044 | 0.03174713 | 5.929044
|  | 0.01522466 | 5.965643 |  |  | 0.01522466 | 5.965643 | 0.05160022 | 5.965643 | 0.03069186 | 5.965643
|  | 0.01494628 | 6.002242 |  |  | 0.01494628 | 6.002242 | 0.05219975 | 6.002242 | 0.03066982 | 6.002242
|  | 0.01484244 | 6.038841 |  |  | 0.01484244 | 6.038841 | 0.05223111 | 6.038841 | 0.03071336 | 6.038841
|  | 0.01472753 | 6.07544 |  |  | 0.01472753 | 6.07544 | 0.0516452 | 6.07544 | 0.03084383 | 6.07544
|  | 0.014497 | 6.11204 |  |  | 0.014497 | 6.11204 | 0.05030431 | 6.11204 | 0.03057197 | 6.11204
|  | 0.01433619 | 6.148639 |  |  | 0.01433619 | 6.148639 | 0.0507551 | 6.148639 | 0.0311557 | 6.148639
|  | 0.01430263 | 6.185238 |  |  | 0.01430263 | 6.185238 | 0.05033231 | 6.185238 | 0.03159186 | 6.185238
|  | 0.01429089 | 6.221837 |  |  | 0.01429089 | 6.221837 | 0.04918958 | 6.221837 | 0.03092075 | 6.221837
|  | 0.01380529 | 6.258436 |  |  | 0.01380529 | 6.258436 | 0.04983221 | 6.258436 | 0.0313121 | 6.258436
|  | 0.01368591 | 6.295035 |  |  | 0.01368591 | 6.295035 | 0.04834372 | 6.295035 | 0.03150462 | 6.295035
|  | 0.0138088 | 6.331634 |  |  | 0.0138088 | 6.331634 | 0.04807383 | 6.331634 | 0.03091735 | 6.331634
|  | 0.01344495 | 6.368233 |  |  | 0.01344495 | 6.368233 | 0.04785781 | 6.368233 | 0.03075994 | 6.368233
|  | 0.01326993 | 6.404832 |  |  | 0.01326993 | 6.404832 | 0.04828376 | 6.404832 | 0.03034693 | 6.404832
|  | 0.01354305 | 6.441431 |  |  | 0.01354305 | 6.441431 | 0.04647289 | 6.441431 | 0.03056746 | 6.441431
|  | 0.01317501 | 6.47803 |  |  | 0.01317501 | 6.47803 | 0.04664571 | 6.47803 | 0.03091978 | 6.47803
|  | 0.01339034 | 6.514629 |  |  | 0.01339034 | 6.514629 | 0.04627431 | 6.514629 | 0.0308669 | 6.514629
|  | 0.01290809 | 6.551228 |  |  | 0.01290809 | 6.551228 | 0.04595984 | 6.551228 | 0.03131787 | 6.551228
|  | 0.01291025 | 6.587827 |  |  | 0.01291025 | 6.587827 | 0.04524195 | 6.587827 | 0.03089493 | 6.587827
|  | 0.01281383 | 6.624426 |  |  | 0.01281383 | 6.624426 | 0.0450315 | 6.624426 | 0.03030285 | 6.624426
|  | 0.01251811 | 6.661025 |  |  | 0.01251811 | 6.661025 | 0.04364864 | 6.661025 | 0.0304365 | 6.661025
|  | 0.01255656 | 6.697624 |  |  | 0.01255656 | 6.697624 | 0.04483257 | 6.697624 | 0.03131607 | 6.697624
|  | 0.01248234 | 6.734223 |  |  | 0.01248234 | 6.734223 | 0.04366686 | 6.734223 | 0.03081242 | 6.734223
|  | 0.01251322 | 6.770822 |  |  | 0.01251322 | 6.770822 | 0.04309926 | 6.770822 | 0.0311215 | 6.770822
|  | 0.01224853 | 6.807421 |  |  | 0.01224853 | 6.807421 | 0.04326158 | 6.807421 | 0.03038928 | 6.807421
|  | 0.01199633 | 6.84402 |  |  | 0.01199633 | 6.84402 | 0.04134384 | 6.84402 | 0.03050268 | 6.84402
|  | 0.01228054 | 6.880619 |  |  | 0.01228054 | 6.880619 | 0.04093572 | 6.880619 | 0.0306867 | 6.880619
|  | 0.01195327 | 6.917218 |  |  | 0.01195327 | 6.917218 | 0.04183768 | 6.917218 | 0.03024331 | 6.917218
|  | 0.01165353 | 6.953817 |  |  | 0.01165353 | 6.953817 | 0.04091505 | 6.953817 | 0.03025311 | 6.953817
|  | 0.01196421 | 6.990416 |  |  | 0.01196421 | 6.990416 | 0.04026768 | 6.990416 | 0.03013942 | 6.990416
|  | 0.01174876 | 7.027015 |  |  | 0.01174876 | 7.027015 | 0.03885674 | 7.027015 | 0.03012977 | 7.027015
|  | 0.01164462 | 7.063615 |  |  | 0.01164462 | 7.063615 | 0.03918261 | 7.063615 | 0.03056061 | 7.063615
|  | 0.01135309 | 7.100214 |  |  | 0.01135309 | 7.100214 | 0.03814159 | 7.100214 | 0.0310801 | 7.100214
|  | 0.01154287 | 7.136813 |  |  | 0.01154287 | 7.136813 | 0.03846633 | 7.136813 | 0.03099114 | 7.136813
|  | 0.01111342 | 7.173412 |  |  | 0.01111342 | 7.173412 | 0.0371008 | 7.173412 | 0.03092128 | 7.173412
|  | 0.01108991 | 7.210011 |  |  | 0.01108991 | 7.210011 | 0.03667468 | 7.210011 | 0.03003414 | 7.210011
|  | 0.01121249 | 7.24661 |  |  | 0.01121249 | 7.24661 | 0.03673432 | 7.24661 | 0.03016918 | 7.24661
|  | 0.01116376 | 7.283209 |  |  | 0.01116376 | 7.283209 | 0.0353377 | 7.283209 | 0.03104144 | 7.283209