## 1
Общество с ограниченной ответственностью "Инженерная геология" (ООО "ИнжГео") | [8 empty] | Общество с ограниченной ответственностью "Инженерная геология" (ООО "ИнжГео")
Юр. адрес: 117279, г. Москва, ул. Миклухо-Маклая, 36 а, этаж 5, пом. XXIII к. 76-84 | [8 empty] | Юр. адрес: 117279, г. Москва, ул. Миклухо-Маклая, 36 а, этаж 5, пом. XXIII к. 76-84
Телефон/факс +7 (495) 132-30-00, Адрес электронной почты inbox@inj-geo.ru | [8 empty] | Телефон/факс +7 (495) 132-30-00, Адрес электронной почты inbox@inj-geo.ru
Испытательная лаборатория ООО «ИнжГео» | [8 empty] | Испытательная лаборатория ООО «ИнжГео»
Адрес места осуществления деятельности лаборатории: г. Москва, просп. Вернадского, д. 51, стр. 1 | [8 empty] | Адрес места осуществления деятельности лаборатории: г. Москва, просп. Вернадского, д. 51, стр. 1
Телефон +7(910)4557682, E-mail: slg85@mail.ru | [8 empty] | Телефон +7(910)4557682, E-mail: slg85@mail.ru
Протокол испытаний № 13-63/30 от 28-11-2022
Наименование и адрес заказчика: ООО Регионстрой
Наименование объекта: Переход трубопровода через р. Енисей
Наименование используемого метода/методики: ГОСТ 12248.4-2020 | [8 empty] | Наименование используемого метода/методики: ГОСТ 12248.3-2020
Условия проведения испытания: температура окружающей среды (18 - 25)0С, влажность воздуха (40 - 75)% | [8 empty] | Условия проведения испытания: температура окружающей среды (18 - 25)0С, влажность воздуха (40 - 75)%
Дата получение объекта подлежащего испытаниям: 01-11-2022
Дата испытания: 25.10.2022-19.11.2030
Испытание грунтов методом трехосного сжатия | [8 empty] | Испытание грунтов методом одноплоскостного среза
Лабораторный номер: |  |  |  | We, д.е. = |  |  |  |  | Лабораторный номер: |  | 1065 |  |  |  | We, д.е. = | 0.332730511
Номер скважины: |  |  |  | ρ, г/см3 = |  |  |  |  | Номер скважины: |  | BH-102 |  |  |  | ρ, г/см3 = | 1.9
Глубина отбора, м: |  |  |  | ρs, г/см3 = |  |  |  |  | Глубина отбора, м: |  | 0.7 |  |  |  | ρs, г/см3 = | 2.72
Наименование грунта: |  |  |  | e, д.е. = |  |  |  |  | Наименование грунта: |  | Суглинок, после оттаивания текучий, легкий пылеватый |  |  |  | e, д.е. =
Схема проведения опыта: |  |  |  | IL, д.е. = |  |  |  |  | Схема проведения опыта: |  | КД |  |  |  | IL, д.е. = | 1.031
Результаты испытаний | [8 empty] | Результаты испытаний
[10 empty] | Нормальное напряжение σ, МПа | Касательное напряжение t, МПа | tg ϕ | Угол внутреннего трения ϕ, град. | Удельное сцепление C, МПа
[10 empty] | 0.1 | 0.04249197 | [5 empty] | 1
[10 empty] | 0.15 | 0.04373795
[10 empty] | 0.2 | 0.07498394
Эффективные значения угла внутреннего трения и удельного сцепления ϕ', С'
[10 empty] | ϕ', град. = | 18
[10 empty] | С', МПа = | 0.005
| Исполнитель: |  |  |  | Морозов Д.С. |  |  |  |  | Исполнитель: |  |  |  |  | Морозов Д.С.
| Начальник исп. лаборатории: |  |  |  | Семиколенова Л.Г. |  |  |  |  | Начальник исп. лаборатории: |  |  |  |  | Семиколенова Л.Г.
Лист 1 , всего листов 2 | [8 empty] | Лист 2 , всего листов 2
Частичное воспроизведение протокола испытаний без письменного разрешения ООО «ИнжГео» ЗАПРЕЩАЕТСЯ | [8 empty] | Частичное воспроизведение протокола испытаний без письменного разрешения ООО «ИнжГео» ЗАПРЕЩАЕТСЯ
|  | второй график |  | первый график
|  | dev | eps | sigma |  | dev1 | eps1 | dev2 | eps2 | dev3 | eps3
|  | 0 | 0 |  |  | 0 | 0 | 0 | 0 | 0 | 0
|  | 0.0011456 | 0.03659904 |  |  | 0.0011456 | 0.03659904 | 0.00120643 | 0.03659904 | 0.002075429 | 0.03659904
|  | 0.00237047 | 0.07319808 |  |  | 0.00237047 | 0.07319808 | 0.002404296 | 0.07319808 | 0.004158607 | 0.07319808
|  | 0.003540452 | 0.1097971 |  |  | 0.003540452 | 0.1097971 | 0.003623215 | 0.1097971 | 0.00627278 | 0.1097971
|  | 0.004701652 | 0.1463962 |  |  | 0.004701652 | 0.1463962 | 0.00480098 | 0.1463962 | 0.008092094 | 0.1463962
|  | 0.005834887 | 0.1829952 |  |  | 0.005834887 | 0.1829952 | 0.005971489 | 0.1829952 | 0.0104271 | 0.1829952
|  | 0.006961652 | 0.2195942 |  |  | 0.006961652 | 0.2195942 | 0.007245003 | 0.2195942 | 0.01249662 | 0.2195942
|  | 0.008214948 | 0.2561933 |  |  | 0.008214948 | 0.2561933 | 0.008279324 | 0.2561933 | 0.01448947 | 0.2561933
|  | 0.009478182 | 0.2927923 |  |  | 0.009478182 | 0.2927923 | 0.009757061 | 0.2927923 | 0.01644193 | 0.2927923
|  | 0.01058184 | 0.3293914 |  |  | 0.01058184 | 0.3293914 | 0.01093709 | 0.3293914 | 0.01864216 | 0.3293914
|  | 0.01171368 | 0.3659904 |  |  | 0.01171368 | 0.3659904 | 0.01181809 | 0.3659904 | 0.02050348 | 0.3659904
|  | 0.012964 | 0.4025894 |  |  | 0.012964 | 0.4025894 | 0.01340564 | 0.4025894 | 0.02259895 | 0.4025894
|  | 0.01400514 | 0.4391885 |  |  | 0.01400514 | 0.4391885 | 0.01450388 | 0.4391885 | 0.02430337 | 0.4391885
|  | 0.01554776 | 0.4757875 |  |  | 0.01554776 | 0.4757875 | 0.01581349 | 0.4757875 | 0.02729346 | 0.4757875
|  | 0.01625497 | 0.5123865 |  |  | 0.01625497 | 0.5123865 | 0.01706936 | 0.5123865 | 0.0287613 | 0.5123865
|  | 0.0174837 | 0.5489856 |  |  | 0.0174837 | 0.5489856 | 0.01834544 | 0.5489856 | 0.03168522 | 0.5489856
|  | 0.01931337 | 0.5855846 |  |  | 0.01931337 | 0.5855846 | 0.01947258 | 0.5855846 | 0.03356168 | 0.5855846
|  | 0.02056703 | 0.6221837 |  |  | 0.02056703 | 0.6221837 | 0.02094613 | 0.6221837 | 0.0364122 | 0.6221837
|  | 0.02117473 | 0.6587827 |  |  | 0.02117473 | 0.6587827 | 0.02211801 | 0.6587827 | 0.03787383 | 0.6587827
|  | 0.02276966 | 0.6953817 |  |  | 0.02276966 | 0.6953817 | 0.02326185 | 0.6953817 | 0.03970691 | 0.6953817
|  | 0.02350795 | 0.7319808 |  |  | 0.02350795 | 0.7319808 | 0.02446467 | 0.7319808 | 0.04213405 | 0.7319808
|  | 0.02470443 | 0.7685798 |  |  | 0.02470443 | 0.7685798 | 0.02521792 | 0.7685798 | 0.04352581 | 0.7685798
|  | 0.02537832 | 0.8051789 |  |  | 0.02537832 | 0.8051789 | 0.0265336 | 0.8051789 | 0.04439804 | 0.8051789
|  | 0.02606631 | 0.8417779 |  |  | 0.02606631 | 0.8417779 | 0.02735548 | 0.8417779 | 0.04644628 | 0.8417779
|  | 0.02750823 | 0.8783769 |  |  | 0.02750823 | 0.8783769 | 0.02841918 | 0.8783769 | 0.04771948 | 0.8783769
|  | 0.02870053 | 0.914976 |  |  | 0.02870053 | 0.914976 | 0.02962565 | 0.914976 | 0.05061172 | 0.914976
|  | 0.02976481 | 0.951575 |  |  | 0.02976481 | 0.951575 | 0.03054417 | 0.951575 | 0.05228183 | 0.951575
|  | 0.03003862 | 0.9881741 |  |  | 0.03003862 | 0.9881741 | 0.0313878 | 0.9881741 | 0.05379678 | 0.9881741
|  | 0.03054429 | 1.024773 |  |  | 0.03054429 | 1.024773 | 0.03201592 | 1.024773 | 0.05426016 | 1.024773
|  | 0.0316876 | 1.061372 |  |  | 0.0316876 | 1.061372 | 0.03237431 | 1.061372 | 0.05650271 | 1.061372
|  | 0.03221176 | 1.097971 |  |  | 0.03221176 | 1.097971 | 0.03323653 | 1.097971 | 0.05619408 | 1.097971
|  | 0.03374852 | 1.13457 |  |  | 0.03374852 | 1.13457 | 0.03482755 | 1.13457 | 0.05847946 | 1.13457
|  | 0.03396483 | 1.171169 |  |  | 0.03396483 | 1.171169 | 0.03619146 | 1.171169 | 0.06069743 | 1.171169
|  | 0.03523146 | 1.207768 |  |  | 0.03523146 | 1.207768 | 0.03632626 | 1.207768 | 0.06252577 | 1.207768
|  | 0.03656661 | 1.244367 |  |  | 0.03656661 | 1.244367 | 0.03664407 | 1.244367 | 0.06133127 | 1.244367
|  | 0.0360792 | 1.280966 |  |  | 0.0360792 | 1.280966 | 0.03804256 | 1.280966 | 0.06266866 | 1.280966
|  | 0.03762433 | 1.317565 |  |  | 0.03762433 | 1.317565 | 0.03853829 | 1.317565 | 0.06463826 | 1.317565
|  | 0.03843894 | 1.354164 |  |  | 0.03843894 | 1.354164 | 0.03985035 | 1.354164 | 0.06469635 | 1.354164
|  | 0.03845298 | 1.390763 |  |  | 0.03845298 | 1.390763 | 0.03901966 | 1.390763 | 0.06634643 | 1.390763
|  | 0.03827233 | 1.427363 |  |  | 0.03827233 | 1.427363 | 0.03993924 | 1.427363 | 0.06846591 | 1.427363
|  | 0.04004235 | 1.463962 |  |  | 0.04004235 | 1.463962 | 0.04119702 | 1.463962 | 0.06898951 | 1.463962
|  | 0.03987514 | 1.500561 |  |  | 0.03987514 | 1.500561 | 0.04061246 | 1.500561 | 0.06998312 | 1.500561
|  | 0.04005096 | 1.53716 |  |  | 0.04005096 | 1.53716 | 0.04152064 | 1.53716 | 0.07044126 | 1.53716
|  | 0.04109585 | 1.573759 |  |  | 0.04109585 | 1.573759 | 0.04231781 | 1.573759 | 0.06957654 | 1.573759
|  | 0.04016369 | 1.610358 |  |  | 0.04016369 | 1.610358 | 0.04155528 | 1.610358 | 0.06941677 | 1.610358
|  | 0.03989379 | 1.646957 |  |  | 0.03989379 | 1.646957 | 0.04140363 | 1.646957 | 0.06987728 | 1.646957
|  | 0.0404902 | 1.683556 |  |  | 0.0404902 | 1.683556 | 0.04198542 | 1.683556 | 0.07214201 | 1.683556
|  | 0.04099243 | 1.720155 |  |  | 0.04099243 | 1.720155 | 0.04286772 | 1.720155 | 0.07006559 | 1.720155
|  | 0.0403616 | 1.756754 |  |  | 0.0403616 | 1.756754 | 0.0428385 | 1.756754 | 0.07276976 | 1.756754
|  | 0.04130978 | 1.793353 |  |  | 0.04130978 | 1.793353 | 0.04194004 | 1.793353 | 0.0733247 | 1.793353
|  | 0.04189433 | 1.829952 |  |  | 0.04189433 | 1.829952 | 0.04352124 | 1.829952 | 0.07217007 | 1.829952
|  | 0.0409125 | 1.866551 |  |  | 0.0409125 | 1.866551 | 0.0426309 | 1.866551 | 0.07361064 | 1.866551
|  | 0.04169503 | 1.90315 |  |  | 0.04169503 | 1.90315 | 0.04278478 | 1.90315 | 0.07174973 | 1.90315
|  | 0.0419688 | 1.939749 |  |  | 0.0419688 | 1.939749 | 0.04344573 | 1.939749 | 0.0742189 | 1.939749
|  | 0.04178343 | 1.976348 |  |  | 0.04178343 | 1.976348 | 0.04383161 | 1.976348 | 0.07193408 | 1.976348
|  | 0.04204022 | 2.012947 |  |  | 0.04204022 | 2.012947 | 0.04271618 | 2.012947 | 0.07400514 | 2.012947
|  | 0.04229305 | 2.049546 |  |  | 0.04229305 | 2.049546 | 0.04296348 | 2.049546 | 0.07454487 | 2.049546
|  | 0.04149526 | 2.086145 |  |  | 0.04149526 | 2.086145 | 0.04313809 | 2.086145 | 0.07300506 | 2.086145
|  | 0.0414326 | 2.122744 |  |  | 0.0414326 | 2.122744 | 0.0438037 | 2.122744 | 0.07485841 | 2.122744
|  | 0.04164922 | 2.159343 |  |  | 0.04164922 | 2.159343 | 0.04340967 | 2.159343 | 0.07318569 | 2.159343
|  | 0.0419286 | 2.195942 |  |  | 0.0419286 | 2.195942 | 0.04391685 | 2.195942 | 0.07576368 | 2.195942
|  | 0.04217013 | 2.232541 |  |  | 0.04217013 | 2.232541 | 0.04430806 | 2.232541 | 0.0738626 | 2.232541
|  | 0.04244085 | 2.26914 |  |  | 0.04244085 | 2.26914 | 0.04385422 | 2.26914 | 0.07373426 | 2.26914
|  | 0.04312013 | 2.305739 |  |  | 0.04312013 | 2.305739 | 0.04424924 | 2.305739 | 0.07430622 | 2.305739
|  | 0.04263938 | 2.342338 |  |  | 0.04263938 | 2.342338 | 0.04447491 | 2.342338 | 0.07543349 | 2.342338
|  | 0.04210967 | 2.378938 |  |  | 0.04210967 | 2.378938 | 0.04316396 | 2.378938 | 0.07614295 | 2.378938
|  | 0.04307527 | 2.415537 |  |  | 0.04307527 | 2.415537 | 0.04478572 | 2.415537 | 0.07658873 | 2.415537
|  | 0.04307597 | 2.452136 |  |  | 0.04307597 | 2.452136 | 0.04431659 | 2.452136 | 0.07653789 | 2.452136
|  | 0.042147 | 2.488735 |  |  | 0.042147 | 2.488735 | 0.04418611 | 2.488735 | 0.07665367 | 2.488735
|  | 0.0424327 | 2.525334 |  |  | 0.0424327 | 2.525334 | 0.04345619 | 2.525334 | 0.07431029 | 2.525334
|  | 0.04320131 | 2.561933 |  |  | 0.04320131 | 2.561933 | 0.04418823 | 2.561933 | 0.07545453 | 2.561933
|  | 0.04252114 | 2.598532 |  |  | 0.04252114 | 2.598532 | 0.04430797 | 2.598532 | 0.07502902 | 2.598532
|  | 0.04322381 | 2.635131 |  |  | 0.04322381 | 2.635131 | 0.04433489 | 2.635131 | 0.07679377 | 2.635131
|  | 0.04249197 | 2.67173 |  |  | 0.04249197 | 2.67173 | 0.04373795 | 2.67173 | 0.07498394 | 2.67173
|  | 0.04256845 | 2.708329 |  |  | 0.04256845 | 2.708329 | 0.04348427 | 2.708329 | 0.07531386 | 2.708329
|  | 0.04312476 | 2.744928 |  |  | 0.04312476 | 2.744928 | 0.04477264 | 2.744928 | 0.07680993 | 2.744928
|  | 0.0420591 | 2.781527 |  |  | 0.0420591 | 2.781527 | 0.04497379 | 2.781527 | 0.07656962 | 2.781527
|  | 0.04259598 | 2.818126 |  |  | 0.04259598 | 2.818126 | 0.04427486 | 2.818126 | 0.07476548 | 2.818126
|  | 0.04196066 | 2.854725 |  |  | 0.04196066 | 2.854725 | 0.04435787 | 2.854725 | 0.07384281 | 2.854725
|  | 0.04322557 | 2.891324 |  |  | 0.04322557 | 2.891324 | 0.04352609 | 2.891324 | 0.07528186 | 2.891324
|  | 0.04250602 | 2.927923 |  |  | 0.04250602 | 2.927923 | 0.0432341 | 2.927923 | 0.07197732 | 2.927923
|  | 0.04320985 | 2.964522 |  |  | 0.04320985 | 2.964522 | 0.04364613 | 2.964522 | 0.07207068 | 2.964522
|  | 0.04307164 | 3.001121 |  |  | 0.04307164 | 3.001121 | 0.04371172 | 3.001121 | 0.07231423 | 3.001121
|  | 0.04208169 | 3.03772 |  |  | 0.04208169 | 3.03772 | 0.04246197 | 3.03772 | 0.07096263 | 3.03772
|  | 0.0418321 | 3.074319 |  |  | 0.0418321 | 3.074319 | 0.04223397 | 3.074319 | 0.06994897 | 3.074319
|  | 0.04262174 | 3.110918 |  |  | 0.04262174 | 3.110918 | 0.04293305 | 3.110918 | 0.06881787 | 3.110918
|  | 0.04242327 | 3.147517 |  |  | 0.04242327 | 3.147517 | 0.04230423 | 3.147517 | 0.06651392 | 3.147517
|  | 0.04194663 | 3.184116 |  |  | 0.04194663 | 3.184116 | 0.04170021 | 3.184116 | 0.06548079 | 3.184116
|  | 0.04240843 | 3.220715 |  |  | 0.04240843 | 3.220715 | 0.04139585 | 3.220715 | 0.06628681 | 3.220715
|  | 0.04162132 | 3.257314 |  |  | 0.04162132 | 3.257314 | 0.04228897 | 3.257314 | 0.06300615 | 3.257314
|  | 0.04163511 | 3.293914 |  |  | 0.04163511 | 3.293914 | 0.04171612 | 3.293914 | 0.06356365 | 3.293914
|  | 0.04085888 | 3.330513 |  |  | 0.04085888 | 3.330513 | 0.04042848 | 3.330513 | 0.06073427 | 3.330513
|  | 0.04067244 | 3.367112 |  |  | 0.04067244 | 3.367112 | 0.04126959 | 3.367112 | 0.06000406 | 3.367112
|  | 0.04049513 | 3.403711 |  |  | 0.04049513 | 3.403711 | 0.04037186 | 3.403711 | 0.05813245 | 3.403711
|  | 0.04034401 | 3.44031 |  |  | 0.04034401 | 3.44031 | 0.04051134 | 3.44031 | 0.05828991 | 3.44031
|  | 0.0411086 | 3.476909 |  |  | 0.0411086 | 3.476909 | 0.0397119 | 3.476909 | 0.05685352 | 3.476909
|  | 0.04023955 | 3.513508 |  |  | 0.04023955 | 3.513508 | 0.03872377 | 3.513508 | 0.0554219 | 3.513508
|  | 0.04020706 | 3.550107 |  |  | 0.04020706 | 3.550107 | 0.03873458 | 3.550107 | 0.05505546 | 3.550107
|  | 0.03941537 | 3.586706 |  |  | 0.03941537 | 3.586706 | 0.03824602 | 3.586706 | 0.05406279 | 3.586706
|  | 0.03938865 | 3.623305 |  |  | 0.03938865 | 3.623305 | 0.03775176 | 3.623305 | 0.05305034 | 3.623305
|  | 0.03984792 | 3.659904 |  |  | 0.03984792 | 3.659904 | 0.03833828 | 3.659904 | 0.05249897 | 3.659904
|  | 0.03967747 | 3.696503 |  |  | 0.03967747 | 3.696503 | 0.03790358 | 3.696503 | 0.05117391 | 3.696503
|  | 0.03948572 | 3.733102 |  |  | 0.03948572 | 3.733102 | 0.03715054 | 3.733102 | 0.05154365 | 3.733102
|  | 0.03966272 | 3.769701 |  |  | 0.03966272 | 3.769701 | 0.03714749 | 3.769701 | 0.05167301 | 3.769701
|  | 0.03998783 | 3.8063 |  |  | 0.03998783 | 3.8063 | 0.03752344 | 3.8063 | 0.04967948 | 3.8063
|  | 0.03903673 | 3.842899 |  |  | 0.03903673 | 3.842899 | 0.03715524 | 3.842899 | 0.05038795 | 3.842899
|  | 0.03908526 | 3.879498 |  |  | 0.03908526 | 3.879498 | 0.03718708 | 3.879498 | 0.05024632 | 3.879498
|  | 0.03876557 | 3.916097 |  |  | 0.03876557 | 3.916097 | 0.03593469 | 3.916097 | 0.05041752 | 3.916097
|  | 0.03976735 | 3.952696 |  |  | 0.03976735 | 3.952696 | 0.03567502 | 3.952696 | 0.049619 | 3.952696
|  | 0.0399397 | 3.989295 |  |  | 0.0399397 | 3.989295 | 0.03600442 | 3.989295 | 0.05109683 | 3.989295
|  | 0.03982227 | 4.025894 |  |  | 0.03982227 | 4.025894 | 0.03542574 | 4.025894 | 0.04931857 | 4.025894
|  | 0.0392254 | 4.062493 |  |  | 0.0392254 | 4.062493 | 0.03470744 | 4.062493 | 0.04966017 | 4.062493
|  | 0.03942393 | 4.099092 |  |  | 0.03942393 | 4.099092 | 0.03528698 | 4.099092 | 0.05044138 | 4.099092
|  | 0.03967834 | 4.135691 |  |  | 0.03967834 | 4.135691 | 0.03389435 | 4.135691 | 0.04941953 | 4.135691
|  | 0.03931392 | 4.17229 |  |  | 0.03931392 | 4.17229 | 0.03353642 | 4.17229 | 0.05103895 | 4.17229
|  | 0.03951717 | 4.208889 |  |  | 0.03951717 | 4.208889 | 0.03343983 | 4.208889 | 0.05103983 | 4.208889
|  | 0.03890894 | 4.245489 |  |  | 0.03890894 | 4.245489 | 0.03366706 | 4.245489 | 0.0505213 | 4.245489
|  | 0.03891001 | 4.282088 |  |  | 0.03891001 | 4.282088 | 0.03287094 | 4.282088 | 0.04944908 | 4.282088
|  | 0.03885812 | 4.318687 |  |  | 0.03885812 | 4.318687 | 0.03315975 | 4.318687 | 0.05083923 | 4.318687
|  | 0.03923586 | 4.355286 |  |  | 0.03923586 | 4.355286 | 0.03199129 | 4.355286 | 0.04992905 | 4.355286
|  | 0.03950585 | 4.391885 |  |  | 0.03950585 | 4.391885 | 0.03155435 | 4.391885 | 0.04975913 | 4.391885
|  | 0.03940212 | 4.428484 |  |  | 0.03940212 | 4.428484 | 0.0317266 | 4.428484 | 0.04936231 | 4.428484
|  | 0.03929133 | 4.465083 |  |  | 0.03929133 | 4.465083 | 0.03167626 | 4.465083 | 0.04931326 | 4.465083
|  | 0.03941205 | 4.501682 |  |  | 0.03941205 | 4.501682 | 0.03117309 | 4.501682 | 0.05023548 | 4.501682
|  | 0.03892092 | 4.538281 |  |  | 0.03892092 | 4.538281 | 0.03132387 | 4.538281 | 0.04967733 | 4.538281
|  | 0.03858811 | 4.57488 |  |  | 0.03858811 | 4.57488 | 0.03098261 | 4.57488 | 0.04903564 | 4.57488
|  | 0.03812105 | 4.611479 |  |  | 0.03812105 | 4.611479 | 0.03046695 | 4.611479 | 0.05039846 | 4.611479
|  | 0.03912144 | 4.648078 |  |  | 0.03912144 | 4.648078 | 0.02926043 | 4.648078 | 0.0497768 | 4.648078
|  | 0.03845041 | 4.684677 |  |  | 0.03845041 | 4.684677 | 0.02922341 | 4.684677 | 0.04953114 | 4.684677
|  | 0.03922947 | 4.721276 |  |  | 0.03922947 | 4.721276 | 0.02887412 | 4.721276 | 0.05043728 | 4.721276
|  | 0.03837384 | 4.757875 |  |  | 0.03837384 | 4.757875 | 0.02846041 | 4.757875 | 0.05018575 | 4.757875
|  | 0.03944111 | 4.794474 |  |  | 0.03944111 | 4.794474 | 0.02860402 | 4.794474 | 0.05059088 | 4.794474
|  | 0.03866098 | 4.831073 |  |  | 0.03866098 | 4.831073 | 0.02836197 | 4.831073 | 0.04980933 | 4.831073
|  | 0.03787691 | 4.867672 |  |  | 0.03787691 | 4.867672 | 0.02784405 | 4.867672 | 0.0501285 | 4.867672
|  | 0.03855222 | 4.904271 |  |  | 0.03855222 | 4.904271 | 0.02758241 | 4.904271 | 0.04943921 | 4.904271
|  | 0.03836579 | 4.94087 |  |  | 0.03836579 | 4.94087 | 0.02692788 | 4.94087 | 0.04933139 | 4.94087
|  | 0.03866988 | 4.977469 |  |  | 0.03866988 | 4.977469 | 0.02664902 | 4.977469 | 0.04972034 | 4.977469
|  | 0.03783212 | 5.014068 |  |  | 0.03783212 | 5.014068 | 0.02649619 | 5.014068 | 0.05021083 | 5.014068
|  | 0.03778943 | 5.050667 |  |  | 0.03778943 | 5.050667 | 0.02637175 | 5.050667 | 0.04893478 | 5.050667
|  | 0.03785859 | 5.087266 |  |  | 0.03785859 | 5.087266 | 0.02624438 | 5.087266 | 0.04957402 | 5.087266
|  | 0.03806185 | 5.123865 |  |  | 0.03806185 | 5.123865 | 0.02640314 | 5.123865 | 0.04891083 | 5.123865
|  | 0.03822403 | 5.160464 |  |  | 0.03822403 | 5.160464 | 0.02604792 | 5.160464 | 0.05035169 | 5.160464
|  | 0.03765559 | 5.197064 |  |  | 0.03765559 | 5.197064 | 0.02520907 | 5.197064 | 0.04945292 | 5.197064
|  | 0.03884859 | 5.233663 |  |  | 0.03884859 | 5.233663 | 0.0252042 | 5.233663 | 0.04996759 | 5.233663
|  | 0.0383728 | 5.270262 |  |  | 0.0383728 | 5.270262 | 0.02475405 | 5.270262 | 0.04884885 | 5.270262
|  | 0.03853244 | 5.306861 |  |  | 0.03853244 | 5.306861 | 0.02508868 | 5.306861 | 0.04930338 | 5.306861
|  | 0.03777413 | 5.34346 |  |  | 0.03777413 | 5.34346 | 0.02431498 | 5.34346 | 0.04953725 | 5.34346
|  | 0.03824972 | 5.380059 |  |  | 0.03824972 | 5.380059 | 0.02401624 | 5.380059 | 0.04975962 | 5.380059
|  | 0.03736806 | 5.416658 |  |  | 0.03736806 | 5.416658 | 0.0241427 | 5.416658 | 0.04966755 | 5.416658
|  | 0.03759264 | 5.453257 |  |  | 0.03759264 | 5.453257 | 0.02443158 | 5.453257 | 0.04875086 | 5.453257
|  | 0.03712444 | 5.489856 |  |  | 0.03712444 | 5.489856 | 0.02398824 | 5.489856 | 0.04903894 | 5.489856
|  | 0.0380564 | 5.526455 |  |  | 0.0380564 | 5.526455 | 0.02367184 | 5.526455 | 0.04905809 | 5.526455
|  | 0.0376609 | 5.563054 |  |  | 0.0376609 | 5.563054 | 0.0231076 | 5.563054 | 0.04852978 | 5.563054
|  | 0.03747719 | 5.599653 |  |  | 0.03747719 | 5.599653 | 0.02361309 | 5.599653 | 0.04774374 | 5.599653
|  | 0.03778688 | 5.636252 |  |  | 0.03778688 | 5.636252 | 0.02278272 | 5.636252 | 0.04781807 | 5.636252
|  | 0.03648538 | 5.672851 |  |  | 0.03648538 | 5.672851 | 0.0230273 | 5.672851 | 0.04870062 | 5.672851
|  | 0.03663277 | 5.70945 |  |  | 0.03663277 | 5.70945 | 0.02288622 | 5.70945 | 0.04874111 | 5.70945
|  | 0.03743273 | 5.746049 |  |  | 0.03743273 | 5.746049 | 0.02260537 | 5.746049 | 0.04745591 | 5.746049
|  | 0.03698843 | 5.782648 |  |  | 0.03698843 | 5.782648 | 0.02231654 | 5.782648 | 0.04852553 | 5.782648
|  | 0.03659699 | 5.819247 |  |  | 0.03659699 | 5.819247 | 0.02205076 | 5.819247 | 0.04812157 | 5.819247
|  | 0.03584868 | 5.855846 |  |  | 0.03584868 | 5.855846 | 0.02202284 | 5.855846 | 0.04700032 | 5.855846
|  | 0.03544193 | 5.892445 |  |  | 0.03544193 | 5.892445 | 0.02182377 | 5.892445 | 0.0473509 | 5.892445
|  | 0.03535755 | 5.929044 |  |  | 0.03535755 | 5.929044 | 0.02183639 | 5.929044 | 0.04617016 | 5.929044
|  | 0.03607795 | 5.965643 |  |  | 0.03607795 | 5.965643 | 0.02140231 | 5.965643 | 0.04711693 | 5.965643
|  | 0.03573805 | 6.002242 |  |  | 0.03573805 | 6.002242 | 0.0209344 | 6.002242 | 0.04544237 | 6.002242
|  | 0.03470874 | 6.038841 |  |  | 0.03470874 | 6.038841 | 0.02123906 | 6.038841 | 0.04605235 | 6.038841
|  | 0.03481091 | 6.07544 |  |  | 0.03481091 | 6.07544 | 0.02051774 | 6.07544 | 0.04610719 | 6.07544
|  | 0.03467185 | 6.11204 |  |  | 0.03467185 | 6.11204 | 0.02090983 | 6.11204 | 0.04578352 | 6.11204
|  | 0.03495722 | 6.148639 |  |  | 0.03495722 | 6.148639 | 0.02074328 | 6.148639 | 0.04464551 | 6.148639
|  | 0.03417834 | 6.185238 |  |  | 0.03417834 | 6.185238 | 0.020781 | 6.185238 | 0.04513499 | 6.185238
|  | 0.03366124 | 6.221837 |  |  | 0.03366124 | 6.221837 | 0.02027481 | 6.221837 | 0.04355606 | 6.221837
|  | 0.033508 | 6.258436 |  |  | 0.033508 | 6.258436 | 0.02046432 | 6.258436 | 0.04372944 | 6.258436
|  | 0.03377395 | 6.295035 |  |  | 0.03377395 | 6.295035 | 0.01997826 | 6.295035 | 0.04254393 | 6.295035
|  | 0.03277461 | 6.331634 |  |  | 0.03277461 | 6.331634 | 0.01958793 | 6.331634 | 0.04327088 | 6.331634
|  | 0.03252876 | 6.368233 |  |  | 0.03252876 | 6.368233 | 0.01961167 | 6.368233 | 0.0418849 | 6.368233
|  | 0.03288215 | 6.404832 |  |  | 0.03288215 | 6.404832 | 0.01974718 | 6.404832 | 0.04144475 | 6.404832
|  | 0.03261098 | 6.441431 |  |  | 0.03261098 | 6.441431 | 0.01941256 | 6.441431 | 0.04173758 | 6.441431
|  | 0.03219416 | 6.47803 |  |  | 0.03219416 | 6.47803 | 0.01915382 | 6.47803 | 0.0407305 | 6.47803
|  | 0.03255097 | 6.514629 |  |  | 0.03255097 | 6.514629 | 0.01888271 | 6.514629 | 0.04088666 | 6.514629
|  | 0.03164845 | 6.551228 |  |  | 0.03164845 | 6.551228 | 0.01904294 | 6.551228 | 0.0397679 | 6.551228
|  | 0.03140874 | 6.587827 |  |  | 0.03140874 | 6.587827 | 0.01884533 | 6.587827 | 0.04020703 | 6.587827
|  | 0.03140385 | 6.624426 |  |  | 0.03140385 | 6.624426 | 0.01883059 | 6.624426 | 0.03999982 | 6.624426
|  | 0.03079406 | 6.661025 |  |  | 0.03079406 | 6.661025 | 0.01869286 | 6.661025 | 0.03987673 | 6.661025
|  | 0.03088078 | 6.697624 |  |  | 0.03088078 | 6.697624 | 0.01849665 | 6.697624 | 0.03931754 | 6.697624
|  | 0.02978047 | 6.734223 |  |  | 0.02978047 | 6.734223 | 0.01792165 | 6.734223 | 0.03818271 | 6.734223
|  | 0.03042036 | 6.770822 |  |  | 0.03042036 | 6.770822 | 0.01831447 | 6.770822 | 0.03824925 | 6.770822
|  | 0.02940292 | 6.807421 |  |  | 0.02940292 | 6.807421 | 0.01775352 | 6.807421 | 0.03715664 | 6.807421
|  | 0.02897587 | 6.84402 |  |  | 0.02897587 | 6.84402 | 0.01755434 | 6.84402 | 0.03612497 | 6.84402
|  | 0.02892559 | 6.880619 |  |  | 0.02892559 | 6.880619 | 0.01809615 | 6.880619 | 0.03625446 | 6.880619
|  | 0.029078 | 6.917218 |  |  | 0.029078 | 6.917218 | 0.01750252 | 6.917218 | 0.03582375 | 6.917218
|  | 0.0281696 | 6.953817 |  |  | 0.0281696 | 6.953817 | 0.01740753 | 6.953817 | 0.03591289 | 6.953817
|  | 0.02752308 | 6.990416 |  |  | 0.02752308 | 6.990416 | 0.017195 | 6.990416 | 0.03410943 | 6.990416
|  | 0.02764848 | 7.027015 |  |  | 0.02764848 | 7.027015 | 0.01728719 | 7.027015 | 0.03460564 | 7.027015
|  | 0.02692083 | 7.063615 |  |  | 0.02692083 | 7.063615 | 0.01719626 | 7.063615 | 0.03435999 | 7.063615
|  | 0.02638386 | 7.100214 |  |  | 0.02638386 | 7.100214 | 0.01746391 | 7.100214 | 0.03271898 | 7.100214
|  | 0.02697975 | 7.136813 |  |  | 0.02697975 | 7.136813 | 0.01719772 | 7.136813 | 0.03208859 | 7.136813
|  | 0.02602309 | 7.173412 |  |  | 0.02602309 | 7.173412 | 0.0169897 | 7.173412 | 0.03204329 | 7.173412
|  | 0.02595292 | 7.210011 |  |  | 0.02595292 | 7.210011 | 0.01697368 | 7.210011 | 0.03131927 | 7.210011
|  | 0.02551185 | 7.24661 |  |  | 0.02551185 | 7.24661 | 0.01710882 | 7.24661 | 0.03159135 | 7.24661
|  | 0.025305 | 7.283209 |  |  | 0.025305 | 7.283209 | 0.01687291 | 7.283209 | 0.03063387 | 7.283209