## 1
Общество с ограниченной ответственностью "Инженерная геология" (ООО "ИнжГео") | [8 empty] | Общество с ограниченной ответственностью "Инженерная геология" (ООО "ИнжГео")
Юр. адрес: 117279, г. Москва, ул. Миклухо-Маклая, 36 а, этаж 5, пом. XXIII к. 76-84 | [8 empty] | Юр. адрес: 117279, г. Москва, ул. Миклухо-Маклая, 36 а, этаж 5, пом. XXIII к. 76-84
Телефон/факс +7 (495) 132-30-00, Адрес электронной почты inbox@inj-geo.ru | [8 empty] | Телефон/факс +7 (495) 132-30-00, Адрес электронной почты inbox@inj-geo.ru
Испытательная лаборатория ООО «ИнжГео» | [8 empty] | Испытательная лаборатория ООО «ИнжГео»
Адрес места осуществления деятельности лаборатории: г. Москва, просп. Вернадского, д. 51, стр. 1 | [8 empty] | Адрес места осуществления деятельности лаборатории: г. Москва, просп. Вернадского, д. 51, стр. 1
Телефон +7(910)4557682, E-mail: slg85@mail.ru | [8 empty] | Телефон +7(910)4557682, E-mail: slg85@mail.ru
Протокол испытаний № 13-63/31 от 29-11-2022
Наименование и адрес заказчика: ООО Регионстрой
Наименование объекта: Переход трубопровода через р. Енисей
Наименование используемого метода/методики: ГОСТ 12248.4-2020 | [8 empty] | Наименование используемого метода/методики: ГОСТ 12248.3-2020
Условия проведения испытания: температура окружающей среды (18 - 25)0С, влажность воздуха (40 - 75)% | [8 empty] | Условия проведения испытания: температура окружающей среды (18 - 25)0С, влажность воздуха (40 - 75)%
Дата получение объекта подлежащего испытаниям: 02-11-2022
Дата испытания: 25.10.2022-19.11.2031
Испытание грунтов методом трехосного сжатия | [8 empty] | Испытание грунтов методом одноплоскостного среза
Лабораторный номер: |  |  |  | We, д.е. = |  |  |  |  | Лабораторный номер: |  | 1066 |  |  |  | We, д.е. = | 0.386134585
Номер скважины: |  |  |  | ρ, г/см3 = |  |  |  |  | Номер скважины: |  | BH-102 |  |  |  | ρ, г/см3 = | 1.9
Глубина отбора, м: |  |  |  | ρs, г/см3 = |  |  |  |  | Глубина отбора, м: |  | 1.4 |  |  |  | ρs, г/см3 = | 2.71
Наименование грунта: |  |  |  | e, д.е. = |  |  |  |  | Наименование грунта: |  | Суглинок, после оттаивания текучепластичный, легкий пылеватый |  |  |  | e, д.е. = | 1.158865
Схема проведения опыта: |  |  |  | IL, д.е. = |  |  |  |  | Схема проведения опыта: |  | КД |  |  |  | IL, д.е. = | 0.977
Результаты испытаний | [8 empty] | Результаты испытаний
[10 empty] | Нормальное напряжение σ, МПа | Касательное напряжение t, МПа | tg ϕ | Угол внутреннего трения ϕ, град. | Удельное сцепление C, МПа
[10 empty] | 0.1 | 0.02943276 | [5 empty] | 1
[10 empty] | 0.15 | 0.07664914
[10 empty] | 0.2 | 0.06386552
Эффективные значения угла внутреннего трения и удельного сцепления ϕ', С'
[10 empty] | ϕ', град. = | 19
[10 empty] | С', МПа = | 0.005
| Исполнитель: |  |  |  | Морозов Д.С. |  |  |  |  | Исполнитель: |  |  |  |  | Морозов Д.С.
| Начальник исп. лаборатории: |  |  |  | Семиколенова Л.Г. |  |  |  |  | Начальник исп. лаборатории: |  |  |  |  | Семиколенова Л.Г.
Лист 1 , всего листов 2 | [8 empty] | Лист 2 , всего листов 2
Частичное воспроизведение протокола испытаний без письменного разрешения ООО «ИнжГео» ЗАПРЕЩАЕТСЯ | [8 empty] | Частичное воспроизведение протокола испытаний без письменного разрешения ООО «ИнжГео» ЗАПРЕЩАЕТСЯ
|  | второй график |  | первый график
|  | dev | eps | sigma |  | dev1 | eps1 | dev2 | eps2 | dev3 | eps3
|  | 0 | 0 |  |  | 0 | 0 | 0 | 0 | 0 | 0
|  | 0.0007821288 | 0.03620606 |  |  | 0.0007821288 | 0.03620606 | 0.002070349 | 0.03620606 | 0.001784383 | 0.03620606
|  | 0.001666591 | 0.07241211 |  |  | 0.001666591 | 0.07241211 | 0.004297265 | 0.07241211 | 0.003335267 | 0.07241211
|  | 0.002481418 | 0.1086182 |  |  | 0.002481418 | 0.1086182 | 0.006548958 | 0.1086182 | 0.004997176 | 0.1086182
|  | 0.00307479 | 0.1448242 |  |  | 0.00307479 | 0.1448242 | 0.008089852 | 0.1448242 | 0.007280479 | 0.1448242
|  | 0.004050552 | 0.1810303 |  |  | 0.004050552 | 0.1810303 | 0.01075461 | 0.1810303 | 0.008637415 | 0.1810303
|  | 0.004994495 | 0.2172363 |  |  | 0.004994495 | 0.2172363 | 0.01223971 | 0.2172363 | 0.01060846 | 0.2172363
|  | 0.005458112 | 0.2534424 |  |  | 0.005458112 | 0.2534424 | 0.01446475 | 0.2534424 | 0.01254897 | 0.2534424
|  | 0.006504548 | 0.2896485 |  |  | 0.006504548 | 0.2896485 | 0.01714742 | 0.2896485 | 0.01445826 | 0.2896485
|  | 0.007126941 | 0.3258545 |  |  | 0.007126941 | 0.3258545 | 0.01858255 | 0.3258545 | 0.01535219 | 0.3258545
|  | 0.007789309 | 0.3620606 |  |  | 0.007789309 | 0.3620606 | 0.02132601 | 0.3620606 | 0.01690359 | 0.3620606
|  | 0.00902642 | 0.3982666 |  |  | 0.00902642 | 0.3982666 | 0.02246924 | 0.3982666 | 0.01938015 | 0.3982666
|  | 0.009702652 | 0.4344727 |  |  | 0.009702652 | 0.4344727 | 0.02527026 | 0.4344727 | 0.02160004 | 0.4344727
|  | 0.01080123 | 0.4706787 |  |  | 0.01080123 | 0.4706787 | 0.02843387 | 0.4706787 | 0.02304458 | 0.4706787
|  | 0.01158675 | 0.5068848 |  |  | 0.01158675 | 0.5068848 | 0.03094184 | 0.5068848 | 0.02401043 | 0.5068848
|  | 0.01220963 | 0.5430909 |  |  | 0.01220963 | 0.5430909 | 0.03194597 | 0.5430909 | 0.02637678 | 0.5430909
|  | 0.01320434 | 0.5792969 |  |  | 0.01320434 | 0.5792969 | 0.03295481 | 0.5792969 | 0.0287967 | 0.5792969
|  | 0.01446849 | 0.615503 |  |  | 0.01446849 | 0.615503 | 0.03536041 | 0.615503 | 0.03065905 | 0.615503
|  | 0.01512359 | 0.651709 |  |  | 0.01512359 | 0.651709 | 0.03833742 | 0.651709 | 0.03344533 | 0.651709
|  | 0.01594103 | 0.6879151 |  |  | 0.01594103 | 0.6879151 | 0.04234579 | 0.6879151 | 0.03516834 | 0.6879151
|  | 0.01572479 | 0.7241211 |  |  | 0.01572479 | 0.7241211 | 0.0443565 | 0.7241211 | 0.0369941 | 0.7241211
|  | 0.01738584 | 0.7603272 |  |  | 0.01738584 | 0.7603272 | 0.04458106 | 0.7603272 | 0.03588004 | 0.7603272
|  | 0.01790412 | 0.7965333 |  |  | 0.01790412 | 0.7965333 | 0.04807072 | 0.7965333 | 0.03983564 | 0.7965333
|  | 0.01820656 | 0.8327393 |  |  | 0.01820656 | 0.8327393 | 0.04834536 | 0.8327393 | 0.04098366 | 0.8327393
|  | 0.01820333 | 0.8689454 |  |  | 0.01820333 | 0.8689454 | 0.05081854 | 0.8689454 | 0.03912577 | 0.8689454
|  | 0.01867678 | 0.9051514 |  |  | 0.01867678 | 0.9051514 | 0.05068073 | 0.9051514 | 0.04255767 | 0.9051514
|  | 0.02045469 | 0.9413575 |  |  | 0.02045469 | 0.9413575 | 0.04939296 | 0.9413575 | 0.04412295 | 0.9413575
|  | 0.02020491 | 0.9775635 |  |  | 0.02020491 | 0.9775635 | 0.05201705 | 0.9775635 | 0.04418911 | 0.9775635
|  | 0.01997299 | 1.01377 |  |  | 0.01997299 | 1.01377 | 0.05354673 | 1.01377 | 0.04538517 | 1.01377
|  | 0.02122332 | 1.049976 |  |  | 0.02122332 | 1.049976 | 0.05319414 | 1.049976 | 0.04709166 | 1.049976
|  | 0.0225382 | 1.086182 |  |  | 0.0225382 | 1.086182 | 0.05457633 | 1.086182 | 0.04695929 | 1.086182
|  | 0.02173632 | 1.122388 |  |  | 0.02173632 | 1.122388 | 0.05749261 | 1.122388 | 0.04669986 | 1.122388
|  | 0.02280824 | 1.158594 |  |  | 0.02280824 | 1.158594 | 0.06087083 | 1.158594 | 0.04906561 | 1.158594
|  | 0.02318237 | 1.1948 |  |  | 0.02318237 | 1.1948 | 0.05982776 | 1.1948 | 0.05226066 | 1.1948
|  | 0.02260029 | 1.231006 |  |  | 0.02260029 | 1.231006 | 0.0626276 | 1.231006 | 0.05150329 | 1.231006
|  | 0.02385748 | 1.267212 |  |  | 0.02385748 | 1.267212 | 0.06104775 | 1.267212 | 0.05235524 | 1.267212
|  | 0.02442249 | 1.303418 |  |  | 0.02442249 | 1.303418 | 0.06101382 | 1.303418 | 0.05494572 | 1.303418
|  | 0.024913 | 1.339624 |  |  | 0.024913 | 1.339624 | 0.06122089 | 1.339624 | 0.05539092 | 1.339624
|  | 0.02549924 | 1.37583 |  |  | 0.02549924 | 1.37583 | 0.0623742 | 1.37583 | 0.05367773 | 1.37583
|  | 0.02477766 | 1.412036 |  |  | 0.02477766 | 1.412036 | 0.06845897 | 1.412036 | 0.05622894 | 1.412036
|  | 0.02479084 | 1.448242 |  |  | 0.02479084 | 1.448242 | 0.06550096 | 1.448242 | 0.05401935 | 1.448242
|  | 0.02596785 | 1.484448 |  |  | 0.02596785 | 1.484448 | 0.06902531 | 1.484448 | 0.05365778 | 1.484448
|  | 0.02690653 | 1.520654 |  |  | 0.02690653 | 1.520654 | 0.06868337 | 1.520654 | 0.05844591 | 1.520654
|  | 0.02686337 | 1.55686 |  |  | 0.02686337 | 1.55686 | 0.07122826 | 1.55686 | 0.05830164 | 1.55686
|  | 0.02607562 | 1.593067 |  |  | 0.02607562 | 1.593067 | 0.06619104 | 1.593067 | 0.06004801 | 1.593067
|  | 0.0256801 | 1.629273 |  |  | 0.0256801 | 1.629273 | 0.07109153 | 1.629273 | 0.0566307 | 1.629273
|  | 0.02583052 | 1.665479 |  |  | 0.02583052 | 1.665479 | 0.07161021 | 1.665479 | 0.0582494 | 1.665479
|  | 0.02633423 | 1.701685 |  |  | 0.02633423 | 1.701685 | 0.07105344 | 1.701685 | 0.05920308 | 1.701685
|  | 0.02684716 | 1.737891 |  |  | 0.02684716 | 1.737891 | 0.06856751 | 1.737891 | 0.06152331 | 1.737891
|  | 0.02789088 | 1.774097 |  |  | 0.02789088 | 1.774097 | 0.07493556 | 1.774097 | 0.0622944 | 1.774097
|  | 0.02654628 | 1.810303 |  |  | 0.02654628 | 1.810303 | 0.07237511 | 1.810303 | 0.06295162 | 1.810303
|  | 0.02674968 | 1.846509 |  |  | 0.02674968 | 1.846509 | 0.0728452 | 1.846509 | 0.05847808 | 1.846509
|  | 0.02852776 | 1.882715 |  |  | 0.02852776 | 1.882715 | 0.07434362 | 1.882715 | 0.06092553 | 1.882715
|  | 0.0288463 | 1.918921 |  |  | 0.0288463 | 1.918921 | 0.07561255 | 1.918921 | 0.06014591 | 1.918921
|  | 0.02840416 | 1.955127 |  |  | 0.02840416 | 1.955127 | 0.07617637 | 1.955127 | 0.06402159 | 1.955127
|  | 0.0277752 | 1.991333 |  |  | 0.0277752 | 1.991333 | 0.07603386 | 1.991333 | 0.06504964 | 1.991333
|  | 0.02825751 | 2.027539 |  |  | 0.02825751 | 2.027539 | 0.0785828 | 2.027539 | 0.06019056 | 2.027539
|  | 0.0299821 | 2.063745 |  |  | 0.0299821 | 2.063745 | 0.07626463 | 2.063745 | 0.06171181 | 2.063745
|  | 0.02859925 | 2.099951 |  |  | 0.02859925 | 2.099951 | 0.07787191 | 2.099951 | 0.06434208 | 2.099951
|  | 0.02848774 | 2.136157 |  |  | 0.02848774 | 2.136157 | 0.07419842 | 2.136157 | 0.06195645 | 2.136157
|  | 0.0295879 | 2.172363 |  |  | 0.0295879 | 2.172363 | 0.0758113 | 2.172363 | 0.06192299 | 2.172363
|  | 0.02872477 | 2.208569 |  |  | 0.02872477 | 2.208569 | 0.07714027 | 2.208569 | 0.06418563 | 2.208569
|  | 0.02833634 | 2.244776 |  |  | 0.02833634 | 2.244776 | 0.07502489 | 2.244776 | 0.06392145 | 2.244776
|  | 0.02853923 | 2.280982 |  |  | 0.02853923 | 2.280982 | 0.07664914 | 2.280982 | 0.06195114 | 2.280982
|  | 0.02943276 | 2.317188 |  |  | 0.02943276 | 2.317188 | 0.07566037 | 2.317188 | 0.06386552 | 2.317188
|  | 0.03027077 | 2.353394 |  |  | 0.03027077 | 2.353394 | 0.07983383 | 2.353394 | 0.06482349 | 2.353394
|  | 0.03063872 | 2.3896 |  |  | 0.03063872 | 2.3896 | 0.07525214 | 2.3896 | 0.06608811 | 2.3896
|  | 0.02940284 | 2.425806 |  |  | 0.02940284 | 2.425806 | 0.0752358 | 2.425806 | 0.06295639 | 2.425806
|  | 0.03022613 | 2.462012 |  |  | 0.03022613 | 2.462012 | 0.07945845 | 2.462012 | 0.0632297 | 2.462012
|  | 0.02968992 | 2.498218 |  |  | 0.02968992 | 2.498218 | 0.07703549 | 2.498218 | 0.06544317 | 2.498218
|  | 0.02998034 | 2.534424 |  |  | 0.02998034 | 2.534424 | 0.07705241 | 2.534424 | 0.06504019 | 2.534424
|  | 0.03073781 | 2.57063 |  |  | 0.03073781 | 2.57063 | 0.07662731 | 2.57063 | 0.06664615 | 2.57063
|  | 0.02950657 | 2.606836 |  |  | 0.02950657 | 2.606836 | 0.07475232 | 2.606836 | 0.06167897 | 2.606836
|  | 0.02929391 | 2.643042 |  |  | 0.02929391 | 2.643042 | 0.07838103 | 2.643042 | 0.06216792 | 2.643042
|  | 0.029778 | 2.679248 |  |  | 0.029778 | 2.679248 | 0.07486518 | 2.679248 | 0.06114234 | 2.679248
|  | 0.03129269 | 2.715454 |  |  | 0.03129269 | 2.715454 | 0.07297528 | 2.715454 | 0.06197566 | 2.715454
|  | 0.02999184 | 2.75166 |  |  | 0.02999184 | 2.75166 | 0.07274954 | 2.75166 | 0.06615213 | 2.75166
|  | 0.0304373 | 2.787866 |  |  | 0.0304373 | 2.787866 | 0.07536095 | 2.787866 | 0.06570765 | 2.787866
|  | 0.02948942 | 2.824072 |  |  | 0.02948942 | 2.824072 | 0.07409274 | 2.824072 | 0.06489714 | 2.824072
|  | 0.03018939 | 2.860279 |  |  | 0.03018939 | 2.860279 | 0.07265789 | 2.860279 | 0.06045838 | 2.860279
|  | 0.03027576 | 2.896485 |  |  | 0.03027576 | 2.896485 | 0.0739175 | 2.896485 | 0.06213176 | 2.896485
|  | 0.03006915 | 2.932691 |  |  | 0.03006915 | 2.932691 | 0.07390632 | 2.932691 | 0.06171865 | 2.932691
|  | 0.02991088 | 2.968897 |  |  | 0.02991088 | 2.968897 | 0.07002033 | 2.968897 | 0.06125823 | 2.968897
|  | 0.03142899 | 3.005103 |  |  | 0.03142899 | 3.005103 | 0.07190561 | 3.005103 | 0.06443477 | 3.005103
|  | 0.03037852 | 3.041309 |  |  | 0.03037852 | 3.041309 | 0.07022567 | 3.041309 | 0.06502051 | 3.041309
|  | 0.03120293 | 3.077515 |  |  | 0.03120293 | 3.077515 | 0.07451754 | 3.077515 | 0.06365704 | 3.077515
|  | 0.03191486 | 3.113721 |  |  | 0.03191486 | 3.113721 | 0.07338041 | 3.113721 | 0.06382835 | 3.113721
|  | 0.03198376 | 3.149927 |  |  | 0.03198376 | 3.149927 | 0.07069904 | 3.149927 | 0.06505695 | 3.149927
|  | 0.03097595 | 3.186133 |  |  | 0.03097595 | 3.186133 | 0.07117659 | 3.186133 | 0.06094467 | 3.186133
|  | 0.03232258 | 3.222339 |  |  | 0.03232258 | 3.222339 | 0.07166819 | 3.222339 | 0.05984117 | 3.222339
|  | 0.03211084 | 3.258545 |  |  | 0.03211084 | 3.258545 | 0.07245288 | 3.258545 | 0.06468656 | 3.258545
|  | 0.03049226 | 3.294751 |  |  | 0.03049226 | 3.294751 | 0.06789603 | 3.294751 | 0.059997 | 3.294751
|  | 0.02978557 | 3.330957 |  |  | 0.02978557 | 3.330957 | 0.06833108 | 3.330957 | 0.06373476 | 3.330957
|  | 0.03116606 | 3.367163 |  |  | 0.03116606 | 3.367163 | 0.07089459 | 3.367163 | 0.06334783 | 3.367163
|  | 0.03207795 | 3.403369 |  |  | 0.03207795 | 3.403369 | 0.06878594 | 3.403369 | 0.0630297 | 3.403369
|  | 0.03005623 | 3.439575 |  |  | 0.03005623 | 3.439575 | 0.06814106 | 3.439575 | 0.06452185 | 3.439575
|  | 0.03082053 | 3.475782 |  |  | 0.03082053 | 3.475782 | 0.07276288 | 3.475782 | 0.06300796 | 3.475782
|  | 0.03028908 | 3.511988 |  |  | 0.03028908 | 3.511988 | 0.06849338 | 3.511988 | 0.05970294 | 3.511988
|  | 0.03158122 | 3.548194 |  |  | 0.03158122 | 3.548194 | 0.07050818 | 3.548194 | 0.06080045 | 3.548194
|  | 0.02980711 | 3.5844 |  |  | 0.02980711 | 3.5844 | 0.06858756 | 3.5844 | 0.06520016 | 3.5844
|  | 0.03034563 | 3.620606 |  |  | 0.03034563 | 3.620606 | 0.06939288 | 3.620606 | 0.06382275 | 3.620606
|  | 0.02936515 | 3.656812 |  |  | 0.02936515 | 3.656812 | 0.07047342 | 3.656812 | 0.06373794 | 3.656812
|  | 0.02982676 | 3.693018 |  |  | 0.02982676 | 3.693018 | 0.07184915 | 3.693018 | 0.06043453 | 3.693018
|  | 0.03043475 | 3.729224 |  |  | 0.03043475 | 3.729224 | 0.07084004 | 3.729224 | 0.06245899 | 3.729224
|  | 0.03144666 | 3.76543 |  |  | 0.03144666 | 3.76543 | 0.07064289 | 3.76543 | 0.06306547 | 3.76543
|  | 0.03101434 | 3.801636 |  |  | 0.03101434 | 3.801636 | 0.07048911 | 3.801636 | 0.06209892 | 3.801636
|  | 0.03108172 | 3.837842 |  |  | 0.03108172 | 3.837842 | 0.06796076 | 3.837842 | 0.06170459 | 3.837842
|  | 0.03009688 | 3.874048 |  |  | 0.03009688 | 3.874048 | 0.07103984 | 3.874048 | 0.06332585 | 3.874048
|  | 0.03095055 | 3.910254 |  |  | 0.03095055 | 3.910254 | 0.07000934 | 3.910254 | 0.06438334 | 3.910254
|  | 0.03084433 | 3.94646 |  |  | 0.03084433 | 3.94646 | 0.06865864 | 3.94646 | 0.06608432 | 3.94646
|  | 0.0303822 | 3.982666 |  |  | 0.0303822 | 3.982666 | 0.07268816 | 3.982666 | 0.06260975 | 3.982666
|  | 0.02794308 | 4.018872 |  |  | 0.02794308 | 4.018872 | 0.06722673 | 4.018872 | 0.06326559 | 4.018872
|  | 0.02848448 | 4.055078 |  |  | 0.02848448 | 4.055078 | 0.07222554 | 4.055078 | 0.06436421 | 4.055078
|  | 0.02901305 | 4.091284 |  |  | 0.02901305 | 4.091284 | 0.07075382 | 4.091284 | 0.06387145 | 4.091284
|  | 0.02921263 | 4.127491 |  |  | 0.02921263 | 4.127491 | 0.07278094 | 4.127491 | 0.06544995 | 4.127491
|  | 0.02954115 | 4.163697 |  |  | 0.02954115 | 4.163697 | 0.0719382 | 4.163697 | 0.06312553 | 4.163697
|  | 0.02906329 | 4.199903 |  |  | 0.02906329 | 4.199903 | 0.06797609 | 4.199903 | 0.06269704 | 4.199903
|  | 0.02761782 | 4.236109 |  |  | 0.02761782 | 4.236109 | 0.07045253 | 4.236109 | 0.06485875 | 4.236109
|  | 0.02715463 | 4.272315 |  |  | 0.02715463 | 4.272315 | 0.06633405 | 4.272315 | 0.06266882 | 4.272315
|  | 0.02859924 | 4.308521 |  |  | 0.02859924 | 4.308521 | 0.07191678 | 4.308521 | 0.06717726 | 4.308521
|  | 0.02710096 | 4.344727 |  |  | 0.02710096 | 4.344727 | 0.06969824 | 4.344727 | 0.06730074 | 4.344727
|  | 0.02673539 | 4.380933 |  |  | 0.02673539 | 4.380933 | 0.06731967 | 4.380933 | 0.06491845 | 4.380933
|  | 0.0281794 | 4.417139 |  |  | 0.0281794 | 4.417139 | 0.06923718 | 4.417139 | 0.0639767 | 4.417139
|  | 0.02833775 | 4.453345 |  |  | 0.02833775 | 4.453345 | 0.07140088 | 4.453345 | 0.06665907 | 4.453345
|  | 0.02627078 | 4.489551 |  |  | 0.02627078 | 4.489551 | 0.06916262 | 4.489551 | 0.06242861 | 4.489551
|  | 0.02654319 | 4.525757 |  |  | 0.02654319 | 4.525757 | 0.06886199 | 4.525757 | 0.0656035 | 4.525757
|  | 0.0265579 | 4.561963 |  |  | 0.0265579 | 4.561963 | 0.06869141 | 4.561963 | 0.06612622 | 4.561963
|  | 0.02620247 | 4.598169 |  |  | 0.02620247 | 4.598169 | 0.06694353 | 4.598169 | 0.06316488 | 4.598169
|  | 0.02557899 | 4.634375 |  |  | 0.02557899 | 4.634375 | 0.06475226 | 4.634375 | 0.0628757 | 4.634375
|  | 0.02667074 | 4.670581 |  |  | 0.02667074 | 4.670581 | 0.06196557 | 4.670581 | 0.06253763 | 4.670581
|  | 0.02526633 | 4.706787 |  |  | 0.02526633 | 4.706787 | 0.06550069 | 4.706787 | 0.06213494 | 4.706787
|  | 0.02439124 | 4.742994 |  |  | 0.02439124 | 4.742994 | 0.06528598 | 4.742994 | 0.06186941 | 4.742994
|  | 0.02593329 | 4.7792 |  |  | 0.02593329 | 4.7792 | 0.06037359 | 4.7792 | 0.05981291 | 4.7792
|  | 0.02555749 | 4.815406 |  |  | 0.02555749 | 4.815406 | 0.06287837 | 4.815406 | 0.0623654 | 4.815406
|  | 0.02389549 | 4.851612 |  |  | 0.02389549 | 4.851612 | 0.06101869 | 4.851612 | 0.06014107 | 4.851612
|  | 0.02429882 | 4.887818 |  |  | 0.02429882 | 4.887818 | 0.05797455 | 4.887818 | 0.06184621 | 4.887818
|  | 0.0231207 | 4.924024 |  |  | 0.0231207 | 4.924024 | 0.05702605 | 4.924024 | 0.06087584 | 4.924024
|  | 0.02384968 | 4.96023 |  |  | 0.02384968 | 4.96023 | 0.05663189 | 4.96023 | 0.05814281 | 4.96023
|  | 0.02293489 | 4.996436 |  |  | 0.02293489 | 4.996436 | 0.05862398 | 4.996436 | 0.06017073 | 4.996436
|  | 0.02306097 | 5.032642 |  |  | 0.02306097 | 5.032642 | 0.05428692 | 5.032642 | 0.05801148 | 5.032642
|  | 0.02249807 | 5.068848 |  |  | 0.02249807 | 5.068848 | 0.05745195 | 5.068848 | 0.0591835 | 5.068848
|  | 0.02216811 | 5.105054 |  |  | 0.02216811 | 5.105054 | 0.05363313 | 5.105054 | 0.05687576 | 5.105054
|  | 0.0230922 | 5.14126 |  |  | 0.0230922 | 5.14126 | 0.05447737 | 5.14126 | 0.05876285 | 5.14126
|  | 0.02284393 | 5.177466 |  |  | 0.02284393 | 5.177466 | 0.0543357 | 5.177466 | 0.0578702 | 5.177466
|  | 0.02168148 | 5.213672 |  |  | 0.02168148 | 5.213672 | 0.05210765 | 5.213672 | 0.05868512 | 5.213672
|  | 0.02207799 | 5.249878 |  |  | 0.02207799 | 5.249878 | 0.05381674 | 5.249878 | 0.05665 | 5.249878
|  | 0.02224445 | 5.286084 |  |  | 0.02224445 | 5.286084 | 0.05593814 | 5.286084 | 0.05657186 | 5.286084
|  | 0.02201858 | 5.32229 |  |  | 0.02201858 | 5.32229 | 0.05266143 | 5.32229 | 0.05358715 | 5.32229
|  | 0.02313738 | 5.358496 |  |  | 0.02313738 | 5.358496 | 0.0531888 | 5.358496 | 0.05267673 | 5.358496
|  | 0.02307882 | 5.394703 |  |  | 0.02307882 | 5.394703 | 0.05667809 | 5.394703 | 0.05225347 | 5.394703
|  | 0.02159706 | 5.430909 |  |  | 0.02159706 | 5.430909 | 0.05495524 | 5.430909 | 0.05114603 | 5.430909
|  | 0.02276214 | 5.467115 |  |  | 0.02276214 | 5.467115 | 0.05519998 | 5.467115 | 0.05518545 | 5.467115
|  | 0.02250848 | 5.503321 |  |  | 0.02250848 | 5.503321 | 0.05365136 | 5.503321 | 0.05240067 | 5.503321
|  | 0.02271586 | 5.539527 |  |  | 0.02271586 | 5.539527 | 0.05626519 | 5.539527 | 0.05364146 | 5.539527
|  | 0.02126489 | 5.575733 |  |  | 0.02126489 | 5.575733 | 0.05296054 | 5.575733 | 0.05259947 | 5.575733
|  | 0.02194476 | 5.611939 |  |  | 0.02194476 | 5.611939 | 0.05454883 | 5.611939 | 0.05152274 | 5.611939
|  | 0.0212706 | 5.648145 |  |  | 0.0212706 | 5.648145 | 0.05512127 | 5.648145 | 0.05042361 | 5.648145
|  | 0.02123236 | 5.684351 |  |  | 0.02123236 | 5.684351 | 0.05294621 | 5.684351 | 0.04817 | 5.684351
|  | 0.02245695 | 5.720557 |  |  | 0.02245695 | 5.720557 | 0.0522366 | 5.720557 | 0.04753277 | 5.720557
|  | 0.0229444 | 5.756763 |  |  | 0.0229444 | 5.756763 | 0.05469229 | 5.756763 | 0.04901931 | 5.756763
|  | 0.02165317 | 5.792969 |  |  | 0.02165317 | 5.792969 | 0.05531934 | 5.792969 | 0.04712695 | 5.792969
|  | 0.02223631 | 5.829175 |  |  | 0.02223631 | 5.829175 | 0.05442516 | 5.829175 | 0.04733337 | 5.829175
|  | 0.02265129 | 5.865381 |  |  | 0.02265129 | 5.865381 | 0.05396875 | 5.865381 | 0.04648745 | 5.865381
|  | 0.02139201 | 5.901587 |  |  | 0.02139201 | 5.901587 | 0.05550436 | 5.901587 | 0.04486339 | 5.901587
|  | 0.02215501 | 5.937793 |  |  | 0.02215501 | 5.937793 | 0.0565631 | 5.937793 | 0.04706153 | 5.937793
|  | 0.02174899 | 5.973999 |  |  | 0.02174899 | 5.973999 | 0.05503755 | 5.973999 | 0.04442796 | 5.973999
|  | 0.0212293 | 6.010206 |  |  | 0.0212293 | 6.010206 | 0.05587252 | 6.010206 | 0.04329916 | 6.010206
|  | 0.02157099 | 6.046412 |  |  | 0.02157099 | 6.046412 | 0.05299542 | 6.046412 | 0.04223396 | 6.046412
|  | 0.02097248 | 6.082618 |  |  | 0.02097248 | 6.082618 | 0.05531794 | 6.082618 | 0.04164572 | 6.082618
|  | 0.02154898 | 6.118824 |  |  | 0.02154898 | 6.118824 | 0.05201517 | 6.118824 | 0.04125465 | 6.118824
|  | 0.02107533 | 6.15503 |  |  | 0.02107533 | 6.15503 | 0.05208639 | 6.15503 | 0.04182625 | 6.15503
|  | 0.02151379 | 6.191236 |  |  | 0.02151379 | 6.191236 | 0.05227945 | 6.191236 | 0.04127281 | 6.191236
|  | 0.02157768 | 6.227442 |  |  | 0.02157768 | 6.227442 | 0.05536508 | 6.227442 | 0.03937163 | 6.227442
|  | 0.02229129 | 6.263648 |  |  | 0.02229129 | 6.263648 | 0.05413019 | 6.263648 | 0.04113744 | 6.263648
|  | 0.02075895 | 6.299854 |  |  | 0.02075895 | 6.299854 | 0.05541116 | 6.299854 | 0.03834916 | 6.299854
|  | 0.02063606 | 6.33606 |  |  | 0.02063606 | 6.33606 | 0.0559284 | 6.33606 | 0.03771163 | 6.33606
|  | 0.02147897 | 6.372266 |  |  | 0.02147897 | 6.372266 | 0.05101716 | 6.372266 | 0.03975396 | 6.372266
|  | 0.02029828 | 6.408472 |  |  | 0.02029828 | 6.408472 | 0.0543168 | 6.408472 | 0.03748794 | 6.408472
|  | 0.02114657 | 6.444678 |  |  | 0.02114657 | 6.444678 | 0.0521694 | 6.444678 | 0.03841526 | 6.444678
|  | 0.0207374 | 6.480884 |  |  | 0.0207374 | 6.480884 | 0.04977328 | 6.480884 | 0.03677694 | 6.480884
|  | 0.02193429 | 6.51709 |  |  | 0.02193429 | 6.51709 | 0.05239928 | 6.51709 | 0.03682957 | 6.51709
|  | 0.02084472 | 6.553296 |  |  | 0.02084472 | 6.553296 | 0.05121644 | 6.553296 | 0.03568655 | 6.553296
|  | 0.0213243 | 6.589502 |  |  | 0.0213243 | 6.589502 | 0.04991523 | 6.589502 | 0.03361899 | 6.589502
|  | 0.02033552 | 6.625708 |  |  | 0.02033552 | 6.625708 | 0.04891379 | 6.625708 | 0.03297863 | 6.625708
|  | 0.02040258 | 6.661915 |  |  | 0.02040258 | 6.661915 | 0.04967755 | 6.661915 | 0.03311419 | 6.661915
|  | 0.02157272 | 6.698121 |  |  | 0.02157272 | 6.698121 | 0.04749754 | 6.698121 | 0.03193471 | 6.698121
|  | 0.02093094 | 6.734327 |  |  | 0.02093094 | 6.734327 | 0.04767268 | 6.734327 | 0.03229817 | 6.734327
|  | 0.0201588 | 6.770533 |  |  | 0.0201588 | 6.770533 | 0.046051 | 6.770533 | 0.03253325 | 6.770533
|  | 0.02018822 | 6.806739 |  |  | 0.02018822 | 6.806739 | 0.04352688 | 6.806739 | 0.03041451 | 6.806739
|  | 0.0199779 | 6.842945 |  |  | 0.0199779 | 6.842945 | 0.04417345 | 6.842945 | 0.0297063 | 6.842945
|  | 0.020857 | 6.879151 |  |  | 0.020857 | 6.879151 | 0.04182124 | 6.879151 | 0.02956132 | 6.879151
|  | 0.02041439 | 6.915357 |  |  | 0.02041439 | 6.915357 | 0.04100102 | 6.915357 | 0.03001159 | 6.915357
|  | 0.01934849 | 6.951563 |  |  | 0.01934849 | 6.951563 | 0.04249903 | 6.951563 | 0.02887012 | 6.951563
|  | 0.01943625 | 6.987769 |  |  | 0.01943625 | 6.987769 | 0.03991337 | 6.987769 | 0.02666138 | 6.987769
|  | 0.02064212 | 7.023975 |  |  | 0.02064212 | 7.023975 | 0.03731509 | 7.023975 | 0.02566937 | 7.023975
|  | 0.01910845 | 7.060181 |  |  | 0.01910845 | 7.060181 | 0.03733365 | 7.060181 | 0.02726074 | 7.060181
|  | 0.01997035 | 7.096387 |  |  | 0.01997035 | 7.096387 | 0.03624238 | 7.096387 | 0.02469739 | 7.096387
|  | 0.01975623 | 7.132593 |  |  | 0.01975623 | 7.132593 | 0.0350198 | 7.132593 | 0.02530956 | 7.132593
|  | 0.0200618 | 7.168799 |  |  | 0.0200618 | 7.168799 | 0.03484961 | 7.168799 | 0.02337696 | 7.168799
|  | 0.01875073 | 7.205005 |  |  | 0.01875073 | 7.205005 | 0.03253684 | 7.205005 | 0.02431871 | 7.205005